## 1
Общество с ограниченной ответственностью "Инженерная геология" (ООО "ИнжГео") | [11 empty] | Общество с ограниченной ответственностью "Инженерная геология" (ООО "ИнжГео")
Юр. адрес: 117279, г. Москва, ул. Миклухо-Маклая, 36 а, этаж 5, пом. XXIII к. 76-84 | [11 empty] | Юр. адрес: 117279, г. Москва, ул. Миклухо-Маклая, 36 а, этаж 5, пом. XXIII к. 76-84 | [8 empty] | нагр |  |  | X0 | Y0 | R |  | нагр |  |  |  | X0 | Y0 | R | нагр |  |  |  | X0 | Y0 | R |  | нагр |  |  |  | X0 | Y0 | R
Телефон/факс +7 (495) 132-30-00, Адрес электронной почты inbox@inj-geo.ru | [11 empty] | Телефон/факс +7 (495) 132-30-00, Адрес электронной почты inbox@inj-geo.ru | [12 empty] | 0 | [7 empty] | 0 | [6 empty] | 0 | [7 empty] | 0
[21 empty] | девиатор | [6 empty] | девиатор | [6 empty] | девиатор | [7 empty] | девиатор
Испытательная лаборатория ООО «ИнжГео» | [11 empty] | Испытательная лаборатория ООО «ИнжГео» | [8 empty] | x0 | Угол | X | Y |  |  |  | x0 |  | Угол | X | Y |  |  | x0 |  | Угол | X | Y |  |  |  | x0 |  | Угол | X | Y
Адрес места осуществления деятельности лаборатории: г. Москва, просп. Вернадского, д. 51, стр. 1 | [11 empty] | Адрес места осуществления деятельности лаборатории: г. Москва, просп. Вернадского, д. 51, стр. 1 | [9 empty] | 0 | [7 empty] | 0 | [6 empty] | 0 | [7 empty] | 0
Телефон +7(910)4557682, E-mail: slg85@mail.ru | [11 empty] | Телефон +7(910)4557682, E-mail: slg85@mail.ru | [9 empty] | 5 | [7 empty] | 5 | [6 empty] | 5 | [7 empty] | 5
[22 empty] | 10 | [7 empty] | 10 | [6 empty] | 10 | [7 empty] | 10
[12 empty] | Протокол испытаний № 13-63/364 от 28-10-2023 | [9 empty] | 15 | [7 empty] | 15 | [6 empty] | 15 | [7 empty] | 15
[22 empty] | 20 | [7 empty] | 20 | [6 empty] | 20 | [7 empty] | 20
[12 empty] | Наименование и адрес заказчика: Переход трубопровода через р. Енисей | [9 empty] | 25 | [7 empty] | 25 | [6 empty] | 25 | [7 empty] | 25
[12 empty] | Наименование объекта: ООО Регионстрой | [9 empty] | 30 | [7 empty] | 30 | [6 empty] | 30 | [7 empty] | 30
Наименование используемого метода/методики: ГОСТ 12248.4-2020 | [11 empty] | Наименование используемого метода/методики: ГОСТ 12248.3-2020 | [9 empty] | 35 | [7 empty] | 35 | [6 empty] | 35 | [7 empty] | 35
Условия проведения испытания: температура окружающей среды (18 - 25)0С, влажность воздуха (40 - 75)% | [11 empty] | Условия проведения испытания: температура окружающей среды (18 - 25)0С, влажность воздуха (40 - 75)% | [9 empty] | 40 | [7 empty] | 40 | [6 empty] | 40 | [7 empty] | 40
[12 empty] | Дата получение объекта подлежащего испытаниям: 01-10-2023 | [9 empty] | 45 | [7 empty] | 45 | [6 empty] | 45 | [7 empty] | 45
[12 empty] | Дата испытания: 25.10.2022-19.11.2364 | [9 empty] | 50 | [7 empty] | 50 | [6 empty] | 50 | [7 empty] | 50
[22 empty] | 55 | [7 empty] | 55 | [6 empty] | 55 | [7 empty] | 55
Испытание грунтов методом трехосного сжатия | [11 empty] | Испытание грунтов методом трехосного сжатия | [9 empty] | 60 | [7 empty] | 60 | [6 empty] | 60 | [7 empty] | 60
[22 empty] | 65 | [7 empty] | 65 | [6 empty] | 65 | [7 empty] | 65
Лабораторный номер: | [6 empty] | We, д.е. = |  |  |  |  | Лабораторный номер: |  | 1399 |  |  |  | We, д.е. = | 0.194 |  |  | 70 | [7 empty] | 70 | [6 empty] | 70 | [7 empty] | 70
Номер скважины: | [6 empty] | ρ, г/см3 = |  |  |  |  | Номер скважины: |  | BH-160 |  |  |  | ρ, г/см3 = | 1.95 |  |  | 75 | [7 empty] | 75 | [6 empty] | 75 | [7 empty] | 75
Глубина отбора, м: | [6 empty] | ρs, г/см3 = |  |  |  |  | Глубина отбора, м: |  | 6.3 |  |  |  | ρs, г/см3 = | 2.72 |  |  | 80 | [7 empty] | 80 | [6 empty] | 80 | [7 empty] | 80
Наименование грунта: | [6 empty] | e, д.е. = |  |  |  |  | Наименование грунта: |  | Щебенистый грунт, заполнитель суглинок, слабольдистый, легкий пылеватый, после оттаивания текучепластичный |  |  |  | e, д.е. = | 0.6654769 |  |  | 85 | [7 empty] | 85 | [6 empty] | 85 | [7 empty] | 85
Схема проведения опыта: | [6 empty] | IL, д.е. = |  |  |  |  | Схема проведения опыта: |  | КД |  |  |  | IL, д.е. = | 0.8541424 |  |  | 90 | [7 empty] | 90 | [6 empty] | 90 | [7 empty] | 90
[22 empty] | 95 | [7 empty] | 95 | [6 empty] | 95 | [7 empty] | 95
[22 empty] | 100 | [7 empty] | 100 | [6 empty] | 100 | [7 empty] | 100
Результаты испытаний | [11 empty] | Результаты испытаний | [9 empty] | 105 | [7 empty] | 105 | [6 empty] | 105 | [7 empty] | 105
[22 empty] | 110 | [7 empty] | 110 | [6 empty] | 110 | [7 empty] | 110
[22 empty] | 115 | [7 empty] | 115 | [6 empty] | 115 | [7 empty] | 115
[22 empty] | 120 | [7 empty] | 120 | [6 empty] | 120 | [7 empty] | 120
[22 empty] | 125 | [7 empty] | 125 | [6 empty] | 125 | [7 empty] | 125
[22 empty] | 130 | [7 empty] | 130 | [6 empty] | 130 | [7 empty] | 130
[22 empty] | 135 | [7 empty] | 135 | [6 empty] | 135 | [7 empty] | 135
[22 empty] | 140 | [7 empty] | 140 | [6 empty] | 140 | [7 empty] | 140
[22 empty] | 145 | [7 empty] | 145 | [6 empty] | 145 | [7 empty] | 145
[22 empty] | 150 | [7 empty] | 150 | [6 empty] | 150 | [7 empty] | 150
[22 empty] | 155 | [7 empty] | 155 | [6 empty] | 155 | [7 empty] | 155
[22 empty] | 160 | [7 empty] | 160 | [6 empty] | 160 | [7 empty] | 160
[22 empty] | 165 | [7 empty] | 165 | [6 empty] | 165 | [7 empty] | 165
[22 empty] | 170 | [7 empty] | 170 | [6 empty] | 170 | [7 empty] | 170
[22 empty] | 175 | [7 empty] | 175 | [6 empty] | 175 | [7 empty] | 175
[22 empty] | 180 | [7 empty] | 180 | [6 empty] | 180 | [7 empty] | 180
[13 empty] | Давление в камере, Мпа σ3 | Вертикальная нагрузка, Мпа σ1 | Поровое давление, Мпа u
[7 empty] | Коэфф. Точки | [5 empty] | 0.120393 | 0.353439 | [5 empty] | 1 | [6 empty] | σ3,кПа | σ1,кПа | u, кПа |  |  |  | 4
[13 empty] | 0.220393 | 0.6304217 | [27 empty] | δ3, Мпа | δ1-δ3, МПа | δ1, МПа | δ1, КПа
|  |  | Модуль деформации, МПа: | [9 empty] | 0.320393 | 0.9074043 | [21 empty] | С, МПа:
|  |  | Е0= | [32 empty] | φ, град:
|  |  | E50 = | [32 empty] | E, Мпа
|  |  | Коэф. Поперечной деформации, ϑ = | [9 empty] | Эффективные значения угла внутреннего трения и удельного сцепления ϕ', С' | [13 empty] | x | 0
[13 empty] | ϕ', град. = | 28 | [12 empty] | y |  |  |  | С, кПа | φ,°
[13 empty] | С', МПа = | 0.006
| Исполнитель: | [6 empty] | Морозов Д.С. |  |  |  |  | Исполнитель: |  |  |  |  | Морозов Д.С.
| Начальник исп. лаборатории: | [6 empty] | Семиколенова Л.Г. |  |  |  |  | Начальник исп. лаборатории: |  |  |  |  | Семиколенова Л.Г.
Лист 1 , всего листов 2 | [11 empty] | Лист 2 , всего листов 2
Частичное воспроизведение протокола испытаний без письменного разрешения ООО «ИнжГео» ЗАПРЕЩАЕТСЯ | [11 empty] | Частичное воспроизведение протокола испытаний без письменного разрешения ООО «ИнжГео» ЗАПРЕЩАЕТСЯ
[5 empty] | второй график |  | первый график | [9 empty] | К Пуассона
dev50 | epsE50 | ind | devE0 | epsE0 | dev | eps | sigma |  | dev1 | eps1 | dev2 | eps2 | dev3 | eps3 |  | Глины
0.116523 | 0.003007895 |  |  |  | 0 | 0 |  |  | 0 | 0 | 0 | 0 | 0 | 0 |  | < 0 | 0,20-0,30
ind |  |  |  |  | 0.0267923 | 0.0004341202 |  |  | 0.0267923 | 0.0004341202 | 0.09635673 | 0.0008888956 | 0.1320775 | 0.0008623089 |  | 0-0,25 | 0,30-0,38
2 |  |  |  |  | 0.05593105 | 0.001010653 |  |  | 0.05593105 | 0.001010653 | 0.1720704 | 0.001958359 | 0.2476253 | 0.001958717 |  | 0,25< | 0,38-0,45
E0 |  |  |  |  | 0.06790327 | 0.00130236 |  |  | 0.06790327 | 0.00130236 | 0.2050143 | 0.00270181 | 0.2935056 | 0.002737489 |  | Суглинки | 0,35-0,37
epsE0 | devE0 |  |  |  | 0.08538601 | 0.001736481 |  |  | 0.08538601 | 0.001736481 | 0.2222312 | 0.003916717 | 0.3202133 | 0.003917435 |  | Пески и супеси | 0,30-0,35
0.001010653 | 0.05593105 |  |  |  | 0.1006755 | 0.002170601 |  |  | 0.1006755 | 0.002170601 | 0.2398368 | 0.004895897 | 0.3446053 | 0.004896793
[5 empty] | 0.1117583 | 0.002604721 |  |  | 0.1117583 | 0.002604721 | 0.2545741 | 0.005875076 | 0.3667554 | 0.005876152
График E50 |  | График E |  |  | 0.116523 | 0.003007895 |  |  | 0.116523 | 0.003007895 | 0.2691612 | 0.006854256 | 0.3848894 | 0.006855511
eps | q | sigma |  |  | 0.118287 | 0.003472961 |  |  | 0.118287 | 0.003472961 | 0.2825163 | 0.007833435 | 0.405233 | 0.007834869
Горизонтальная линия E50 |  | Касательная |  |  | 0.1199018 | 0.003907081 |  |  | 0.1199018 | 0.003907081 | 0.2954574 | 0.008812614 | 0.4208121 | 0.008814228
0 |  | a | b |  | 0.1214862 | 0.004341202 |  |  | 0.1214862 | 0.004341202 | 0.3082027 | 0.009791794 | 0.4410523 | 0.009793586
|  |  | 0 |  | 0.1230404 | 0.004775322 |  |  | 0.1230404 | 0.004775322 | 0.3199703 | 0.01077097 | 0.4594794 | 0.01077295
Вертикальная линия E50 |  | p1 и p2 |  |  | 0.1245648 | 0.005209442 |  |  | 0.1245648 | 0.005209442 | 0.3288782 | 0.01175015 | 0.4741193 | 0.0117523
| 0 | 0 |  |  | 0.1260595 | 0.005643562 |  |  | 0.1260595 | 0.005643562 | 0.3412446 | 0.01272933 | 0.4839976 | 0.01273166
[5 empty] | 0.127525 | 0.006077682 |  |  | 0.127525 | 0.006077682 | 0.3483875 | 0.01370851 | 0.4956401 | 0.01371102
Касательная линия E50 |  |  |  |  | 0.1289614 | 0.006511802 |  |  | 0.1289614 | 0.006511802 | 0.358225 | 0.01468769 | 0.5129727 | 0.01469038
0 | 0 | Горизонтальная 1 |  |  | 0.130369 | 0.006945922 |  |  | 0.130369 | 0.006945922 | 0.3621754 | 0.01566687 | 0.523021 | 0.01566974
[5 empty] | 0.1317482 | 0.007380043 |  |  | 0.1317482 | 0.007380043 | 0.3730566 | 0.01664605 | 0.5284108 | 0.0166491
Горизонтальная линия qкр |  |  |  |  | 0.1330992 | 0.007814163 |  |  | 0.1330992 | 0.007814163 | 0.3763867 | 0.01762523 | 0.5377679 | 0.01762846
Горизонтальная линия q |  | Горизонтальная 2 |  |  | 0.1344223 | 0.008248283 |  |  | 0.1344223 | 0.008248283 | 0.3815839 | 0.01860441 | 0.5506181 | 0.01860781
0 |  | 0 |  |  | 0.1357178 | 0.008682403 |  |  | 0.1357178 | 0.008682403 | 0.3892663 | 0.01958359 | 0.553987 | 0.01958717
[5 empty] | 0.1369859 | 0.009116523 |  |  | 0.1369859 | 0.009116523 | 0.3916519 | 0.02056277 | 0.5608006 | 0.02056653
Вертикальная линия q |  |  |  |  | 0.138227 | 0.009550643 |  |  | 0.138227 | 0.009550643 | 0.3979589 | 0.02154195 | 0.5687845 | 0.02154589
| 0 |  |  |  | 0.1394413 | 0.009984764 |  |  | 0.1394413 | 0.009984764 | 0.3981054 | 0.02252113 | 0.5703645 | 0.02252525
[5 empty] | 0.1406291 | 0.01041888 |  |  | 0.1406291 | 0.01041888 | 0.4039094 | 0.0235003 | 0.5780664 | 0.02350461
[5 empty] | 0.1417907 | 0.010853 |  |  | 0.1417907 | 0.010853 | 0.4020891 | 0.02447948 | 0.577916 | 0.02448397
[5 empty] | 0.1429264 | 0.01128712 |  |  | 0.1429264 | 0.01128712 | 0.4046625 | 0.02545866 | 0.5787389 | 0.02546332
[5 empty] | 0.1440364 | 0.01172124 |  |  | 0.1440364 | 0.01172124 | 0.4060478 | 0.02643784 | 0.5815611 | 0.02644268
[5 empty] | 0.145121 | 0.01215536 |  |  | 0.145121 | 0.01215536 | 0.4100287 | 0.02741702 | 0.5870113 | 0.02742204
[5 empty] | 0.1461805 | 0.01258948 |  |  | 0.1461805 | 0.01258948 | 0.4072265 | 0.0283962 | 0.5822059 | 0.0284014
[5 empty] | 0.1472153 | 0.0130236 |  |  | 0.1472153 | 0.0130236 | 0.4087491 | 0.02937538 | 0.5842235 | 0.02938076
[5 empty] | 0.1482255 | 0.01345772 |  |  | 0.1482255 | 0.01345772 | 0.4063826 | 0.03035456 | 0.5833132 | 0.03036012
[5 empty] | 0.1492114 | 0.01389184 |  |  | 0.1492114 | 0.01389184 | 0.4074422 | 0.03133374 | 0.5824926 | 0.03133948
[5 empty] | 0.1501734 | 0.01432597 |  |  | 0.1501734 | 0.01432597 | 0.4052421 | 0.03231292 | 0.5834761 | 0.03231884
[5 empty] | 0.1511117 | 0.01476009 |  |  | 0.1511117 | 0.01476009 | 0.4070963 | 0.0332921 | 0.5790779 | 0.03329819
[5 empty] | 0.1520267 | 0.01519421 |  |  | 0.1520267 | 0.01519421 | 0.4032191 | 0.03427128 | 0.5830123 | 0.03427755
[5 empty] | 0.1529185 | 0.01562833 |  |  | 0.1529185 | 0.01562833 | 0.4021246 | 0.03525046 | 0.5796936 | 0.03525691
[5 empty] | 0.1537874 | 0.01606245 |  |  | 0.1537874 | 0.01606245 | 0.4045268 | 0.03622964 | 0.5758361 | 0.03623627
[5 empty] | 0.1546338 | 0.01649657 |  |  | 0.1546338 | 0.01649657 | 0.40004 | 0.03720882 | 0.577654 | 0.03721563
[5 empty] | 0.1554579 | 0.01693069 |  |  | 0.1554579 | 0.01693069 | 0.3998783 | 0.03818799 | 0.5769616 | 0.03819499
[5 empty] | 0.15626 | 0.01736481 |  |  | 0.15626 | 0.01736481 | 0.3990557 | 0.03916717 | 0.5712733 | 0.03917435
[5 empty] | 0.1570405 | 0.01779893 |  |  | 0.1570405 | 0.01779893 | 0.3975865 | 0.04014635 | 0.5738033 | 0.0401537
[5 empty] | 0.1577994 | 0.01823305 |  |  | 0.1577994 | 0.01823305 | 0.3955847 | 0.04112553 | 0.5668659 | 0.04113306
[5 empty] | 0.1585373 | 0.01866717 |  |  | 0.1585373 | 0.01866717 | 0.3955646 | 0.04210471 | 0.5704754 | 0.04211242
[5 empty] | 0.1592542 | 0.01910129 |  |  | 0.1592542 | 0.01910129 | 0.3932402 | 0.04308389 | 0.5634461 | 0.04309178
[5 empty] | 0.1599506 | 0.01953541 |  |  | 0.1599506 | 0.01953541 | 0.3922256 | 0.04406307 | 0.5642921 | 0.04407114
[5 empty] | 0.1606267 | 0.01996953 |  |  | 0.1606267 | 0.01996953 | 0.3892351 | 0.04504225 | 0.563628 | 0.0450505
[5 empty] | 0.1612827 | 0.02040365 |  |  | 0.1612827 | 0.02040365 | 0.3913827 | 0.04602143 | 0.5576678 | 0.04602986
[5 empty] | 0.161919 | 0.02083777 |  |  | 0.161919 | 0.02083777 | 0.3867826 | 0.04700061 | 0.557126 | 0.04700922
[5 empty] | 0.1625359 | 0.02127189 |  |  | 0.1625359 | 0.02127189 | 0.3866489 | 0.04797979 | 0.5537167 | 0.04798857
[5 empty] | 0.1631336 | 0.02170601 |  |  | 0.1631336 | 0.02170601 | 0.3873957 | 0.04895897 | 0.5521543 | 0.04896793
[5 empty] | 0.1637123 | 0.02214013 |  |  | 0.1637123 | 0.02214013 | 0.3852372 | 0.04993815 | 0.551853 | 0.04994729
[5 empty] | 0.1642725 | 0.02257425 |  |  | 0.1642725 | 0.02257425 | 0.3839875 | 0.05091733 | 0.5490272 | 0.05092665
[5 empty] | 0.1648143 | 0.02300837 |  |  | 0.1648143 | 0.02300837 | 0.3812608 | 0.05189651 | 0.5494911 | 0.05190601
[5 empty] | 0.165338 | 0.02344249 |  |  | 0.165338 | 0.02344249 | 0.3835711 | 0.05287569 | 0.5449591 | 0.05288537
[5 empty] | 0.165844 | 0.02387661 |  |  | 0.165844 | 0.02387661 | 0.3802327 | 0.05385486 | 0.5436453 | 0.05386473
[5 empty] | 0.1663325 | 0.02431073 |  |  | 0.1663325 | 0.02431073 | 0.3830596 | 0.05483404 | 0.5435641 | 0.05484408
[5 empty] | 0.1668038 | 0.02474485 |  |  | 0.1668038 | 0.02474485 | 0.379366 | 0.05581322 | 0.5442297 | 0.05582344
[5 empty] | 0.1672582 | 0.02517897 |  |  | 0.1672582 | 0.02517897 | 0.3802072 | 0.0567924 | 0.5436113 | 0.0568028
[5 empty] | 0.1676959 | 0.02561309 |  |  | 0.1676959 | 0.02561309 | 0.3827587 | 0.05777158 | 0.5394065 | 0.05778216
[5 empty] | 0.1681172 | 0.02604721 |  |  | 0.1681172 | 0.02604721 | 0.3794154 | 0.05875076 | 0.5414118 | 0.05876152
[5 empty] | 0.1685225 | 0.02648133 |  |  | 0.1685225 | 0.02648133 | 0.3805769 | 0.05972994 | 0.5393283 | 0.05974088
[5 empty] | 0.1689119 | 0.02691545 |  |  | 0.1689119 | 0.02691545 | 0.3796427 | 0.06070912 | 0.5363572 | 0.06072024
[5 empty] | 0.1692859 | 0.02734957 |  |  | 0.1692859 | 0.02734957 | 0.3817123 | 0.0616883 | 0.5356998 | 0.06169959
[5 empty] | 0.1696446 | 0.02778369 |  |  | 0.1696446 | 0.02778369 | 0.3816852 | 0.06266748 | 0.5360572 | 0.06267895
[5 empty] | 0.1699883 | 0.02821781 |  |  | 0.1699883 | 0.02821781 | 0.379261 | 0.06364666 | 0.5377307 | 0.06365831
[5 empty] | 0.1703174 | 0.02865193 |  |  | 0.1703174 | 0.02865193 | 0.3805393 | 0.06462584 | 0.5321214 | 0.06463767
[5 empty] | 0.170632 | 0.02908605 |  |  | 0.170632 | 0.02908605 | 0.3801194 | 0.06560502 | 0.5329305 | 0.06561703
[5 empty] | 0.1709326 | 0.02952017 |  |  | 0.1709326 | 0.02952017 | 0.381501 | 0.0665842 | 0.5303592 | 0.06659639
[5 empty] | 0.1712193 | 0.02995429 |  |  | 0.1712193 | 0.02995429 | 0.3822836 | 0.06756338 | 0.5305087 | 0.06757575
[5 empty] | 0.1714925 | 0.03038841 |  |  | 0.1714925 | 0.03038841 | 0.3789667 | 0.06854256 | 0.5318802 | 0.06855511
[5 empty] | 0.1717524 | 0.03082253 |  |  | 0.1717524 | 0.03082253 | 0.3801499 | 0.06952173 | 0.5288749 | 0.06953446
[5 empty] | 0.1719993 | 0.03125665 |  |  | 0.1719993 | 0.03125665 | 0.3795327 | 0.07050091 | 0.5324941 | 0.07051382
[5 empty] | 0.1722335 | 0.03169077 |  |  | 0.1722335 | 0.03169077 | 0.3807146 | 0.07148009 | 0.5273388 | 0.07149318
[5 empty] | 0.1724553 | 0.03212489 |  |  | 0.1724553 | 0.03212489 | 0.3810951 | 0.07245927 | 0.5305103 | 0.07247254
[5 empty] | 0.1726649 | 0.03255901 |  |  | 0.1726649 | 0.03255901 | 0.3790739 | 0.07343845 | 0.5296098 | 0.0734519
[5 empty] | 0.1728627 | 0.03299313 |  |  | 0.1728627 | 0.03299313 | 0.3807503 | 0.07441763 | 0.5291385 | 0.07443126
[5 empty] | 0.1730488 | 0.03342725 |  |  | 0.1730488 | 0.03342725 | 0.379324 | 0.07539681 | 0.5238975 | 0.07541062
[5 empty] | 0.1732237 | 0.03386137 |  |  | 0.1732237 | 0.03386137 | 0.3820945 | 0.07637599 | 0.5276881 | 0.07638997
[5 empty] | 0.1733876 | 0.03429549 |  |  | 0.1733876 | 0.03429549 | 0.3803612 | 0.07735517 | 0.5224115 | 0.07736933
[5 empty] | 0.1735407 | 0.03472961 |  |  | 0.1735407 | 0.03472961 | 0.3810238 | 0.07833435 | 0.5219689 | 0.07834869
[5 empty] | 0.1736834 | 0.03516373 |  |  | 0.1736834 | 0.03516373 | 0.3809818 | 0.07931353 | 0.5269614 | 0.07932805
[5 empty] | 0.1738159 | 0.03559785 |  |  | 0.1738159 | 0.03559785 | 0.3789347 | 0.08029271 | 0.5213903 | 0.08030741
[5 empty] | 0.1739385 | 0.03603197 |  |  | 0.1739385 | 0.03603197 | 0.3797744 | 0.08127189 | 0.5215544 | 0.08128677
[5 empty] | 0.1740515 | 0.03646609 |  |  | 0.1740515 | 0.03646609 | 0.3799609 | 0.08225107 | 0.5234407 | 0.08226613
[5 empty] | 0.1741552 | 0.03690021 |  |  | 0.1741552 | 0.03690021 | 0.3807907 | 0.08323025 | 0.5222462 | 0.08324548
[5 empty] | 0.1742498 | 0.03733433 |  |  | 0.1742498 | 0.03733433 | 0.3808664 | 0.08420942 | 0.5242698 | 0.08422484
[5 empty] | 0.1743357 | 0.03776845 |  |  | 0.1743357 | 0.03776845 | 0.3788903 | 0.0851886 | 0.5191105 | 0.0852042
[5 empty] | 0.174413 | 0.03820257 |  |  | 0.174413 | 0.03820257 | 0.380365 | 0.08616778 | 0.5224674 | 0.08618356
[5 empty] | 0.1744822 | 0.03863669 |  |  | 0.1744822 | 0.03863669 | 0.378793 | 0.08714696 | 0.5237393 | 0.08716292
[5 empty] | 0.1745434 | 0.03907081 |  |  | 0.1745434 | 0.03907081 | 0.3786767 | 0.08812614 | 0.5234253 | 0.08814228
[5 empty] | 0.174597 | 0.03950493 |  |  | 0.174597 | 0.03950493 | 0.3798187 | 0.08910532 | 0.5203244 | 0.08912164
[5 empty] | 0.1746433 | 0.03993905 |  |  | 0.1746433 | 0.03993905 | 0.3780215 | 0.0900845 | 0.5216355 | 0.090101
[5 empty] | 0.1746824 | 0.04037317 |  |  | 0.1746824 | 0.04037317 | 0.3765875 | 0.09106368 | 0.5180576 | 0.09108035
[5 empty] | 0.1747148 | 0.04080729 |  |  | 0.1747148 | 0.04080729 | 0.3769192 | 0.09204286 | 0.5206898 | 0.09205971
[5 empty] | 0.1747407 | 0.04124141 |  |  | 0.1747407 | 0.04124141 | 0.3767191 | 0.09302204 | 0.5185309 | 0.09303907
[5 empty] | 0.1747603 | 0.04167553 |  |  | 0.1747603 | 0.04167553 | 0.3757898 | 0.09400122 | 0.51918 | 0.09401843
[5 empty] | 0.1747739 | 0.04210965 |  |  | 0.1747739 | 0.04210965 | 0.3758336 | 0.0949804 | 0.5200361 | 0.09499779
[5 empty] | 0.1747819 | 0.04254378 |  |  | 0.1747819 | 0.04254378 | 0.3729531 | 0.09595958 | 0.5164981 | 0.09597715
[5 empty] | 0.1747845 | 0.0429779 |  |  | 0.1747845 | 0.0429779 | 0.3731509 | 0.09693876 | 0.5194651 | 0.09695651
[5 empty] | 0.1747845 | 0.0429779 |  |  | 0.1747845 | 0.0429779 | 0.3742293 | 0.09791794 | 0.516036 | 0.09793586
[5 empty] | 0.1719622 | 0.04297763 |  |  | 0.1719622 | 0.04297763 | 0.3710909 | 0.09889712 | 0.5164097 | 0.09891522
[5 empty] | 0.1691714 | 0.04297736 |  |  | 0.1691714 | 0.04297736 | 0.3717381 | 0.09987629 | 0.5161854 | 0.09989458
[5 empty] | 0.1664134 | 0.04297709 |  |  | 0.1664134 | 0.04297709 | 0.3707735 | 0.1008555 | 0.5152619 | 0.1008739
[5 empty] | 0.1636897 | 0.04297682 |  |  | 0.1636897 | 0.04297682 | 0.3710995 | 0.1018347 | 0.5198382 | 0.1018533
[5 empty] | 0.1610018 | 0.04297655 |  |  | 0.1610018 | 0.04297655 | 0.3692187 | 0.1028138 | 0.5190134 | 0.1028327
[5 empty] | 0.1583511 | 0.04297628 |  |  | 0.1583511 | 0.04297628 | 0.3657335 | 0.103793 | 0.5162864 | 0.103812
[5 empty] | 0.1557391 | 0.04297602 |  |  | 0.1557391 | 0.04297602 | 0.3665464 | 0.1047722 | 0.5167562 | 0.1047914
[5 empty] | 0.1531671 | 0.04297575 |  |  | 0.1531671 | 0.04297575 | 0.3670599 | 0.1057514 | 0.5190218 | 0.1057707
[5 empty] | 0.1506367 | 0.04297548 |  |  | 0.1506367 | 0.04297548 | 0.3664765 | 0.1067306 | 0.5141821 | 0.1067501
[5 empty] | 0.1481492 | 0.04297521 |  |  | 0.1481492 | 0.04297521 | 0.3625988 | 0.1077097 | 0.5175362 | 0.1077295
[5 empty] | 0.1457062 | 0.04297494 |  |  | 0.1457062 | 0.04297494 | 0.3652291 | 0.1086889 | 0.5157831 | 0.1087088
[5 empty] | 0.143309 | 0.04297467 |  |  | 0.143309 | 0.04297467 | 0.3646699 | 0.1096681 | 0.5132216 | 0.1096882
[5 empty] | 0.1409591 | 0.0429744 |  |  | 0.1409591 | 0.0429744 | 0.3611239 | 0.1106473 | 0.5139509 | 0.1106675
[5 empty] | 0.138658 | 0.04297414 |  |  | 0.138658 | 0.04297414 | 0.3603934 | 0.1116264 | 0.5141698 | 0.1116469
[5 empty] | 0.136407 | 0.04297387 |  |  | 0.136407 | 0.04297387 | 0.3589809 | 0.1126056 | 0.5162774 | 0.1126262
[5 empty] | 0.1342077 | 0.0429736 |  |  | 0.1342077 | 0.0429736 | 0.361289 | 0.1135848 | 0.5153727 | 0.1136056
[5 empty] | 0.1320614 | 0.04297333 |  |  | 0.1320614 | 0.04297333 | 0.3596201 | 0.114564 | 0.5115546 | 0.114585
[5 empty] | 0.1299697 | 0.04297306 |  |  | 0.1299697 | 0.04297306 | 0.3586768 | 0.1155432 | 0.5130221 | 0.1155643
[5 empty] | 0.1279339 | 0.04297279 |  |  | 0.1279339 | 0.04297279 | 0.3601615 | 0.1165223 | 0.5150742 | 0.1165437
[5 empty] | 0.1259555 | 0.04297252 |  |  | 0.1259555 | 0.04297252 | 0.3579766 | 0.1175015 | 0.5150099 | 0.117523
[5 empty] | 0.124036 | 0.04297226 |  |  | 0.124036 | 0.04297226 | 0.3585241 | 0.1184807 | 0.515028 | 0.1185024
[5 empty] | 0.1221767 | 0.04297199 |  |  | 0.1221767 | 0.04297199 | 0.3562802 | 0.1194599 | 0.5141223 | 0.1194818
[5 empty] | 0.1203792 | 0.04297172 |  |  | 0.1203792 | 0.04297172 | 0.3546326 | 0.1204391 | 0.5121906 | 0.1204611
[5 empty] | 0.1186449 | 0.04297145 |  |  | 0.1186449 | 0.04297145 | 0.3559821 | 0.1214182 | 0.5083345 | 0.1214405
[5 empty] | 0.1169692 | 0.04297118 |  |  | 0.1169692 | 0.04297118 | 0.3540292 | 0.1223974 | 0.5093552 | 0.1224198
[5 empty] | 0.1153184 | 0.04297091 |  |  | 0.1153184 | 0.04297091 | 0.3538746 | 0.1233766 | 0.5082541 | 0.1233992
[5 empty] | 0.113688 | 0.04297065 |  |  | 0.113688 | 0.04297065 | 0.3518188 | 0.1243558 | 0.5107327 | 0.1243785
[5 empty] | 0.1120794 | 0.04297038 |  |  | 0.1120794 | 0.04297038 | 0.3552625 | 0.125335 | 0.5083922 | 0.1253579
[5 empty] | 0.110494 | 0.04297011 |  |  | 0.110494 | 0.04297011 | 0.3512063 | 0.1263141 | 0.5107341 | 0.1263373
[5 empty] | 0.1089333 | 0.04296984 |  |  | 0.1089333 | 0.04296984 | 0.3506508 | 0.1272933 | 0.5050598 | 0.1273166
[5 empty] | 0.1073988 | 0.04296957 |  |  | 0.1073988 | 0.04296957 | 0.3516966 | 0.1282725 | 0.5085705 | 0.128296
[5 empty] | 0.1058919 | 0.0429693 |  |  | 0.1058919 | 0.0429693 | 0.3518444 | 0.1292517 | 0.5077677 | 0.1292753
[5 empty] | 0.1044139 | 0.04296903 |  |  | 0.1044139 | 0.04296903 | 0.3492947 | 0.1302309 | 0.5059528 | 0.1302547
[5 empty] | 0.1029665 | 0.04296877 |  |  | 0.1029665 | 0.04296877 | 0.3501482 | 0.13121 | 0.5079271 | 0.1312341
[5 empty] | 0.101551 | 0.0429685 |  |  | 0.101551 | 0.0429685 | 0.3510055 | 0.1321892 | 0.5047919 | 0.1322134
[5 empty] | 0.1001688 | 0.04296823 |  |  | 0.1001688 | 0.04296823 | 0.3490671 | 0.1331684 | 0.5064488 | 0.1331928
[5 empty] | 0.09882141 | 0.04296796 |  |  | 0.09882141 | 0.04296796 | 0.3481338 | 0.1341476 | 0.506099 | 0.1341721
[5 empty] | 0.09751027 | 0.04296769 |  |  | 0.09751027 | 0.04296769 | 0.3465061 | 0.1351268 | 0.503844 | 0.1351515
[5 empty] | 0.09623682 | 0.04296742 |  |  | 0.09623682 | 0.04296742 | 0.3453846 | 0.1361059 | 0.500385 | 0.1361309
[5 empty] | 0.09500249 | 0.04296715 |  |  | 0.09500249 | 0.04296715 | 0.34857 | 0.1370851 | 0.5014235 | 0.1371102
[5 empty] | 0.09380873 | 0.04296689 |  |  | 0.09380873 | 0.04296689 | 0.3451628 | 0.1380643 | 0.4980609 | 0.1380896
[5 empty] | 0.09265698 | 0.04296662 |  |  | 0.09265698 | 0.04296662 | 0.3463638 | 0.1390435 | 0.5031985 | 0.1390689
[5 empty] | 0.09154869 | 0.04296635 |  |  | 0.09154869 | 0.04296635 | 0.3454734 | 0.1400226 | 0.4971376 | 0.1400483
[5 empty] | 0.0904853 | 0.04296608 |  |  | 0.0904853 | 0.04296608 | 0.3451923 | 0.1410018 | 0.4967798 | 0.1410276
[5 empty] | 0.08946824 | 0.04296581 |  |  | 0.08946824 | 0.04296581 | 0.3462212 | 0.141981 | 0.4963262 | 0.142007
[5 empty] | 0.08849897 | 0.04296554 |  |  | 0.08849897 | 0.04296554 | 0.3421606 | 0.1429602 | 0.4998784 | 0.1429864
[5 empty] | 0.08757892 | 0.04296527 |  |  | 0.08757892 | 0.04296527 | 0.3417111 | 0.1439394 | 0.4961377 | 0.1439657
[5 empty] | 0.08670954 | 0.04296501 |  |  | 0.08670954 | 0.04296501 | 0.3433734 | 0.1449185 | 0.4958055 | 0.1449451
[5 empty] | 0.08589226 | 0.04296474 |  |  | 0.08589226 | 0.04296474 | 0.3408481 | 0.1458977 | 0.4939831 | 0.1459244
[5 empty] | 0.08589226 | 0.04296474 |  |  | 0.08589226 | 0.04296474 | 0.3431358 | 0.1468769 | 0.4949719 | 0.1469038
[5 empty] | 0.08357561 | 0.04295238 |  |  | 0.08357561 | 0.04295238 | 0.3400371 | 0.1478561 | 0.4951733 | 0.1478832
[5 empty] | 0.0812816 | 0.04294002 |  |  | 0.0812816 | 0.04294002 | 0.3393527 | 0.1488353 | 0.4963886 | 0.1488625
[5 empty] | 0.07901095 | 0.04292766 |  |  | 0.07901095 | 0.04292766 | 0.3429831 | 0.1498144 | 0.4963193 | 0.1498419
[5 empty] | 0.07676435 | 0.0429153 |  |  | 0.07676435 | 0.0429153 | 0.3409289 | 0.1507936 | 0.4923667 | 0.1508212
[5 empty] | 0.07454248 | 0.04290294 |  |  | 0.07454248 | 0.04290294 | 0.3412908 | 0.1517728 | 0.4923322 | 0.1518006
[5 empty] | 0.07234605 | 0.04289059 |  |  | 0.07234605 | 0.04289059 | 0.3418674 | 0.152752 | 0.4907149 | 0.1527799
[5 empty] | 0.07017574 | 0.04287823 |  |  | 0.07017574 | 0.04287823 | 0.3413475 | 0.1537312 | 0.4942021 | 0.1537593
[5 empty] | 0.06803225 | 0.04286587 |  |  | 0.06803225 | 0.04286587 | 0.3395293 | 0.1547103 | 0.4915916 | 0.1547387
[5 empty] | 0.06591627 | 0.04285351 |  |  | 0.06591627 | 0.04285351 | 0.337413 | 0.1556895 | 0.4887834 | 0.155718
[5 empty] | 0.0638285 | 0.04284115 |  |  | 0.0638285 | 0.04284115 | 0.3396987 | 0.1566687 | 0.4890775 | 0.1566974
[5 empty] | 0.06176963 | 0.04282879 |  |  | 0.06176963 | 0.04282879 | 0.3369867 | 0.1576479 | 0.491974 | 0.1576767
[5 empty] | 0.05974035 | 0.04281643 |  |  | 0.05974035 | 0.04281643 | 0.3399771 | 0.1586271 | 0.4916729 | 0.1586561
[5 empty] | 0.05774136 | 0.04280407 |  |  | 0.05774136 | 0.04280407 | 0.3396701 | 0.1596062 | 0.4853743 | 0.1596355
[5 empty] | 0.05577335 | 0.04279172 |  |  | 0.05577335 | 0.04279172 | 0.3383659 | 0.1605854 | 0.4871783 | 0.1606148
[5 empty] | 0.05383701 | 0.04277936 |  |  | 0.05383701 | 0.04277936 | 0.3365646 | 0.1615646 | 0.4847847 | 0.1615942
[5 empty] | 0.05193305 | 0.042767 |  |  | 0.05193305 | 0.042767 | 0.3379665 | 0.1625438 | 0.4896938 | 0.1625735
[5 empty] | 0.05006214 | 0.04275464 |  |  | 0.05006214 | 0.04275464 | 0.3374716 | 0.163523 | 0.4864056 | 0.1635529
[5 empty] | 0.04822499 | 0.04274228 |  |  | 0.04822499 | 0.04274228 | 0.3342803 | 0.1645021 | 0.48772 | 0.1645323
[5 empty] | 0.04642228 | 0.04272992 |  |  | 0.04642228 | 0.04272992 | 0.3344927 | 0.1654813 | 0.4875372 | 0.1655116
[5 empty] | 0.04465472 | 0.04271756 |  |  | 0.04465472 | 0.04271756 | 0.3359088 | 0.1664605 | 0.4849571 | 0.166491
[5 empty] | 0.042923 | 0.0427052 |  |  | 0.042923 | 0.0427052 | 0.3356291 | 0.1674397 | 0.4848799 | 0.1674703
[5 empty] | 0.0412278 | 0.04269285 |  |  | 0.0412278 | 0.04269285 | 0.3370535 | 0.1684188 | 0.4831055 | 0.1684497
[5 empty] | 0.03956983 | 0.04268049 |  |  | 0.03956983 | 0.04268049 | 0.3338823 | 0.169398 | 0.4815341 | 0.169429
[5 empty] | 0.03794977 | 0.04266813 |  |  | 0.03794977 | 0.04266813 | 0.3340157 | 0.1703772 | 0.4825656 | 0.1704084
[5 empty] | 0.03636549 | 0.04265577 |  |  | 0.03636549 | 0.04265577 | 0.3354538 | 0.1713564 | 0.4821001 | 0.1713878
[5 empty] | 0.03480069 | 0.04264341 |  |  | 0.03480069 | 0.04264341 | 0.3349969 | 0.1723356 | 0.4814377 | 0.1723671
[5 empty] | 0.03325323 | 0.04263105 |  |  | 0.03325323 | 0.04263105 | 0.3331451 | 0.1733147 | 0.4830784 | 0.1733465
[5 empty] | 0.0317238 | 0.04261869 |  |  | 0.0317238 | 0.04261869 | 0.3331985 | 0.1742939 | 0.4804222 | 0.1743258
[5 empty] | 0.0302131 | 0.04260633 |  |  | 0.0302131 | 0.04260633 | 0.3327575 | 0.1752731 | 0.4832691 | 0.1753052
[5 empty] | 0.02872182 | 0.04259398 |  |  | 0.02872182 | 0.04259398 | 0.334122 | 0.1762523 | 0.4829193 | 0.1762846
[5 empty] | 0.02725066 | 0.04258162 |  |  | 0.02725066 | 0.04258162 | 0.3345924 | 0.1772315 | 0.4783728 | 0.1772639
[5 empty] | 0.02580031 | 0.04256926 |  |  | 0.02580031 | 0.04256926 | 0.3334688 | 0.1782106 | 0.4769296 | 0.1782433
[5 empty] | 0.02437145 | 0.0425569 |  |  | 0.02437145 | 0.0425569 | 0.3315514 | 0.1791898 | 0.4789897 | 0.1792226
[5 empty] | 0.02296479 | 0.04254454 |  |  | 0.02296479 | 0.04254454 | 0.3331403 | 0.180169 | 0.4765532 | 0.180202
[5 empty] | 0.02158103 | 0.04253218 |  |  | 0.02158103 | 0.04253218 | 0.3324357 | 0.1811482 | 0.4809202 | 0.1811813
[5 empty] | 0.02022084 | 0.04251982 |  |  | 0.02022084 | 0.04251982 | 0.3322379 | 0.1821274 | 0.4802907 | 0.1821607
[5 empty] | 0.01888493 | 0.04250746 |  |  | 0.01888493 | 0.04250746 | 0.331547 | 0.1831065 | 0.4753647 | 0.1831401
[5 empty] | 0.01757399 | 0.04249511 |  |  | 0.01757399 | 0.04249511 | 0.3315632 | 0.1840857 | 0.4744423 | 0.1841194
[5 empty] | 0.01628871 | 0.04248275 |  |  | 0.01628871 | 0.04248275 | 0.3326866 | 0.1850649 | 0.4787235 | 0.1850988
[5 empty] | 0.01502979 | 0.04247039 |  |  | 0.01502979 | 0.04247039 | 0.3296174 | 0.1860441 | 0.4758083 | 0.1860781
[5 empty] | 0.01379792 | 0.04245803 |  |  | 0.01379792 | 0.04245803 | 0.3304559 | 0.1870233 | 0.4725969 | 0.1870575
[5 empty] | 0.01259379 | 0.04244567 |  |  | 0.01259379 | 0.04244567 | 0.3303022 | 0.1880024 | 0.4735892 | 0.1880369
[5 empty] | 0.01141811 | 0.04243331 |  |  | 0.01141811 | 0.04243331 | 0.3293564 | 0.1889816 | 0.4750853 | 0.1890162
[5 empty] | 0.01027155 | 0.04242095 |  |  | 0.01027155 | 0.04242095 | 0.3288188 | 0.1899608 | 0.4770853 | 0.1899956
[5 empty] | 0.009154814 | 0.04240859 |  |  | 0.009154814 | 0.04240859 | 0.3290895 | 0.19094 | 0.4733892 | 0.1909749
[5 empty] | 0.0080686 | 0.04239624 |  |  | 0.0080686 | 0.04239624 | 0.3304687 | 0.1919192 | 0.472997 | 0.1919543
[5 empty] | 0.007013596 | 0.04238388 |  |  | 0.007013596 | 0.04238388 | 0.3294566 | 0.1928983 | 0.4711087 | 0.1929337
[5 empty] | 0.005990499 | 0.04237152 |  |  | 0.005990499 | 0.04237152 | 0.3305534 | 0.1938775 | 0.4737245 | 0.193913
[5 empty] | 0.005 | 0.04235916 |  |  | 0.005 | 0.04235916 | 0.3279592 | 0.1948567 | 0.4728443 | 0.1948924
[5 empty] | 0.005 | 0.042346 |  |  | 0.005 | 0.042346
[5 empty] | 0.007086172 | 0.04234627 |  |  | 0.007086172 | 0.04234627
[5 empty] | 0.009161785 | 0.04234654 |  |  | 0.009161785 | 0.04234654
[5 empty] | 0.01122673 | 0.04234681 |  |  | 0.01122673 | 0.04234681
[5 empty] | 0.01328091 | 0.04234708 |  |  | 0.01328091 | 0.04234708
[5 empty] | 0.01532421 | 0.04234734 |  |  | 0.01532421 | 0.04234734
[5 empty] | 0.01735653 | 0.04234761 |  |  | 0.01735653 | 0.04234761
[5 empty] | 0.01937776 | 0.04234788 |  |  | 0.01937776 | 0.04234788
[5 empty] | 0.0213878 | 0.04234815 |  |  | 0.0213878 | 0.04234815
[5 empty] | 0.02338653 | 0.04234842 |  |  | 0.02338653 | 0.04234842
[5 empty] | 0.02537386 | 0.04234869 |  |  | 0.02537386 | 0.04234869
[5 empty] | 0.02734968 | 0.04234896 |  |  | 0.02734968 | 0.04234896
[5 empty] | 0.02931388 | 0.04234922 |  |  | 0.02931388 | 0.04234922
[5 empty] | 0.03126636 | 0.04234949 |  |  | 0.03126636 | 0.04234949
[5 empty] | 0.033207 | 0.04234976 |  |  | 0.033207 | 0.04234976
[5 empty] | 0.03513571 | 0.04235003 |  |  | 0.03513571 | 0.04235003
[5 empty] | 0.03705238 | 0.0423503 |  |  | 0.03705238 | 0.0423503
[5 empty] | 0.0389569 | 0.04235057 |  |  | 0.0389569 | 0.04235057
[5 empty] | 0.04084917 | 0.04235084 |  |  | 0.04084917 | 0.04235084
[5 empty] | 0.04272908 | 0.0423511 |  |  | 0.04272908 | 0.0423511
[5 empty] | 0.04459652 | 0.04235137 |  |  | 0.04459652 | 0.04235137
[5 empty] | 0.04645139 | 0.04235164 |  |  | 0.04645139 | 0.04235164
[5 empty] | 0.04829359 | 0.04235191 |  |  | 0.04829359 | 0.04235191
[5 empty] | 0.050123 | 0.04235218 |  |  | 0.050123 | 0.04235218
[5 empty] | 0.05193952 | 0.04235245 |  |  | 0.05193952 | 0.04235245
[5 empty] | 0.05374348 | 0.04235272 |  |  | 0.05374348 | 0.04235272
[5 empty] | 0.05553737 | 0.04235298 |  |  | 0.05553737 | 0.04235298
[5 empty] | 0.05732151 | 0.04235325 |  |  | 0.05732151 | 0.04235325
[5 empty] | 0.05909579 | 0.04235352 |  |  | 0.05909579 | 0.04235352
[5 empty] | 0.06086012 | 0.04235379 |  |  | 0.06086012 | 0.04235379
[5 empty] | 0.06261439 | 0.04235406 |  |  | 0.06261439 | 0.04235406
[5 empty] | 0.06435848 | 0.04235433 |  |  | 0.06435848 | 0.04235433
[5 empty] | 0.0660923 | 0.0423546 |  |  | 0.0660923 | 0.0423546
[5 empty] | 0.06781573 | 0.04235486 |  |  | 0.06781573 | 0.04235486
[5 empty] | 0.06952868 | 0.04235513 |  |  | 0.06952868 | 0.04235513
[5 empty] | 0.07123103 | 0.0423554 |  |  | 0.07123103 | 0.0423554
[5 empty] | 0.07292268 | 0.04235567 |  |  | 0.07292268 | 0.04235567
[5 empty] | 0.07460353 | 0.04235594 |  |  | 0.07460353 | 0.04235594
[5 empty] | 0.07627346 | 0.04235621 |  |  | 0.07627346 | 0.04235621
[5 empty] | 0.07793238 | 0.04235647 |  |  | 0.07793238 | 0.04235647
[5 empty] | 0.07958017 | 0.04235674 |  |  | 0.07958017 | 0.04235674
[5 empty] | 0.08121674 | 0.04235701 |  |  | 0.08121674 | 0.04235701
[5 empty] | 0.08284196 | 0.04235728 |  |  | 0.08284196 | 0.04235728
[5 empty] | 0.08445575 | 0.04235755 |  |  | 0.08445575 | 0.04235755
[5 empty] | 0.08605799 | 0.04235782 |  |  | 0.08605799 | 0.04235782
[5 empty] | 0.08764857 | 0.04235809 |  |  | 0.08764857 | 0.04235809
[5 empty] | 0.0892274 | 0.04235835 |  |  | 0.0892274 | 0.04235835
[5 empty] | 0.09079436 | 0.04235862 |  |  | 0.09079436 | 0.04235862
[5 empty] | 0.09234935 | 0.04235889 |  |  | 0.09234935 | 0.04235889
[5 empty] | 0.09389226 | 0.04235916 |  |  | 0.09389226 | 0.04235916
[5 empty] | 0.09389226 | 0.042346 |  |  | 0.09389226 | 0.042346
[5 empty] | 0.09590916 | 0.0423589 |  |  | 0.09590916 | 0.0423589
[5 empty] | 0.09791105 | 0.04237179 |  |  | 0.09791105 | 0.04237179
[5 empty] | 0.09989767 | 0.04238469 |  |  | 0.09989767 | 0.04238469
[5 empty] | 0.1018688 | 0.04239759 |  |  | 0.1018688 | 0.04239759
[5 empty] | 0.1038241 | 0.04241048 |  |  | 0.1038241 | 0.04241048
[5 empty] | 0.1057633 | 0.04242338 |  |  | 0.1057633 | 0.04242338
[5 empty] | 0.1076862 | 0.04243627 |  |  | 0.1076862 | 0.04243627
[5 empty] | 0.1095925 | 0.04244917 |  |  | 0.1095925 | 0.04244917
[5 empty] | 0.1114819 | 0.04246206 |  |  | 0.1114819 | 0.04246206
[5 empty] | 0.1133542 | 0.04247496 |  |  | 0.1133542 | 0.04247496
[5 empty] | 0.1152091 | 0.04248786 |  |  | 0.1152091 | 0.04248786
[5 empty] | 0.1170464 | 0.04250075 |  |  | 0.1170464 | 0.04250075
[5 empty] | 0.1188657 | 0.04251365 |  |  | 0.1188657 | 0.04251365
[5 empty] | 0.1206668 | 0.04252654 |  |  | 0.1206668 | 0.04252654
[5 empty] | 0.1224495 | 0.04253944 |  |  | 0.1224495 | 0.04253944
[5 empty] | 0.1242134 | 0.04255233 |  |  | 0.1242134 | 0.04255233
[5 empty] | 0.1259583 | 0.04256523 |  |  | 0.1259583 | 0.04256523
[5 empty] | 0.127684 | 0.04257813 |  |  | 0.127684 | 0.04257813
[5 empty] | 0.1293902 | 0.04259102 |  |  | 0.1293902 | 0.04259102
[5 empty] | 0.1310765 | 0.04260392 |  |  | 0.1310765 | 0.04260392
[5 empty] | 0.1327428 | 0.04261681 |  |  | 0.1327428 | 0.04261681
[5 empty] | 0.1343888 | 0.04262971 |  |  | 0.1343888 | 0.04262971
[5 empty] | 0.1360142 | 0.04264261 |  |  | 0.1360142 | 0.04264261
[5 empty] | 0.1376187 | 0.0426555 |  |  | 0.1376187 | 0.0426555
[5 empty] | 0.1392031 | 0.0426684 |  |  | 0.1392031 | 0.0426684
[5 empty] | 0.1407738 | 0.04268129 |  |  | 0.1407738 | 0.04268129
[5 empty] | 0.1423316 | 0.04269419 |  |  | 0.1423316 | 0.04269419
[5 empty] | 0.1438761 | 0.04270708 |  |  | 0.1438761 | 0.04270708
[5 empty] | 0.1454071 | 0.04271998 |  |  | 0.1454071 | 0.04271998
[5 empty] | 0.1469244 | 0.04273288 |  |  | 0.1469244 | 0.04273288
[5 empty] | 0.1484276 | 0.04274577 |  |  | 0.1484276 | 0.04274577
[5 empty] | 0.1499166 | 0.04275867 |  |  | 0.1499166 | 0.04275867
[5 empty] | 0.151391 | 0.04277156 |  |  | 0.151391 | 0.04277156
[5 empty] | 0.1528506 | 0.04278446 |  |  | 0.1528506 | 0.04278446
[5 empty] | 0.1542951 | 0.04279735 |  |  | 0.1542951 | 0.04279735
[5 empty] | 0.1557242 | 0.04281025 |  |  | 0.1557242 | 0.04281025
[5 empty] | 0.1571377 | 0.04282315 |  |  | 0.1571377 | 0.04282315
[5 empty] | 0.1585354 | 0.04283604 |  |  | 0.1585354 | 0.04283604
[5 empty] | 0.1599168 | 0.04284894 |  |  | 0.1599168 | 0.04284894
[5 empty] | 0.1612819 | 0.04286183 |  |  | 0.1612819 | 0.04286183
[5 empty] | 0.1626303 | 0.04287473 |  |  | 0.1626303 | 0.04287473
[5 empty] | 0.1639617 | 0.04288762 |  |  | 0.1639617 | 0.04288762
[5 empty] | 0.1652759 | 0.04290052 |  |  | 0.1652759 | 0.04290052
[5 empty] | 0.1665726 | 0.04291342 |  |  | 0.1665726 | 0.04291342
[5 empty] | 0.1678515 | 0.04292631 |  |  | 0.1678515 | 0.04292631
[5 empty] | 0.1691125 | 0.04293921 |  |  | 0.1691125 | 0.04293921
[5 empty] | 0.1703551 | 0.0429521 |  |  | 0.1703551 | 0.0429521
[5 empty] | 0.1715792 | 0.042965 |  |  | 0.1715792 | 0.042965
[5 empty] | 0.1727845 | 0.0429779 |  |  | 0.1727845 | 0.0429779
[5 empty] | 0.1727845 | 0.0429779 |  |  | 0.1727845 | 0.0429779
[5 empty] | 0.169841 | 0.04615832 |  |  | 0.169841 | 0.04615832
[5 empty] | 0.1672437 | 0.04933875 |  |  | 0.1672437 | 0.04933875
[5 empty] | 0.164972 | 0.05251917 |  |  | 0.164972 | 0.05251917
[5 empty] | 0.1630052 | 0.0556996 |  |  | 0.1630052 | 0.0556996
[5 empty] | 0.1613229 | 0.05888003 |  |  | 0.1613229 | 0.05888003
[5 empty] | 0.1599043 | 0.06206045 |  |  | 0.1599043 | 0.06206045
[5 empty] | 0.158729 | 0.06524088 |  |  | 0.158729 | 0.06524088
[5 empty] | 0.1577762 | 0.06842131 |  |  | 0.1577762 | 0.06842131
[5 empty] | 0.1570255 | 0.07160173 |  |  | 0.1570255 | 0.07160173
[5 empty] | 0.1564563 | 0.07478216 |  |  | 0.1564563 | 0.07478216
[5 empty] | 0.1560479 | 0.07796259 |  |  | 0.1560479 | 0.07796259
[5 empty] | 0.1557797 | 0.08114301 |  |  | 0.1557797 | 0.08114301
[5 empty] | 0.1556312 | 0.08432344 |  |  | 0.1556312 | 0.08432344
[5 empty] | 0.1555818 | 0.08750386 |  |  | 0.1555818 | 0.08750386
[5 empty] | 0.1560911 | 0.09068429 |  |  | 0.1560911 | 0.09068429
[5 empty] | 0.1576156 | 0.09386472 |  |  | 0.1576156 | 0.09386472
[5 empty] | 0.1598274 | 0.09704514 |  |  | 0.1598274 | 0.09704514
[5 empty] | 0.1623942 | 0.1002256 |  |  | 0.1623942 | 0.1002256
[5 empty] | 0.1649835 | 0.103406 |  |  | 0.1649835 | 0.103406
[5 empty] | 0.167263 | 0.1065864 |  |  | 0.167263 | 0.1065864
[5 empty] | 0.1689002 | 0.1097668 |  |  | 0.1689002 | 0.1097668
[5 empty] | 0.1695627 | 0.1129473 |  |  | 0.1695627 | 0.1129473
[5 empty] | 0.1692676 | 0.1161277 |  |  | 0.1692676 | 0.1161277
[5 empty] | 0.1683518 | 0.1193081 |  |  | 0.1683518 | 0.1193081
[5 empty] | 0.1668731 | 0.1224886 |  |  | 0.1668731 | 0.1224886
[5 empty] | 0.1648885 | 0.125669 |  |  | 0.1648885 | 0.125669
[5 empty] | 0.162455 | 0.1288494 |  |  | 0.162455 | 0.1288494
[5 empty] | 0.1596296 | 0.1320298 |  |  | 0.1596296 | 0.1320298
[5 empty] | 0.1564692 | 0.1352103 |  |  | 0.1564692 | 0.1352103
[5 empty] | 0.153031 | 0.1383907 |  |  | 0.153031 | 0.1383907
[5 empty] | 0.1493719 | 0.1415711 |  |  | 0.1493719 | 0.1415711
[5 empty] | 0.1455488 | 0.1447515 |  |  | 0.1455488 | 0.1447515
[5 empty] | 0.1416188 | 0.147932 |  |  | 0.1416188 | 0.147932
[5 empty] | 0.1372919 | 0.15 |  |  | 0.1372919 | 0.15
[5 empty] | 0.1298397 | 0.1542928 |  |  | 0.1298397 | 0.1542928
[5 empty] | 0.1215166 | 0.1574732 |  |  | 0.1215166 | 0.1574732
[5 empty] | 0.1158935 | 0.1606537 |  |  | 0.1158935 | 0.1606537
[5 empty] | 0.1152007 | 0.1638341 |  |  | 0.1152007 | 0.1638341
[5 empty] | 0.1152426 | 0.1670145 |  |  | 0.1152426 | 0.1670145
[5 empty] | 0.1153267 | 0.1701949 |  |  | 0.1153267 | 0.1701949
[5 empty] | 0.1154559 | 0.1733754 |  |  | 0.1154559 | 0.1733754
[5 empty] | 0.1156332 | 0.1765558 |  |  | 0.1156332 | 0.1765558
[5 empty] | 0.1158613 | 0.1797362 |  |  | 0.1158613 | 0.1797362
[5 empty] | 0.1161432 | 0.1829167 |  |  | 0.1161432 | 0.1829167
[5 empty] | 0.1164817 | 0.1860971 |  |  | 0.1164817 | 0.1860971
[5 empty] | 0.117106 | 0.1892775 |  |  | 0.117106 | 0.1892775
[5 empty] | 0.1200546 | 0.1924579 |  |  | 0.1200546 | 0.1924579
[5 empty] | 0.1241921 | 0.1956384 |  |  | 0.1241921 | 0.1956384
[5 empty] | 0.1274943 | 0.1988188 |  |  | 0.1274943 | 0.1988188
[5 empty] | 0.1298613 | 0.2019992 |  |  | 0.1298613 | 0.2019992
[5 empty] | 0.131996 | 0.2051796 |  |  | 0.131996 | 0.2051796
[5 empty] | 0.133963 | 0.2083601 |  |  | 0.133963 | 0.2083601
[5 empty] | 0.1358268 | 0.2115405 |  |  | 0.1358268 | 0.2115405
[5 empty] | 0.1376519 | 0.2147209 |  |  | 0.1376519 | 0.2147209
[5 empty] | 0.1394786 | 0.2179013 |  |  | 0.1394786 | 0.2179013
[5 empty] | 0.1411074 | 0.2210818 |  |  | 0.1411074 | 0.2210818
[5 empty] | 0.1426518 | 0.2242622 |  |  | 0.1426518 | 0.2242622
[5 empty] | 0.1443306 | 0.2274426 |  |  | 0.1443306 | 0.2274426
[5 empty] | 0.1463628 | 0.230623 |  |  | 0.1463628 | 0.230623
[5 empty] | 0.149107 | 0.2338035 |  |  | 0.149107 | 0.2338035
[5 empty] | 0.152726 | 0.2369839 |  |  | 0.152726 | 0.2369839
[5 empty] | 0.1571013 | 0.2401643 |  |  | 0.1571013 | 0.2401643
[5 empty] | 0.1621141 | 0.2433448 |  |  | 0.1621141 | 0.2433448
[5 empty] | 0.1676455 | 0.2465252 |  |  | 0.1676455 | 0.2465252
[5 empty] | 0.1735768 | 0.2497056 |  |  | 0.1735768 | 0.2497056
[5 empty] | 0.1797891 | 0.252886 |  |  | 0.1797891 | 0.252886
[5 empty] | 0.1861636 | 0.2560665 |  |  | 0.1861636 | 0.2560665
[5 empty] | 0.1925816 | 0.2592469 |  |  | 0.1925816 | 0.2592469
[5 empty] | 0.1989242 | 0.2624273 |  |  | 0.1989242 | 0.2624273
[5 empty] | 0.2050725 | 0.2656077 |  |  | 0.2050725 | 0.2656077
[5 empty] | 0.2109079 | 0.2687882 |  |  | 0.2109079 | 0.2687882
[5 empty] | 0.2163115 | 0.2719686 |  |  | 0.2163115 | 0.2719686
[5 empty] | 0.2211644 | 0.275149 |  |  | 0.2211644 | 0.275149
[5 empty] | 0.2253479 | 0.2783294 |  |  | 0.2253479 | 0.2783294
[5 empty] | 0.2287432 | 0.2815099 |  |  | 0.2287432 | 0.2815099
[5 empty] | 0.2312314 | 0.2846903 |  |  | 0.2312314 | 0.2846903
[5 empty] | 0.233046 | 0.2878707 |  |  | 0.233046 | 0.2878707
[5 empty] | 0.2327993 | 0.2910512 |  |  | 0.2327993 | 0.2910512
[5 empty] | 0.2268125 | 0.2942316 |  |  | 0.2268125 | 0.2942316
[5 empty] | 0.2144638 | 0.297412 |  |  | 0.2144638 | 0.297412
[5 empty] | 0.1979459 | 0.3005924 |  |  | 0.1979459 | 0.3005924
[5 empty] | 0.1794513 | 0.3037729 |  |  | 0.1794513 | 0.3037729
[5 empty] | 0.1611726 | 0.3069533 |  |  | 0.1611726 | 0.3069533
[5 empty] | 0.1453024 | 0.3101337 |  |  | 0.1453024 | 0.3101337
[5 empty] | 0.1340331 | 0.3133141 |  |  | 0.1340331 | 0.3133141
[5 empty] | 0.1279638 | 0.3164946 |  |  | 0.1279638 | 0.3164946
[5 empty] | 0.1225791 | 0.319675 |  |  | 0.1225791 | 0.319675
[5 empty] | 0.1174411 | 0.3228554 |  |  | 0.1174411 | 0.3228554
[5 empty] | 0.1125819 | 0.3260358 |  |  | 0.1125819 | 0.3260358
[5 empty] | 0.1080334 | 0.3292163 |  |  | 0.1080334 | 0.3292163
[5 empty] | 0.1038278 | 0.3323967 |  |  | 0.1038278 | 0.3323967
[5 empty] | 0.09999694 | 0.3355771 |  |  | 0.09999694 | 0.3355771
[5 empty] | 0.09657297 | 0.3387575 |  |  | 0.09657297 | 0.3387575
[5 empty] | 0.09358789 | 0.341938 |  |  | 0.09358789 | 0.341938
[5 empty] | 0.09107373 | 0.3451184 |  |  | 0.09107373 | 0.3451184
[5 empty] | 0.08906252 | 0.3482988 |  |  | 0.08906252 | 0.3482988
[5 empty] | 0.08758629 | 0.3514793 |  |  | 0.08758629 | 0.3514793
[5 empty] | 0.08667706 | 0.3546597 |  |  | 0.08667706 | 0.3546597
[5 empty] | 0.08636686 | 0.3578401 |  |  | 0.08636686 | 0.3578401