## 1
Общество с ограниченной ответственностью "Инженерная геология" (ООО "ИнжГео") | [11 empty] | Общество с ограниченной ответственностью "Инженерная геология" (ООО "ИнжГео")
Юр. адрес: 117279, г. Москва, ул. Миклухо-Маклая, 36 а, этаж 5, пом. XXIII к. 76-84 | [11 empty] | Юр. адрес: 117279, г. Москва, ул. Миклухо-Маклая, 36 а, этаж 5, пом. XXIII к. 76-84 | [8 empty] | нагр |  |  | X0 | Y0 | R |  | нагр |  |  |  | X0 | Y0 | R | нагр |  |  |  | X0 | Y0 | R |  | нагр |  |  |  | X0 | Y0 | R
Телефон/факс +7 (495) 132-30-00, Адрес электронной почты inbox@inj-geo.ru | [11 empty] | Телефон/факс +7 (495) 132-30-00, Адрес электронной почты inbox@inj-geo.ru | [12 empty] | 0 | [7 empty] | 0 | [6 empty] | 0 | [7 empty] | 0
[21 empty] | девиатор | [6 empty] | девиатор | [6 empty] | девиатор | [7 empty] | девиатор
Испытательная лаборатория ООО «ИнжГео» | [11 empty] | Испытательная лаборатория ООО «ИнжГео» | [8 empty] | x0 | Угол | X | Y |  |  |  | x0 |  | Угол | X | Y |  |  | x0 |  | Угол | X | Y |  |  |  | x0 |  | Угол | X | Y
Адрес места осуществления деятельности лаборатории: г. Москва, просп. Вернадского, д. 51, стр. 1 | [11 empty] | Адрес места осуществления деятельности лаборатории: г. Москва, просп. Вернадского, д. 51, стр. 1 | [9 empty] | 0 | [7 empty] | 0 | [6 empty] | 0 | [7 empty] | 0
Телефон +7(910)4557682, E-mail: slg85@mail.ru | [11 empty] | Телефон +7(910)4557682, E-mail: slg85@mail.ru | [9 empty] | 5 | [7 empty] | 5 | [6 empty] | 5 | [7 empty] | 5
[22 empty] | 10 | [7 empty] | 10 | [6 empty] | 10 | [7 empty] | 10
[12 empty] | Протокол испытаний № 13-63/366 от 30-10-2023 | [9 empty] | 15 | [7 empty] | 15 | [6 empty] | 15 | [7 empty] | 15
[22 empty] | 20 | [7 empty] | 20 | [6 empty] | 20 | [7 empty] | 20
[12 empty] | Наименование и адрес заказчика: Переход трубопровода через р. Енисей | [9 empty] | 25 | [7 empty] | 25 | [6 empty] | 25 | [7 empty] | 25
[12 empty] | Наименование объекта: ООО Регионстрой | [9 empty] | 30 | [7 empty] | 30 | [6 empty] | 30 | [7 empty] | 30
Наименование используемого метода/методики: ГОСТ 12248.4-2020 | [11 empty] | Наименование используемого метода/методики: ГОСТ 12248.3-2020 | [9 empty] | 35 | [7 empty] | 35 | [6 empty] | 35 | [7 empty] | 35
Условия проведения испытания: температура окружающей среды (18 - 25)0С, влажность воздуха (40 - 75)% | [11 empty] | Условия проведения испытания: температура окружающей среды (18 - 25)0С, влажность воздуха (40 - 75)% | [9 empty] | 40 | [7 empty] | 40 | [6 empty] | 40 | [7 empty] | 40
[12 empty] | Дата получение объекта подлежащего испытаниям: 03-10-2023 | [9 empty] | 45 | [7 empty] | 45 | [6 empty] | 45 | [7 empty] | 45
[12 empty] | Дата испытания: 25.10.2022-19.11.2366 | [9 empty] | 50 | [7 empty] | 50 | [6 empty] | 50 | [7 empty] | 50
[22 empty] | 55 | [7 empty] | 55 | [6 empty] | 55 | [7 empty] | 55
Испытание грунтов методом трехосного сжатия | [11 empty] | Испытание грунтов методом трехосного сжатия | [9 empty] | 60 | [7 empty] | 60 | [6 empty] | 60 | [7 empty] | 60
[22 empty] | 65 | [7 empty] | 65 | [6 empty] | 65 | [7 empty] | 65
Лабораторный номер: | [6 empty] | We, д.е. = |  |  |  |  | Лабораторный номер: |  | 1401 |  |  |  | We, д.е. = | 0.183 |  |  | 70 | [7 empty] | 70 | [6 empty] | 70 | [7 empty] | 70
Номер скважины: | [6 empty] | ρ, г/см3 = |  |  |  |  | Номер скважины: |  | BH-160 |  |  |  | ρ, г/см3 = | 2.03 |  |  | 75 | [7 empty] | 75 | [6 empty] | 75 | [7 empty] | 75
Глубина отбора, м: | [6 empty] | ρs, г/см3 = |  |  |  |  | Глубина отбора, м: |  | 8 |  |  |  | ρs, г/см3 = | 2.71 |  |  | 80 | [7 empty] | 80 | [6 empty] | 80 | [7 empty] | 80
Наименование грунта: | [6 empty] | e, д.е. = |  |  |  |  | Наименование грунта: |  | Щебенистый грунт, заполнитель суглинок, слабольдистый, легкий пылеватый, после оттаивания текучепластичный |  |  |  | e, д.е. = | 0.5792759 |  |  | 85 | [7 empty] | 85 | [6 empty] | 85 | [7 empty] | 85
Схема проведения опыта: | [6 empty] | IL, д.е. = |  |  |  |  | Схема проведения опыта: |  | КД |  |  |  | IL, д.е. = | 0.903478 |  |  | 90 | [7 empty] | 90 | [6 empty] | 90 | [7 empty] | 90
[22 empty] | 95 | [7 empty] | 95 | [6 empty] | 95 | [7 empty] | 95
[22 empty] | 100 | [7 empty] | 100 | [6 empty] | 100 | [7 empty] | 100
Результаты испытаний | [11 empty] | Результаты испытаний | [9 empty] | 105 | [7 empty] | 105 | [6 empty] | 105 | [7 empty] | 105
[22 empty] | 110 | [7 empty] | 110 | [6 empty] | 110 | [7 empty] | 110
[22 empty] | 115 | [7 empty] | 115 | [6 empty] | 115 | [7 empty] | 115
[22 empty] | 120 | [7 empty] | 120 | [6 empty] | 120 | [7 empty] | 120
[22 empty] | 125 | [7 empty] | 125 | [6 empty] | 125 | [7 empty] | 125
[22 empty] | 130 | [7 empty] | 130 | [6 empty] | 130 | [7 empty] | 130
[22 empty] | 135 | [7 empty] | 135 | [6 empty] | 135 | [7 empty] | 135
[22 empty] | 140 | [7 empty] | 140 | [6 empty] | 140 | [7 empty] | 140
[22 empty] | 145 | [7 empty] | 145 | [6 empty] | 145 | [7 empty] | 145
[22 empty] | 150 | [7 empty] | 150 | [6 empty] | 150 | [7 empty] | 150
[22 empty] | 155 | [7 empty] | 155 | [6 empty] | 155 | [7 empty] | 155
[22 empty] | 160 | [7 empty] | 160 | [6 empty] | 160 | [7 empty] | 160
[22 empty] | 165 | [7 empty] | 165 | [6 empty] | 165 | [7 empty] | 165
[22 empty] | 170 | [7 empty] | 170 | [6 empty] | 170 | [7 empty] | 170
[22 empty] | 175 | [7 empty] | 175 | [6 empty] | 175 | [7 empty] | 175
[22 empty] | 180 | [7 empty] | 180 | [6 empty] | 180 | [7 empty] | 180
[13 empty] | Давление в камере, Мпа σ3 | Вертикальная нагрузка, Мпа σ1 | Поровое давление, Мпа u
[7 empty] | Коэфф. Точки | [5 empty] | 0.159152 | 0.6683149 | [5 empty] | 1 | [6 empty] | σ3,кПа | σ1,кПа | u, кПа |  |  |  | 4
[13 empty] | 0.259152 | 1.070594 | [27 empty] | δ3, Мпа | δ1-δ3, МПа | δ1, МПа | δ1, КПа
|  |  | Модуль деформации, МПа: | [9 empty] | 0.359152 | 1.472873 | [21 empty] | С, МПа:
|  |  | Е0= | [32 empty] | φ, град:
|  |  | E50 = | [32 empty] | E, Мпа
|  |  | Коэф. Поперечной деформации, ϑ = | [9 empty] | Эффективные значения угла внутреннего трения и удельного сцепления ϕ', С' | [13 empty] | x | 0
[13 empty] | ϕ', град. = | 37 | [12 empty] | y |  |  |  | С, кПа | φ,°
[13 empty] | С', МПа = | 0.007
| Исполнитель: | [6 empty] | Морозов Д.С. |  |  |  |  | Исполнитель: |  |  |  |  | Морозов Д.С.
| Начальник исп. лаборатории: | [6 empty] | Семиколенова Л.Г. |  |  |  |  | Начальник исп. лаборатории: |  |  |  |  | Семиколенова Л.Г.
Лист 1 , всего листов 2 | [11 empty] | Лист 2 , всего листов 2
Частичное воспроизведение протокола испытаний без письменного разрешения ООО «ИнжГео» ЗАПРЕЩАЕТСЯ | [11 empty] | Частичное воспроизведение протокола испытаний без письменного разрешения ООО «ИнжГео» ЗАПРЕЩАЕТСЯ
[5 empty] | второй график |  | первый график | [9 empty] | К Пуассона
dev50 | epsE50 | ind | devE0 | epsE0 | dev | eps | sigma |  | dev1 | eps1 | dev2 | eps2 | dev3 | eps3 |  | Глины
0.2545815 | 0.008925983 |  |  |  | 0 | 0 |  |  | 0 | 0 | 0 | 0 | 0 | 0 |  | < 0 | 0,20-0,30
ind |  |  |  |  | 0.03169156 | 0.0005948332 |  |  | 0.03169156 | 0.0005948332 | 0.07948116 | 0.001010398 | 0.1121729 | 0.001009966 |  | 0-0,25 | 0,30-0,38
2 |  |  |  |  | 0.06178811 | 0.001189666 |  |  | 0.06178811 | 0.001189666 | 0.1554912 | 0.00204983 | 0.2154912 | 0.00204983 |  | 0,25< | 0,38-0,45
E0 |  |  |  |  | 0.0954912 | 0.002008833 |  |  | 0.0954912 | 0.002008833 | 0.1983977 | 0.003031194 | 0.2768774 | 0.003029899 |  | Суглинки | 0,35-0,37
epsE0 | devE0 |  |  |  | 0.1076923 | 0.002379333 |  |  | 0.1076923 | 0.002379333 | 0.2479533 | 0.004041592 | 0.3372215 | 0.004039866 |  | Пески и супеси | 0,30-0,35
0.002008833 | 0.0954912 |  |  |  | 0.1269198 | 0.002974166 |  |  | 0.1269198 | 0.002974166 | 0.286284 | 0.00505199 | 0.3988823 | 0.005049832
[5 empty] | 0.1455375 | 0.003568999 |  |  | 0.1455375 | 0.003568999 | 0.3191442 | 0.006062388 | 0.4393951 | 0.006059798
График E50 |  | График E |  |  | 0.1633569 | 0.004163832 |  |  | 0.1633569 | 0.004163832 | 0.3524882 | 0.007072786 | 0.4878947 | 0.007069765
eps | q | sigma |  |  | 0.1801895 | 0.004758665 |  |  | 0.1801895 | 0.004758665 | 0.3793704 | 0.008083184 | 0.5265165 | 0.008079731
Горизонтальная линия E50 |  | Касательная |  |  | 0.195847 | 0.005353498 |  |  | 0.195847 | 0.005353498 | 0.405721 | 0.008914321 | 0.5568606 | 0.008828431
0 |  | a | b |  | 0.2101409 | 0.005948332 |  |  | 0.2101409 | 0.005948332 | 0.4328964 | 0.01010398 | 0.5968419 | 0.01009966
|  |  | 0 |  | 0.2228828 | 0.006543165 |  |  | 0.2228828 | 0.006543165 | 0.4514885 | 0.01111438 | 0.6305799 | 0.01110963
Вертикальная линия E50 |  | p1 и p2 |  |  | 0.2338842 | 0.007137998 |  |  | 0.2338842 | 0.007137998 | 0.4764927 | 0.01212478 | 0.6560381 | 0.0121196
| 0 | 0 |  |  | 0.2429567 | 0.007732831 |  |  | 0.2429567 | 0.007732831 | 0.5042375 | 0.01313517 | 0.6856199 | 0.01312956
[5 empty] | 0.2499119 | 0.008327664 |  |  | 0.2499119 | 0.008327664 | 0.5232519 | 0.01414557 | 0.7207285 | 0.01413953
Касательная линия E50 |  |  |  |  | 0.2545815 | 0.008925983 |  |  | 0.2545815 | 0.008925983 | 0.5471646 | 0.01515597 | 0.7564672 | 0.0151495
0 | 0 | Горизонтальная 1 |  |  | 0.2579537 | 0.009517331 |  |  | 0.2579537 | 0.009517331 | 0.5722043 | 0.01616637 | 0.7886394 | 0.01615946
[5 empty] | 0.2612917 | 0.01011216 |  |  | 0.2612917 | 0.01011216 | 0.5906997 | 0.01717677 | 0.8079483 | 0.01716943
Горизонтальная линия qкр |  |  |  |  | 0.2645758 | 0.010707 |  |  | 0.2645758 | 0.010707 | 0.6132798 | 0.01818716 | 0.8476972 | 0.0181794
Горизонтальная линия q |  | Горизонтальная 2 |  |  | 0.2678063 | 0.01130183 |  |  | 0.2678063 | 0.01130183 | 0.6328731 | 0.01919756 | 0.8715895 | 0.01918936
0 |  | 0 |  |  | 0.2709835 | 0.01189666 |  |  | 0.2709835 | 0.01189666 | 0.6548085 | 0.02020796 | 0.8994284 | 0.02019933
[5 empty] | 0.2741079 | 0.0124915 |  |  | 0.2741079 | 0.0124915 | 0.6731147 | 0.02121836 | 0.9176173 | 0.02120929
Вертикальная линия q |  |  |  |  | 0.2771796 | 0.01308633 |  |  | 0.2771796 | 0.01308633 | 0.6911206 | 0.02222876 | 0.9520595 | 0.02221926
| 0 |  |  |  | 0.2801991 | 0.01368116 |  |  | 0.2801991 | 0.01368116 | 0.7053548 | 0.02323915 | 0.9690582 | 0.02322923
[5 empty] | 0.2831666 | 0.014276 |  |  | 0.2831666 | 0.014276 | 0.7196462 | 0.02424955 | 0.9906168 | 0.02423919
[5 empty] | 0.2860825 | 0.01487083 |  |  | 0.2860825 | 0.01487083 | 0.7390234 | 0.02525995 | 1.013439 | 0.02524916
[5 empty] | 0.2889472 | 0.01546566 |  |  | 0.2889472 | 0.01546566 | 0.7500153 | 0.02627035 | 1.035627 | 0.02625913
[5 empty] | 0.2917609 | 0.0160605 |  |  | 0.2917609 | 0.0160605 | 0.7609506 | 0.02728075 | 1.051785 | 0.02726909
[5 empty] | 0.294524 | 0.01665533 |  |  | 0.294524 | 0.01665533 | 0.7712581 | 0.02829114 | 1.062216 | 0.02827906
[5 empty] | 0.2972368 | 0.01725016 |  |  | 0.2972368 | 0.01725016 | 0.7848665 | 0.02930154 | 1.070824 | 0.02928903
[5 empty] | 0.2998997 | 0.01784499 |  |  | 0.2998997 | 0.01784499 | 0.7887046 | 0.03031194 | 1.085011 | 0.03029899
[5 empty] | 0.3025129 | 0.01843983 |  |  | 0.3025129 | 0.01843983 | 0.7944012 | 0.03132234 | 1.096781 | 0.03130896
[5 empty] | 0.3050769 | 0.01903466 |  |  | 0.3050769 | 0.01903466 | 0.805385 | 0.03233274 | 1.098438 | 0.03231892
[5 empty] | 0.3075919 | 0.01962949 |  |  | 0.3075919 | 0.01962949 | 0.8089848 | 0.03334313 | 1.113721 | 0.03332889
[5 empty] | 0.3100582 | 0.02022433 |  |  | 0.3100582 | 0.02022433 | 0.811442 | 0.03435353 | 1.107223 | 0.03433886
[5 empty] | 0.3124763 | 0.02081916 |  |  | 0.3124763 | 0.02081916 | 0.8050748 | 0.03536393 | 1.103822 | 0.03534882
[5 empty] | 0.3148464 | 0.02141399 |  |  | 0.3148464 | 0.02141399 | 0.805419 | 0.03637433 | 1.106465 | 0.03635879
[5 empty] | 0.3171688 | 0.02200883 |  |  | 0.3171688 | 0.02200883 | 0.8056772 | 0.03738473 | 1.109558 | 0.03736876
[5 empty] | 0.319444 | 0.02260366 |  |  | 0.319444 | 0.02260366 | 0.8061716 | 0.03839512 | 1.102024 | 0.03837872
[5 empty] | 0.3216721 | 0.02319849 |  |  | 0.3216721 | 0.02319849 | 0.8018248 | 0.03940552 | 1.106185 | 0.03938869
[5 empty] | 0.3238536 | 0.02379333 |  |  | 0.3238536 | 0.02379333 | 0.805259 | 0.04041592 | 1.105863 | 0.04039866
[5 empty] | 0.3259888 | 0.02438816 |  |  | 0.3259888 | 0.02438816 | 0.7985966 | 0.04142632 | 1.105981 | 0.04140862
[5 empty] | 0.328078 | 0.02498299 |  |  | 0.328078 | 0.02498299 | 0.80226 | 0.04243672 | 1.095662 | 0.04241859
[5 empty] | 0.3301215 | 0.02557783 |  |  | 0.3301215 | 0.02557783 | 0.7999716 | 0.04344711 | 1.093428 | 0.04342855
[5 empty] | 0.3321197 | 0.02617266 |  |  | 0.3321197 | 0.02617266 | 0.7955538 | 0.04445751 | 1.098201 | 0.04443852
[5 empty] | 0.3340729 | 0.02676749 |  |  | 0.3340729 | 0.02676749 | 0.7908288 | 0.04546791 | 1.091704 | 0.04544849
[5 empty] | 0.3359814 | 0.02736233 |  |  | 0.3359814 | 0.02736233 | 0.7940192 | 0.04647831 | 1.083359 | 0.04645845
[5 empty] | 0.3378456 | 0.02795716 |  |  | 0.3378456 | 0.02795716 | 0.7895472 | 0.04748871 | 1.08049 | 0.04746842
[5 empty] | 0.3396658 | 0.02855199 |  |  | 0.3396658 | 0.02855199 | 0.7904353 | 0.0484991 | 1.082018 | 0.04847839
[5 empty] | 0.3414423 | 0.02914683 |  |  | 0.3414423 | 0.02914683 | 0.7827058 | 0.0495095 | 1.080666 | 0.04948835
[5 empty] | 0.3431754 | 0.02974166 |  |  | 0.3431754 | 0.02974166 | 0.7854811 | 0.0505199 | 1.077856 | 0.05049832
[5 empty] | 0.3448655 | 0.03033649 |  |  | 0.3448655 | 0.03033649 | 0.7810835 | 0.0515303 | 1.072611 | 0.05150829
[5 empty] | 0.346513 | 0.03093132 |  |  | 0.346513 | 0.03093132 | 0.7815355 | 0.0525407 | 1.064453 | 0.05251825
[5 empty] | 0.3481181 | 0.03152616 |  |  | 0.3481181 | 0.03152616 | 0.7755594 | 0.05355109 | 1.063905 | 0.05352822
[5 empty] | 0.3496811 | 0.03212099 |  |  | 0.3496811 | 0.03212099 | 0.7728775 | 0.05456149 | 1.06569 | 0.05453819
[5 empty] | 0.3512025 | 0.03271582 |  |  | 0.3512025 | 0.03271582 | 0.7696124 | 0.05557189 | 1.054629 | 0.05554815
[5 empty] | 0.3526824 | 0.03331066 |  |  | 0.3526824 | 0.03331066 | 0.7715862 | 0.05658229 | 1.054946 | 0.05655812
[5 empty] | 0.3541214 | 0.03390549 |  |  | 0.3541214 | 0.03390549 | 0.7672214 | 0.05759269 | 1.054163 | 0.05756808
[5 empty] | 0.3555196 | 0.03450032 |  |  | 0.3555196 | 0.03450032 | 0.7658405 | 0.05860308 | 1.043802 | 0.05857805
[5 empty] | 0.3568775 | 0.03509516 |  |  | 0.3568775 | 0.03509516 | 0.7651656 | 0.05961348 | 1.044586 | 0.05958802
[5 empty] | 0.3581953 | 0.03568999 |  |  | 0.3581953 | 0.03568999 | 0.7623193 | 0.06062388 | 1.040137 | 0.06059798
[5 empty] | 0.3594734 | 0.03628482 |  |  | 0.3594734 | 0.03628482 | 0.7649239 | 0.06163428 | 1.036477 | 0.06160795
[5 empty] | 0.3607121 | 0.03687966 |  |  | 0.3607121 | 0.03687966 | 0.7644824 | 0.06264468 | 1.033493 | 0.06261792
[5 empty] | 0.3619117 | 0.03747449 |  |  | 0.3619117 | 0.03747449 | 0.7602279 | 0.06365507 | 1.03624 | 0.06362788
[5 empty] | 0.3630727 | 0.03806932 |  |  | 0.3630727 | 0.03806932 | 0.7636138 | 0.06466547 | 1.039082 | 0.06463785
[5 empty] | 0.3641952 | 0.03866416 |  |  | 0.3641952 | 0.03866416 | 0.7591366 | 0.06567587 | 1.031638 | 0.06564782
[5 empty] | 0.3652796 | 0.03925899 |  |  | 0.3652796 | 0.03925899 | 0.7581927 | 0.06668627 | 1.024526 | 0.06665778
[5 empty] | 0.3663264 | 0.03985382 |  |  | 0.3663264 | 0.03985382 | 0.7633785 | 0.06769667 | 1.028664 | 0.06766775
[5 empty] | 0.3673357 | 0.04044866 |  |  | 0.3673357 | 0.04044866 | 0.7587905 | 0.06870706 | 1.021471 | 0.06867771
[5 empty] | 0.3683079 | 0.04104349 |  |  | 0.3683079 | 0.04104349 | 0.757725 | 0.06971746 | 1.022864 | 0.06968768
[5 empty] | 0.3692434 | 0.04163832 |  |  | 0.3692434 | 0.04163832 | 0.7628784 | 0.07072786 | 1.019562 | 0.07069765
[5 empty] | 0.3701425 | 0.04223315 |  |  | 0.3701425 | 0.04223315 | 0.7609472 | 0.07173826 | 1.020083 | 0.07170761
[5 empty] | 0.3710055 | 0.04282799 |  |  | 0.3710055 | 0.04282799 | 0.7559278 | 0.07274866 | 1.010444 | 0.07271758
[5 empty] | 0.3718327 | 0.04342282 |  |  | 0.3718327 | 0.04342282 | 0.7616166 | 0.07375905 | 1.004765 | 0.07372755
[5 empty] | 0.3726245 | 0.04401765 |  |  | 0.3726245 | 0.04401765 | 0.75711 | 0.07476945 | 1.003863 | 0.07473751
[5 empty] | 0.3733812 | 0.04461249 |  |  | 0.3733812 | 0.04461249 | 0.7589044 | 0.07577985 | 1.008956 | 0.07574748
[5 empty] | 0.3741032 | 0.04520732 |  |  | 0.3741032 | 0.04520732 | 0.7620962 | 0.07679025 | 0.9974631 | 0.07675745
[5 empty] | 0.3747907 | 0.04580215 |  |  | 0.3747907 | 0.04580215 | 0.7612819 | 0.07780065 | 1.005302 | 0.07776741
[5 empty] | 0.3754441 | 0.04639699 |  |  | 0.3754441 | 0.04639699 | 0.7560579 | 0.07881104 | 0.99749 | 0.07877738
[5 empty] | 0.3760637 | 0.04699182 |  |  | 0.3760637 | 0.04699182 | 0.7618205 | 0.07982144 | 1.002246 | 0.07978735
[5 empty] | 0.3766499 | 0.04758665 |  |  | 0.3766499 | 0.04758665 | 0.7537662 | 0.08083184 | 0.9898886 | 0.08079731
[5 empty] | 0.377203 | 0.04818149 |  |  | 0.377203 | 0.04818149 | 0.7615914 | 0.08184224 | 0.9902353 | 0.08180728
[5 empty] | 0.3777233 | 0.04877632 |  |  | 0.3777233 | 0.04877632 | 0.7581926 | 0.08285264 | 0.9924042 | 0.08281724
[5 empty] | 0.3782111 | 0.04937115 |  |  | 0.3782111 | 0.04937115 | 0.753566 | 0.08386303 | 0.9959138 | 0.08382721
[5 empty] | 0.3786668 | 0.04996599 |  |  | 0.3786668 | 0.04996599 | 0.7558082 | 0.08487343 | 0.9866819 | 0.08483718
[5 empty] | 0.3790908 | 0.05056082 |  |  | 0.3790908 | 0.05056082 | 0.7566156 | 0.08588383 | 0.9891269 | 0.08584714
[5 empty] | 0.3794832 | 0.05115565 |  |  | 0.3794832 | 0.05115565 | 0.7542845 | 0.08689423 | 0.9888668 | 0.08685711
[5 empty] | 0.3798445 | 0.05175049 |  |  | 0.3798445 | 0.05175049 | 0.7550999 | 0.08790463 | 0.9909956 | 0.08786708
[5 empty] | 0.3801751 | 0.05234532 |  |  | 0.3801751 | 0.05234532 | 0.7534467 | 0.08891502 | 0.9954827 | 0.08887704
[5 empty] | 0.3804751 | 0.05294015 |  |  | 0.3804751 | 0.05294015 | 0.7561275 | 0.08992542 | 0.9883247 | 0.08988701
[5 empty] | 0.380745 | 0.05353498 |  |  | 0.380745 | 0.05353498 | 0.7550447 | 0.09093582 | 0.9883182 | 0.09089698
[5 empty] | 0.3809851 | 0.05412982 |  |  | 0.3809851 | 0.05412982 | 0.754901 | 0.09194622 | 0.98856 | 0.09190694
[5 empty] | 0.3811957 | 0.05472465 |  |  | 0.3811957 | 0.05472465 | 0.7499987 | 0.09295662 | 0.9959467 | 0.09291691
[5 empty] | 0.3813772 | 0.05531948 |  |  | 0.3813772 | 0.05531948 | 0.7532405 | 0.09396701 | 0.9893751 | 0.09392687
[5 empty] | 0.3815298 | 0.05591432 |  |  | 0.3815298 | 0.05591432 | 0.7467288 | 0.09497741 | 0.9938419 | 0.09493684
[5 empty] | 0.3816539 | 0.05650915 |  |  | 0.3816539 | 0.05650915 | 0.7486661 | 0.09598781 | 0.9924437 | 0.09594681
[5 empty] | 0.3817499 | 0.05710398 |  |  | 0.3817499 | 0.05710398 | 0.751755 | 0.09699821 | 0.9949772 | 0.09695677
[5 empty] | 0.3818181 | 0.05769882 |  |  | 0.3818181 | 0.05769882 | 0.7438981 | 0.09800861 | 0.9912392 | 0.09796674
[5 empty] | 0.3818587 | 0.05829365 |  |  | 0.3818587 | 0.05829365 | 0.7432977 | 0.099019 | 0.9955263 | 0.09897671
[5 empty] | 0.3818722 | 0.05888848 |  |  | 0.3818722 | 0.05888848 | 0.7487565 | 0.1000294 | 0.9920353 | 0.09998667
[5 empty] | 0.3818722 | 0.05888848 |  |  | 0.3818722 | 0.05888848 | 0.7451769 | 0.1010398 | 0.9895628 | 0.1009966
[5 empty] | 0.3761582 | 0.05888821 |  |  | 0.3761582 | 0.05888821 | 0.7420615 | 0.1020502 | 0.9922055 | 0.1020066
[5 empty] | 0.3705033 | 0.05888795 |  |  | 0.3705033 | 0.05888795 | 0.7410128 | 0.1030606 | 1.00116 | 0.1030166
[5 empty] | 0.3649096 | 0.05888768 |  |  | 0.3649096 | 0.05888768 | 0.7369333 | 0.104071 | 0.9982234 | 0.1040265
[5 empty] | 0.3593792 | 0.05888741 |  |  | 0.3593792 | 0.05888741 | 0.7386256 | 0.1050814 | 0.992492 | 0.1050365
[5 empty] | 0.3539141 | 0.05888714 |  |  | 0.3539141 | 0.05888714 | 0.735692 | 0.1060918 | 0.9929625 | 0.1060465
[5 empty] | 0.3485164 | 0.05888687 |  |  | 0.3485164 | 0.05888687 | 0.7384353 | 0.1071022 | 0.9957318 | 0.1070564
[5 empty] | 0.3431884 | 0.0588866 |  |  | 0.3431884 | 0.0588866 | 0.7315578 | 0.1081126 | 1.001096 | 0.1080664
[5 empty] | 0.3379319 | 0.05888634 |  |  | 0.3379319 | 0.05888634 | 0.7354621 | 0.109123 | 0.9994533 | 0.1090764
[5 empty] | 0.3327493 | 0.05888607 |  |  | 0.3327493 | 0.05888607 | 0.7277508 | 0.1101334 | 1.004899 | 0.1100863
[5 empty] | 0.3276425 | 0.0588858 |  |  | 0.3276425 | 0.0588858 | 0.7336263 | 0.1111438 | 1.00253 | 0.1110963
[5 empty] | 0.3226136 | 0.05888553 |  |  | 0.3226136 | 0.05888553 | 0.7256911 | 0.1121542 | 0.9982431 | 0.1121063
[5 empty] | 0.3176648 | 0.05888526 |  |  | 0.3176648 | 0.05888526 | 0.7302479 | 0.1131646 | 1.000935 | 0.1131162
[5 empty] | 0.3127981 | 0.05888499 |  |  | 0.3127981 | 0.05888499 | 0.729599 | 0.114175 | 1.002603 | 0.1141262
[5 empty] | 0.3080157 | 0.05888472 |  |  | 0.3080157 | 0.05888472 | 0.725347 | 0.1151854 | 0.9968429 | 0.1151362
[5 empty] | 0.3033196 | 0.05888446 |  |  | 0.3033196 | 0.05888446 | 0.7199945 | 0.1161958 | 1.004552 | 0.1161461
[5 empty] | 0.2987119 | 0.05888419 |  |  | 0.2987119 | 0.05888419 | 0.7186439 | 0.1172062 | 1.006426 | 0.1171561
[5 empty] | 0.2941948 | 0.05888392 |  |  | 0.2941948 | 0.05888392 | 0.7179978 | 0.1182166 | 1.000063 | 0.1181661
[5 empty] | 0.2897703 | 0.05888365 |  |  | 0.2897703 | 0.05888365 | 0.7199587 | 0.119227 | 1.001059 | 0.119176
[5 empty] | 0.2854406 | 0.05888338 |  |  | 0.2854406 | 0.05888338 | 0.7195291 | 0.1202374 | 0.9983113 | 0.120186
[5 empty] | 0.2812076 | 0.05888311 |  |  | 0.2812076 | 0.05888311 | 0.7191116 | 0.1212478 | 1.006915 | 0.121196
[5 empty] | 0.2770736 | 0.05888284 |  |  | 0.2770736 | 0.05888284 | 0.7125086 | 0.1222582 | 1.008569 | 0.1222059
[5 empty] | 0.2730406 | 0.05888258 |  |  | 0.2730406 | 0.05888258 | 0.7167226 | 0.1232686 | 1.005068 | 0.1232159
[5 empty] | 0.2691107 | 0.05888231 |  |  | 0.2691107 | 0.05888231 | 0.7081562 | 0.124279 | 0.9988098 | 0.1242259
[5 empty] | 0.2652861 | 0.05888204 |  |  | 0.2652861 | 0.05888204 | 0.7095761 | 0.1252894 | 1.000442 | 0.1252358
[5 empty] | 0.2615601 | 0.05888177 |  |  | 0.2615601 | 0.05888177 | 0.7127062 | 0.1262998 | 1.00498 | 0.1262458
[5 empty] | 0.2578837 | 0.0588815 |  |  | 0.2578837 | 0.0588815 | 0.7052513 | 0.1273101 | 1.003046 | 0.1272558
[5 empty] | 0.2542502 | 0.05888123 |  |  | 0.2542502 | 0.05888123 | 0.706419 | 0.1283205 | 0.9986693 | 0.1282657
[5 empty] | 0.2506618 | 0.05888096 |  |  | 0.2506618 | 0.05888096 | 0.7020171 | 0.1293309 | 0.9968822 | 0.1292757
[5 empty] | 0.2471206 | 0.0588807 |  |  | 0.2471206 | 0.0588807 | 0.6989534 | 0.1303413 | 0.9918153862 | 0.1302857
[5 empty] | 0.2436287 | 0.05888043 |  |  | 0.2436287 | 0.05888043 | 0.7004357 | 0.1313517 | 0.9930998 | 0.1312956
[5 empty] | 0.2401882 | 0.05888016 |  |  | 0.2401882 | 0.05888016 | 0.7025717 | 0.1323621 | 0.9880664 | 0.1323056
[5 empty] | 0.2368012 | 0.05887989 |  |  | 0.2368012 | 0.05887989 | 0.6925692 | 0.1333725 | 0.9855461 | 0.1333156
[5 empty] | 0.2334697 | 0.05887962 |  |  | 0.2334697 | 0.05887962 | 0.690836 | 0.1343829 | 0.98127 | 0.1343255
[5 empty] | 0.2301959 | 0.05887935 |  |  | 0.2301959 | 0.05887935 | 0.6963798 | 0.1353933 | 0.984269 | 0.1353355
[5 empty] | 0.2269819 | 0.05887908 |  |  | 0.2269819 | 0.05887908 | 0.6925084 | 0.1364037 | 0.977574 | 0.1363455
[5 empty] | 0.2238297 | 0.05887882 |  |  | 0.2238297 | 0.05887882 | 0.6861295 | 0.1374141 | 0.9716161 | 0.1373554
[5 empty] | 0.2207415 | 0.05887855 |  |  | 0.2207415 | 0.05887855 | 0.686951 | 0.1384245 | 0.9638262 | 0.1383654
[5 empty] | 0.2177194 | 0.05887828 |  |  | 0.2177194 | 0.05887828 | 0.6830806 | 0.1394349 | 0.9636352 | 0.1393754
[5 empty] | 0.2147655 | 0.05887801 |  |  | 0.2147655 | 0.05887801 | 0.683526 | 0.1404453 | 0.9620742 | 0.1403853
[5 empty] | 0.2118818 | 0.05887774 |  |  | 0.2118818 | 0.05887774 | 0.6786951 | 0.1414557 | 0.9575741 | 0.1413953
[5 empty] | 0.2090704 | 0.05887747 |  |  | 0.2090704 | 0.05887747 | 0.6797956 | 0.1424661 | 0.9455659 | 0.1424053
[5 empty] | 0.2063335 | 0.05887721 |  |  | 0.2063335 | 0.05887721 | 0.6753352 | 0.1434765 | 0.9488805 | 0.1434152
[5 empty] | 0.2036732 | 0.05887694 |  |  | 0.2036732 | 0.05887694 | 0.6728218 | 0.1444869 | 0.944749 | 0.1444252
[5 empty] | 0.2010915 | 0.05887667 |  |  | 0.2010915 | 0.05887667 | 0.6695631 | 0.1454973 | 0.9404022 | 0.1454352
[5 empty] | 0.1985905 | 0.0588764 |  |  | 0.1985905 | 0.0588764 | 0.6748668 | 0.1465077 | 0.9269711 | 0.1464451
[5 empty] | 0.1961724 | 0.05887613 |  |  | 0.1961724 | 0.05887613 | 0.6730408 | 0.1475181 | 0.9268868 | 0.1474551
[5 empty] | 0.1938392 | 0.05887586 |  |  | 0.1938392 | 0.05887586 | 0.6713928 | 0.1485285 | 0.9247802 | 0.1484651
[5 empty] | 0.1915931 | 0.05887559 |  |  | 0.1915931 | 0.05887559 | 0.6713305 | 0.1495389 | 0.9195822 | 0.149475
[5 empty] | 0.1894361 | 0.05887533 |  |  | 0.1894361 | 0.05887533 | 0.6623618 | 0.1505493 | 0.9225238 | 0.150485
[5 empty] | 0.1894361 | 0.05887533 |  |  | 0.1894361 | 0.05887533 | 0.6636944 | 0.1515597 | 0.9136361 | 0.151495
[5 empty] | 0.1846442 | 0.05884464 |  |  | 0.1846442 | 0.05884464 | 0.664436 | 0.1525701 | 0.9149498 | 0.1525049
[5 empty] | 0.1798898 | 0.05881396 |  |  | 0.1798898 | 0.05881396 | 0.6592945 | 0.1535805 | 0.9071961 | 0.1535149
[5 empty] | 0.1751736 | 0.05878328 |  |  | 0.1751736 | 0.05878328 | 0.6593776 | 0.1545909 | 0.909906 | 0.1545249
[5 empty] | 0.1704964 | 0.0587526 |  |  | 0.1704964 | 0.0587526 | 0.6608931 | 0.1556013 | 0.9095102 | 0.1555348
[5 empty] | 0.1658589 | 0.05872192 |  |  | 0.1658589 | 0.05872192 | 0.6631486 | 0.1566117 | 0.9038399 | 0.1565448
[5 empty] | 0.1612617 | 0.05869124 |  |  | 0.1612617 | 0.05869124 | 0.6599522 | 0.1576221 | 0.904626 | 0.1575548
[5 empty] | 0.1567057 | 0.05866055 |  |  | 0.1567057 | 0.05866055 | 0.6610094 | 0.1586325 | 0.9025918 | 0.1585647
[5 empty] | 0.1521916 | 0.05862987 |  |  | 0.1521916 | 0.05862987 | 0.6630273 | 0.1596429 | 0.9023337 | 0.1595747
[5 empty] | 0.1477201 | 0.05859919 |  |  | 0.1477201 | 0.05859919 | 0.6562506 | 0.1606533 | 0.8999818 | 0.1605847
[5 empty] | 0.1432918 | 0.05856851 |  |  | 0.1432918 | 0.05856851 | 0.6556796 | 0.1616637 | 0.9042359 | 0.1615946
[5 empty] | 0.1389077 | 0.05853783 |  |  | 0.1389077 | 0.05853783 | 0.6566143 | 0.1626741 | 0.8954961 | 0.1626046
[5 empty] | 0.1345682 | 0.05850714 |  |  | 0.1345682 | 0.05850714 | 0.6551547 | 0.1636845 | 0.8955625 | 0.1636146
[5 empty] | 0.1302743 | 0.05847646 |  |  | 0.1302743 | 0.05847646 | 0.6612008 | 0.1646949 | 0.9010349 | 0.1646245
[5 empty] | 0.1260266 | 0.05844578 |  |  | 0.1260266 | 0.05844578 | 0.6604529 | 0.1657053 | 0.9028135 | 0.1656345
[5 empty] | 0.1218259 | 0.0584151 |  |  | 0.1218259 | 0.0584151 | 0.6566108 | 0.1667157 | 0.9038981 | 0.1666445
[5 empty] | 0.1176728 | 0.05838442 |  |  | 0.1176728 | 0.05838442 | 0.6555747 | 0.1677261 | 0.898989 | 0.1676544
[5 empty] | 0.1135682 | 0.05835374 |  |  | 0.1135682 | 0.05835374 | 0.6528447 | 0.1687365 | 0.9038859 | 0.1686644
[5 empty] | 0.1095127 | 0.05832305 |  |  | 0.1095127 | 0.05832305 | 0.6530208 | 0.1697469 | 0.900589 | 0.1696744
[5 empty] | 0.105507 | 0.05829237 |  |  | 0.105507 | 0.05829237 | 0.653303 | 0.1707573 | 0.8982983 | 0.1706843
[5 empty] | 0.1015519 | 0.05826169 |  |  | 0.1015519 | 0.05826169 | 0.6581914 | 0.1717677 | 0.8985137 | 0.1716943
[5 empty] | 0.09764814 | 0.05823101 |  |  | 0.09764814 | 0.05823101 | 0.6577862 | 0.1727781 | 0.8940353 | 0.1727043
[5 empty] | 0.09379642 | 0.05820033 |  |  | 0.09379642 | 0.05820033 | 0.6522873 | 0.1737885 | 0.896563 | 0.1737142
[5 empty] | 0.08999746 | 0.05816965 |  |  | 0.08999746 | 0.05816965 | 0.6589948 | 0.1747989 | 0.894997 | 0.1747242
[5 empty] | 0.08625199 | 0.05813896 |  |  | 0.08625199 | 0.05813896 | 0.6530088 | 0.1758093 | 0.8971371 | 0.1757342
[5 empty] | 0.08255778 | 0.05810828 |  |  | 0.08255778 | 0.05810828 | 0.6545293 | 0.1768197 | 0.9000834 | 0.1767441
[5 empty] | 0.07889773 | 0.0580776 |  |  | 0.07889773 | 0.0580776 | 0.6576564 | 0.17783 | 0.8928359 | 0.1777541
[5 empty] | 0.07526962 | 0.05804692 |  |  | 0.07526962 | 0.05804692 | 0.6513902 | 0.1788404 | 0.8938946 | 0.1787641
[5 empty] | 0.07167415 | 0.05801624 |  |  | 0.07167415 | 0.05801624 | 0.6575306 | 0.1798508 | 0.8935595 | 0.179774
[5 empty] | 0.06811207 | 0.05798556 |  |  | 0.06811207 | 0.05798556 | 0.6545779 | 0.1808612 | 0.8936306 | 0.180784
[5 empty] | 0.0645841 | 0.05795487 |  |  | 0.0645841 | 0.05795487 | 0.653432 | 0.1818716 | 0.894808 | 0.181794
[5 empty] | 0.06109096 | 0.05792419 |  |  | 0.06109096 | 0.05792419 | 0.6572931 | 0.182882 | 0.8977915 | 0.1828039
[5 empty] | 0.05763338 | 0.05789351 |  |  | 0.05763338 | 0.05789351 | 0.6526611 | 0.1838924 | 0.9025814 | 0.1838139
[5 empty] | 0.05421209 | 0.05786283 |  |  | 0.05421209 | 0.05786283 | 0.6573361 | 0.1849028 | 0.9001774 | 0.1848239
[5 empty] | 0.05082782 | 0.05783215 |  |  | 0.05082782 | 0.05783215 | 0.6526182 | 0.1859132 | 0.8966797 | 0.1858338
[5 empty] | 0.04748129 | 0.05780146 |  |  | 0.04748129 | 0.05780146 | 0.6502075 | 0.1869236 | 0.9020883 | 0.1868438
[5 empty] | 0.04417323 | 0.05777078 |  |  | 0.04417323 | 0.05777078 | 0.650704 | 0.187934 | 0.9011031 | 0.1878537
[5 empty] | 0.04090437 | 0.0577401 |  |  | 0.04090437 | 0.0577401 | 0.6509078 | 0.1889444 | 0.8936242 | 0.1888637
[5 empty] | 0.03767543 | 0.05770942 |  |  | 0.03767543 | 0.05770942 | 0.6554189 | 0.1899548 | 0.8925516 | 0.1898737
[5 empty] | 0.03448715 | 0.05767874 |  |  | 0.03448715 | 0.05767874 | 0.6526374 | 0.1909652 | 0.8987852 | 0.1908836
[5 empty] | 0.03134024 | 0.05764806 |  |  | 0.03134024 | 0.05764806 | 0.6529634 | 0.1919756 | 0.8923252 | 0.1918936
[5 empty] | 0.02823543 | 0.05761737 |  |  | 0.02823543 | 0.05761737 | 0.6508969 | 0.192986 | 0.9000714 | 0.1929036
[5 empty] | 0.02517346 | 0.05758669 |  |  | 0.02517346 | 0.05758669 | 0.654038 | 0.1939964 | 0.8967239 | 0.1939135
[5 empty] | 0.02215504 | 0.05755601 |  |  | 0.02215504 | 0.05755601 | 0.6558868 | 0.1950068 | 0.8942828 | 0.1949235
[5 empty] | 0.01918092 | 0.05752533 |  |  | 0.01918092 | 0.05752533 | 0.6513433 | 0.1960172 | 0.8961479 | 0.1959335
[5 empty] | 0.0162518 | 0.05749465 |  |  | 0.0162518 | 0.05749465 | 0.6539075 | 0.1970276 | 0.8910194 | 0.1969434
[5 empty] | 0.01336842 | 0.05746397 |  |  | 0.01336842 | 0.05746397 | 0.6499796 | 0.198038 | 0.8955972 | 0.1979534
[5 empty] | 0.01053151 | 0.05743328 |  |  | 0.01053151 | 0.05743328 | 0.6551596 | 0.1990484 | 0.8923814 | 0.1989634
[5 empty] | 0.007741796 | 0.0574026 |  |  | 0.007741796 | 0.0574026 | 0.6521475 | 0.2000588 | 0.8949718 | 0.1999733
[5 empty] | 0.005 | 0.05737192 |  |  | 0.005 | 0.05737192 | 0.6523435 | 0.2010692 | 0.9009687 | 0.2009833
[5 empty] | 0.005 | 0.05735876 |  |  | 0.005 | 0.05735876
[5 empty] | 0.009344136 | 0.05735903 |  |  | 0.009344136 | 0.05735903
[5 empty] | 0.01367175 | 0.0573593 |  |  | 0.01367175 | 0.0573593
[5 empty] | 0.01798271 | 0.05735957 |  |  | 0.01798271 | 0.05735957
[5 empty] | 0.02227692 | 0.05735984 |  |  | 0.02227692 | 0.05735984
[5 empty] | 0.02655426 | 0.05736011 |  |  | 0.02655426 | 0.05736011
[5 empty] | 0.03081462 | 0.05736037 |  |  | 0.03081462 | 0.05736037
[5 empty] | 0.03505787 | 0.05736064 |  |  | 0.03505787 | 0.05736064
[5 empty] | 0.0392839 | 0.05736091 |  |  | 0.0392839 | 0.05736091
[5 empty] | 0.04349261 | 0.05736118 |  |  | 0.04349261 | 0.05736118
[5 empty] | 0.04768386 | 0.05736145 |  |  | 0.04768386 | 0.05736145
[5 empty] | 0.05185756 | 0.05736172 |  |  | 0.05185756 | 0.05736172
[5 empty] | 0.05601357 | 0.05736198 |  |  | 0.05601357 | 0.05736198
[5 empty] | 0.0601518 | 0.05736225 |  |  | 0.0601518 | 0.05736225
[5 empty] | 0.06427212 | 0.05736252 |  |  | 0.06427212 | 0.05736252
[5 empty] | 0.06837442 | 0.05736279 |  |  | 0.06837442 | 0.05736279
[5 empty] | 0.07245858 | 0.05736306 |  |  | 0.07245858 | 0.05736306
[5 empty] | 0.07652449 | 0.05736333 |  |  | 0.07652449 | 0.05736333
[5 empty] | 0.08057204 | 0.0573636 |  |  | 0.08057204 | 0.0573636
[5 empty] | 0.0846011 | 0.05736386 |  |  | 0.0846011 | 0.05736386
[5 empty] | 0.08861156 | 0.05736413 |  |  | 0.08861156 | 0.05736413
[5 empty] | 0.09260332 | 0.0573644 |  |  | 0.09260332 | 0.0573644
[5 empty] | 0.09657625 | 0.05736467 |  |  | 0.09657625 | 0.05736467
[5 empty] | 0.1005302 | 0.05736494 |  |  | 0.1005302 | 0.05736494
[5 empty] | 0.1044652 | 0.05736521 |  |  | 0.1044652 | 0.05736521
[5 empty] | 0.1083814 | 0.05736548 |  |  | 0.1083814 | 0.05736548
[5 empty] | 0.1122816 | 0.05736574 |  |  | 0.1122816 | 0.05736574
[5 empty] | 0.1161662 | 0.05736601 |  |  | 0.1161662 | 0.05736601
[5 empty] | 0.120035 | 0.05736628 |  |  | 0.120035 | 0.05736628
[5 empty] | 0.123888 | 0.05736655 |  |  | 0.123888 | 0.05736655
[5 empty] | 0.1277249 | 0.05736682 |  |  | 0.1277249 | 0.05736682
[5 empty] | 0.1315458 | 0.05736709 |  |  | 0.1315458 | 0.05736709
[5 empty] | 0.1353504 | 0.05736736 |  |  | 0.1353504 | 0.05736736
[5 empty] | 0.1391387 | 0.05736762 |  |  | 0.1391387 | 0.05736762
[5 empty] | 0.1429106 | 0.05736789 |  |  | 0.1429106 | 0.05736789
[5 empty] | 0.1466659 | 0.05736816 |  |  | 0.1466659 | 0.05736816
[5 empty] | 0.1504045 | 0.05736843 |  |  | 0.1504045 | 0.05736843
[5 empty] | 0.1541263 | 0.0573687 |  |  | 0.1541263 | 0.0573687
[5 empty] | 0.1578312 | 0.05736897 |  |  | 0.1578312 | 0.05736897
[5 empty] | 0.161519 | 0.05736924 |  |  | 0.161519 | 0.05736924
[5 empty] | 0.1651898 | 0.0573695 |  |  | 0.1651898 | 0.0573695
[5 empty] | 0.1688432 | 0.05736977 |  |  | 0.1688432 | 0.05736977
[5 empty] | 0.1724794 | 0.05737004 |  |  | 0.1724794 | 0.05737004
[5 empty] | 0.176098 | 0.05737031 |  |  | 0.176098 | 0.05737031
[5 empty] | 0.179699 | 0.05737058 |  |  | 0.179699 | 0.05737058
[5 empty] | 0.1832823 | 0.05737085 |  |  | 0.1832823 | 0.05737085
[5 empty] | 0.1868478 | 0.05737111 |  |  | 0.1868478 | 0.05737111
[5 empty] | 0.1903953 | 0.05737138 |  |  | 0.1903953 | 0.05737138
[5 empty] | 0.1939248 | 0.05737165 |  |  | 0.1939248 | 0.05737165
[5 empty] | 0.1974361 | 0.05737192 |  |  | 0.1974361 | 0.05737192
[5 empty] | 0.1974361 | 0.05735876 |  |  | 0.1974361 | 0.05735876
[5 empty] | 0.2018769 | 0.05738998 |  |  | 0.2018769 | 0.05738998
[5 empty] | 0.2062904 | 0.0574212 |  |  | 0.2062904 | 0.0574212
[5 empty] | 0.2106763 | 0.05745242 |  |  | 0.2106763 | 0.05745242
[5 empty] | 0.2150342 | 0.05748364 |  |  | 0.2150342 | 0.05748364
[5 empty] | 0.2193637 | 0.05751486 |  |  | 0.2193637 | 0.05751486
[5 empty] | 0.2236646 | 0.05754608 |  |  | 0.2236646 | 0.05754608
[5 empty] | 0.2279363 | 0.05757729 |  |  | 0.2279363 | 0.05757729
[5 empty] | 0.2321787 | 0.05760851 |  |  | 0.2321787 | 0.05760851
[5 empty] | 0.2363913 | 0.05763973 |  |  | 0.2363913 | 0.05763973
[5 empty] | 0.2405737 | 0.05767095 |  |  | 0.2405737 | 0.05767095
[5 empty] | 0.2447256 | 0.05770217 |  |  | 0.2447256 | 0.05770217
[5 empty] | 0.2488467 | 0.05773339 |  |  | 0.2488467 | 0.05773339
[5 empty] | 0.2529366 | 0.05776461 |  |  | 0.2529366 | 0.05776461
[5 empty] | 0.2569949 | 0.05779583 |  |  | 0.2569949 | 0.05779583
[5 empty] | 0.2610212 | 0.05782704 |  |  | 0.2610212 | 0.05782704
[5 empty] | 0.2650153 | 0.05785826 |  |  | 0.2650153 | 0.05785826
[5 empty] | 0.2689767 | 0.05788948 |  |  | 0.2689767 | 0.05788948
[5 empty] | 0.2729051 | 0.0579207 |  |  | 0.2729051 | 0.0579207
[5 empty] | 0.2768001 | 0.05795192 |  |  | 0.2768001 | 0.05795192
[5 empty] | 0.2806614 | 0.05798314 |  |  | 0.2806614 | 0.05798314
[5 empty] | 0.2844886 | 0.05801436 |  |  | 0.2844886 | 0.05801436
[5 empty] | 0.2882814 | 0.05804558 |  |  | 0.2882814 | 0.05804558
[5 empty] | 0.2920394 | 0.05807679 |  |  | 0.2920394 | 0.05807679
[5 empty] | 0.2957622 | 0.05810801 |  |  | 0.2957622 | 0.05810801
[5 empty] | 0.2994509 | 0.05813923 |  |  | 0.2994509 | 0.05813923
[5 empty] | 0.303114 | 0.05817045 |  |  | 0.303114 | 0.05817045
[5 empty] | 0.3067526 | 0.05820167 |  |  | 0.3067526 | 0.05820167
[5 empty] | 0.3103663 | 0.05823289 |  |  | 0.3103663 | 0.05823289
[5 empty] | 0.3139548 | 0.05826411 |  |  | 0.3139548 | 0.05826411
[5 empty] | 0.3175177 | 0.05829533 |  |  | 0.3175177 | 0.05829533
[5 empty] | 0.3210546 | 0.05832655 |  |  | 0.3210546 | 0.05832655
[5 empty] | 0.3245653 | 0.05835776 |  |  | 0.3245653 | 0.05835776
[5 empty] | 0.3280492 | 0.05838898 |  |  | 0.3280492 | 0.05838898
[5 empty] | 0.3315061 | 0.0584202 |  |  | 0.3315061 | 0.0584202
[5 empty] | 0.3349357 | 0.05845142 |  |  | 0.3349357 | 0.05845142
[5 empty] | 0.3383374 | 0.05848264 |  |  | 0.3383374 | 0.05848264
[5 empty] | 0.3417111 | 0.05851386 |  |  | 0.3417111 | 0.05851386
[5 empty] | 0.3450563 | 0.05854508 |  |  | 0.3450563 | 0.05854508
[5 empty] | 0.3483727 | 0.0585763 |  |  | 0.3483727 | 0.0585763
[5 empty] | 0.3516599 | 0.05860751 |  |  | 0.3516599 | 0.05860751
[5 empty] | 0.3549175 | 0.05863873 |  |  | 0.3549175 | 0.05863873
[5 empty] | 0.3581453 | 0.05866995 |  |  | 0.3581453 | 0.05866995
[5 empty] | 0.3613428 | 0.05870117 |  |  | 0.3613428 | 0.05870117
[5 empty] | 0.3645097 | 0.05873239 |  |  | 0.3645097 | 0.05873239
[5 empty] | 0.3676456 | 0.05876361 |  |  | 0.3676456 | 0.05876361
[5 empty] | 0.3707501 | 0.05879483 |  |  | 0.3707501 | 0.05879483
[5 empty] | 0.373823 | 0.05882605 |  |  | 0.373823 | 0.05882605
[5 empty] | 0.3768638 | 0.05885726 |  |  | 0.3768638 | 0.05885726
[5 empty] | 0.3798722 | 0.05888848 |  |  | 0.3798722 | 0.05888848
[5 empty] | 0.3798722 | 0.05888848 |  |  | 0.3798722 | 0.05888848
[5 empty] | 0.3731692 | 0.06206891 |  |  | 0.3731692 | 0.06206891
[5 empty] | 0.3672309 | 0.06524934 |  |  | 0.3672309 | 0.06524934
[5 empty] | 0.3620143 | 0.06842976 |  |  | 0.3620143 | 0.06842976
[5 empty] | 0.3574761 | 0.07161019 |  |  | 0.3574761 | 0.07161019
[5 empty] | 0.3535733 | 0.07479062 |  |  | 0.3535733 | 0.07479062
[5 empty] | 0.3502627 | 0.07797104 |  |  | 0.3502627 | 0.07797104
[5 empty] | 0.3475011 | 0.08115147 |  |  | 0.3475011 | 0.08115147
[5 empty] | 0.3452453 | 0.08433189 |  |  | 0.3452453 | 0.08433189
[5 empty] | 0.3434523 | 0.08751232 |  |  | 0.3434523 | 0.08751232
[5 empty] | 0.3420789 | 0.09069275 |  |  | 0.3420789 | 0.09069275
[5 empty] | 0.3410819 | 0.09387317 |  |  | 0.3410819 | 0.09387317
[5 empty] | 0.3404182 | 0.0970536 |  |  | 0.3404182 | 0.0970536
[5 empty] | 0.3400446 | 0.100234 |  |  | 0.3400446 | 0.100234
[5 empty] | 0.3399179 | 0.1034145 |  |  | 0.3399179 | 0.1034145
[5 empty] | 0.3410306 | 0.1065949 |  |  | 0.3410306 | 0.1065949
[5 empty] | 0.3443611 | 0.1097753 |  |  | 0.3443611 | 0.1097753
[5 empty] | 0.3491936 | 0.1129557 |  |  | 0.3491936 | 0.1129557
[5 empty] | 0.3548015 | 0.1161362 |  |  | 0.3548015 | 0.1161362
[5 empty] | 0.3604588 | 0.1193166 |  |  | 0.3604588 | 0.1193166
[5 empty] | 0.3654391 | 0.122497 |  |  | 0.3654391 | 0.122497
[5 empty] | 0.3690161 | 0.1256774 |  |  | 0.3690161 | 0.1256774
[5 empty] | 0.3704635 | 0.1288579 |  |  | 0.3704635 | 0.1288579
[5 empty] | 0.3698187 | 0.1320383 |  |  | 0.3698187 | 0.1320383
[5 empty] | 0.3678178 | 0.1352187 |  |  | 0.3678178 | 0.1352187
[5 empty] | 0.3645871 | 0.1383991 |  |  | 0.3645871 | 0.1383991
[5 empty] | 0.3602511 | 0.1415796 |  |  | 0.3602511 | 0.1415796
[5 empty] | 0.3549344 | 0.14476 |  |  | 0.3549344 | 0.14476
[5 empty] | 0.3487614 | 0.1479404 |  |  | 0.3487614 | 0.1479404
[5 empty] | 0.3418566 | 0.15 |  |  | 0.3418566 | 0.15
[5 empty] | 0.3343447 | 0.1543013 |  |  | 0.3343447 | 0.1543013
[5 empty] | 0.3263502 | 0.1574817 |  |  | 0.3263502 | 0.1574817
[5 empty] | 0.3179975 | 0.1606621 |  |  | 0.3179975 | 0.1606621
[5 empty] | 0.3094112 | 0.1638426 |  |  | 0.3094112 | 0.1638426
[5 empty] | 0.2999576 | 0.167023 |  |  | 0.2999576 | 0.167023
[5 empty] | 0.2836759 | 0.1702034 |  |  | 0.2836759 | 0.1702034
[5 empty] | 0.2654915 | 0.1733838 |  |  | 0.2654915 | 0.1733838
[5 empty] | 0.253206 | 0.1765643 |  |  | 0.253206 | 0.1765643
[5 empty] | 0.2516925 | 0.1797447 |  |  | 0.2516925 | 0.1797447
[5 empty] | 0.2517839 | 0.1829251 |  |  | 0.2517839 | 0.1829251
[5 empty] | 0.2519677 | 0.1861055 |  |  | 0.2519677 | 0.1861055
[5 empty] | 0.2522501 | 0.189286 |  |  | 0.2522501 | 0.189286
[5 empty] | 0.2526373 | 0.1924664 |  |  | 0.2526373 | 0.1924664
[5 empty] | 0.2531357 | 0.1956468 |  |  | 0.2531357 | 0.1956468
[5 empty] | 0.2537516 | 0.1988272 |  |  | 0.2537516 | 0.1988272
[5 empty] | 0.2544913 | 0.2020077 |  |  | 0.2544913 | 0.2020077
[5 empty] | 0.2558551 | 0.2051881 |  |  | 0.2558551 | 0.2051881
[5 empty] | 0.2622974 | 0.2083685 |  |  | 0.2622974 | 0.2083685
[5 empty] | 0.2713371 | 0.2115489 |  |  | 0.2713371 | 0.2115489
[5 empty] | 0.2785518 | 0.2147294 |  |  | 0.2785518 | 0.2147294
[5 empty] | 0.2837232 | 0.2179098 |  |  | 0.2837232 | 0.2179098
[5 empty] | 0.2883872 | 0.2210902 |  |  | 0.2883872 | 0.2210902
[5 empty] | 0.2926846 | 0.2242707 |  |  | 0.2926846 | 0.2242707
[5 empty] | 0.2967566 | 0.2274511 |  |  | 0.2967566 | 0.2274511
[5 empty] | 0.3007442 | 0.2306315 |  |  | 0.3007442 | 0.2306315
[5 empty] | 0.3047352 | 0.2338119 |  |  | 0.3047352 | 0.2338119
[5 empty] | 0.3082939 | 0.2369924 |  |  | 0.3082939 | 0.2369924
[5 empty] | 0.311668 | 0.2401728 |  |  | 0.311668 | 0.2401728
[5 empty] | 0.3153359 | 0.2433532 |  |  | 0.3153359 | 0.2433532
[5 empty] | 0.3197759 | 0.2465336 |  |  | 0.3197759 | 0.2465336
[5 empty] | 0.3257715 | 0.2497141 |  |  | 0.3257715 | 0.2497141
[5 empty] | 0.3336784 | 0.2528945 |  |  | 0.3336784 | 0.2528945
[5 empty] | 0.3432377 | 0.2560749 |  |  | 0.3432377 | 0.2560749
[5 empty] | 0.3541896 | 0.2592553 |  |  | 0.3541896 | 0.2592553
[5 empty] | 0.3662748 | 0.2624358 |  |  | 0.3662748 | 0.2624358
[5 empty] | 0.3792335 | 0.2656162 |  |  | 0.3792335 | 0.2656162
[5 empty] | 0.3928063 | 0.2687966 |  |  | 0.3928063 | 0.2687966
[5 empty] | 0.4067334 | 0.271977 |  |  | 0.4067334 | 0.271977
[5 empty] | 0.4207555 | 0.2751575 |  |  | 0.4207555 | 0.2751575
[5 empty] | 0.4346129 | 0.2783379 |  |  | 0.4346129 | 0.2783379
[5 empty] | 0.448046 | 0.2815183 |  |  | 0.448046 | 0.2815183
[5 empty] | 0.4607952 | 0.2846988 |  |  | 0.4607952 | 0.2846988
[5 empty] | 0.472601 | 0.2878792 |  |  | 0.472601 | 0.2878792
[5 empty] | 0.4832038 | 0.2910596 |  |  | 0.4832038 | 0.2910596
[5 empty] | 0.492344 | 0.29424 |  |  | 0.492344 | 0.29424
[5 empty] | 0.499762 | 0.2974205 |  |  | 0.499762 | 0.2974205
[5 empty] | 0.5051984 | 0.3006009 |  |  | 0.5051984 | 0.3006009
[5 empty] | 0.5091629 | 0.3037813 |  |  | 0.5091629 | 0.3037813
[5 empty] | 0.5086239 | 0.3069617 |  |  | 0.5086239 | 0.3069617
[5 empty] | 0.4955437 | 0.3101422 |  |  | 0.4955437 | 0.3101422
[5 empty] | 0.4685641 | 0.3133226 |  |  | 0.4685641 | 0.3133226
[5 empty] | 0.4324756 | 0.316503 |  |  | 0.4324756 | 0.316503
[5 empty] | 0.3920683 | 0.3196834 |  |  | 0.3920683 | 0.3196834
[5 empty] | 0.3521327 | 0.3228639 |  |  | 0.3521327 | 0.3228639
[5 empty] | 0.317459 | 0.3260443 |  |  | 0.317459 | 0.3260443
[5 empty] | 0.2928377 | 0.3292247 |  |  | 0.2928377 | 0.3292247
[5 empty] | 0.2795774 | 0.3324051 |  |  | 0.2795774 | 0.3324051
[5 empty] | 0.2678128 | 0.3355856 |  |  | 0.2678128 | 0.3355856
[5 empty] | 0.2565873 | 0.338766 |  |  | 0.2565873 | 0.338766
[5 empty] | 0.2459708 | 0.3419464 |  |  | 0.2459708 | 0.3419464
[5 empty] | 0.2360332 | 0.3451269 |  |  | 0.2360332 | 0.3451269
[5 empty] | 0.2268446 | 0.3483073 |  |  | 0.2268446 | 0.3483073
[5 empty] | 0.218475 | 0.3514877 |  |  | 0.218475 | 0.3514877
[5 empty] | 0.2109943 | 0.3546681 |  |  | 0.2109943 | 0.3546681
[5 empty] | 0.2044724 | 0.3578486 |  |  | 0.2044724 | 0.3578486
[5 empty] | 0.1989794 | 0.361029 |  |  | 0.1989794 | 0.361029
[5 empty] | 0.1945853 | 0.3642094 |  |  | 0.1945853 | 0.3642094
[5 empty] | 0.19136 | 0.3673898 |  |  | 0.19136 | 0.3673898
[5 empty] | 0.1893735 | 0.3705703 |  |  | 0.1893735 | 0.3705703
[5 empty] | 0.1886958 | 0.3737507 |  |  | 0.1886958 | 0.3737507