## 1
Общество с ограниченной ответственностью "Инженерная геология" (ООО "ИнжГео") | [11 empty] | Общество с ограниченной ответственностью "Инженерная геология" (ООО "ИнжГео")
Юр. адрес: 117279, г. Москва, ул. Миклухо-Маклая, 36 а, этаж 5, пом. XXIII к. 76-84 | [11 empty] | Юр. адрес: 117279, г. Москва, ул. Миклухо-Маклая, 36 а, этаж 5, пом. XXIII к. 76-84 | [8 empty] | нагр |  |  | X0 | Y0 | R |  | нагр |  |  |  | X0 | Y0 | R | нагр |  |  |  | X0 | Y0 | R |  | нагр |  |  |  | X0 | Y0 | R
Телефон/факс +7 (495) 132-30-00, Адрес электронной почты inbox@inj-geo.ru | [11 empty] | Телефон/факс +7 (495) 132-30-00, Адрес электронной почты inbox@inj-geo.ru | [12 empty] | 0 | [7 empty] | 0 | [6 empty] | 0 | [7 empty] | 0
[21 empty] | девиатор | [6 empty] | девиатор | [6 empty] | девиатор | [7 empty] | девиатор
Испытательная лаборатория ООО «ИнжГео» | [11 empty] | Испытательная лаборатория ООО «ИнжГео» | [8 empty] | x0 | Угол | X | Y |  |  |  | x0 |  | Угол | X | Y |  |  | x0 |  | Угол | X | Y |  |  |  | x0 |  | Угол | X | Y
Адрес места осуществления деятельности лаборатории: г. Москва, просп. Вернадского, д. 51, стр. 1 | [11 empty] | Адрес места осуществления деятельности лаборатории: г. Москва, просп. Вернадского, д. 51, стр. 1 | [9 empty] | 0 | [7 empty] | 0 | [6 empty] | 0 | [7 empty] | 0
Телефон +7(910)4557682, E-mail: slg85@mail.ru | [11 empty] | Телефон +7(910)4557682, E-mail: slg85@mail.ru | [9 empty] | 5 | [7 empty] | 5 | [6 empty] | 5 | [7 empty] | 5
[22 empty] | 10 | [7 empty] | 10 | [6 empty] | 10 | [7 empty] | 10
[12 empty] | Протокол испытаний № 13-63/371 от 04-11-2023 | [9 empty] | 15 | [7 empty] | 15 | [6 empty] | 15 | [7 empty] | 15
[22 empty] | 20 | [7 empty] | 20 | [6 empty] | 20 | [7 empty] | 20
[12 empty] | Наименование и адрес заказчика: Переход трубопровода через р. Енисей | [9 empty] | 25 | [7 empty] | 25 | [6 empty] | 25 | [7 empty] | 25
[12 empty] | Наименование объекта: ООО Регионстрой | [9 empty] | 30 | [7 empty] | 30 | [6 empty] | 30 | [7 empty] | 30
Наименование используемого метода/методики: ГОСТ 12248.4-2020 | [11 empty] | Наименование используемого метода/методики: ГОСТ 12248.3-2020 | [9 empty] | 35 | [7 empty] | 35 | [6 empty] | 35 | [7 empty] | 35
Условия проведения испытания: температура окружающей среды (18 - 25)0С, влажность воздуха (40 - 75)% | [11 empty] | Условия проведения испытания: температура окружающей среды (18 - 25)0С, влажность воздуха (40 - 75)% | [9 empty] | 40 | [7 empty] | 40 | [6 empty] | 40 | [7 empty] | 40
[12 empty] | Дата получение объекта подлежащего испытаниям: 08-10-2023 | [9 empty] | 45 | [7 empty] | 45 | [6 empty] | 45 | [7 empty] | 45
[12 empty] | Дата испытания: 25.10.2022-19.11.2371 | [9 empty] | 50 | [7 empty] | 50 | [6 empty] | 50 | [7 empty] | 50
[22 empty] | 55 | [7 empty] | 55 | [6 empty] | 55 | [7 empty] | 55
Испытание грунтов методом трехосного сжатия | [11 empty] | Испытание грунтов методом трехосного сжатия | [9 empty] | 60 | [7 empty] | 60 | [6 empty] | 60 | [7 empty] | 60
[22 empty] | 65 | [7 empty] | 65 | [6 empty] | 65 | [7 empty] | 65
Лабораторный номер: | [6 empty] | We, д.е. = |  |  |  |  | Лабораторный номер: |  | 1406 |  |  |  | We, д.е. = | 0.194 |  |  | 70 | [7 empty] | 70 | [6 empty] | 70 | [7 empty] | 70
Номер скважины: | [6 empty] | ρ, г/см3 = |  |  |  |  | Номер скважины: |  | BH-164 |  |  |  | ρ, г/см3 = | 2.02 |  |  | 75 | [7 empty] | 75 | [6 empty] | 75 | [7 empty] | 75
Глубина отбора, м: | [6 empty] | ρs, г/см3 = |  |  |  |  | Глубина отбора, м: |  | 9.9 |  |  |  | ρs, г/см3 = | 2.73 |  |  | 80 | [7 empty] | 80 | [6 empty] | 80 | [7 empty] | 80
Наименование грунта: | [6 empty] | e, д.е. = |  |  |  |  | Наименование грунта: |  | Щебенистый грунт, заполнитель суглинок, льдистый, легкий пылеватый, после оттаивания текучепластичный |  |  |  | e, д.е. = | 0.6136733 |  |  | 85 | [7 empty] | 85 | [6 empty] | 85 | [7 empty] | 85
Схема проведения опыта: | [6 empty] | IL, д.е. = |  |  |  |  | Схема проведения опыта: |  | КД |  |  |  | IL, д.е. = | 0.9210508 |  |  | 90 | [7 empty] | 90 | [6 empty] | 90 | [7 empty] | 90
[22 empty] | 95 | [7 empty] | 95 | [6 empty] | 95 | [7 empty] | 95
[22 empty] | 100 | [7 empty] | 100 | [6 empty] | 100 | [7 empty] | 100
Результаты испытаний | [11 empty] | Результаты испытаний | [9 empty] | 105 | [7 empty] | 105 | [6 empty] | 105 | [7 empty] | 105
[22 empty] | 110 | [7 empty] | 110 | [6 empty] | 110 | [7 empty] | 110
[22 empty] | 115 | [7 empty] | 115 | [6 empty] | 115 | [7 empty] | 115
[22 empty] | 120 | [7 empty] | 120 | [6 empty] | 120 | [7 empty] | 120
[22 empty] | 125 | [7 empty] | 125 | [6 empty] | 125 | [7 empty] | 125
[22 empty] | 130 | [7 empty] | 130 | [6 empty] | 130 | [7 empty] | 130
[22 empty] | 135 | [7 empty] | 135 | [6 empty] | 135 | [7 empty] | 135
[22 empty] | 140 | [7 empty] | 140 | [6 empty] | 140 | [7 empty] | 140
[22 empty] | 145 | [7 empty] | 145 | [6 empty] | 145 | [7 empty] | 145
[22 empty] | 150 | [7 empty] | 150 | [6 empty] | 150 | [7 empty] | 150
[22 empty] | 155 | [7 empty] | 155 | [6 empty] | 155 | [7 empty] | 155
[22 empty] | 160 | [7 empty] | 160 | [6 empty] | 160 | [7 empty] | 160
[22 empty] | 165 | [7 empty] | 165 | [6 empty] | 165 | [7 empty] | 165
[22 empty] | 170 | [7 empty] | 170 | [6 empty] | 170 | [7 empty] | 170
[22 empty] | 175 | [7 empty] | 175 | [6 empty] | 175 | [7 empty] | 175
[22 empty] | 180 | [7 empty] | 180 | [6 empty] | 180 | [7 empty] | 180
[13 empty] | Давление в камере, Мпа σ3 | Вертикальная нагрузка, Мпа σ1 | Поровое давление, Мпа u
[7 empty] | Коэфф. Точки | [5 empty] | 0.1959804 | 0.8865894 | [5 empty] | 1 | [6 empty] | σ3,кПа | σ1,кПа | u, кПа |  |  |  | 4
[13 empty] | 0.2959804 | 1.326139 | [27 empty] | δ3, Мпа | δ1-δ3, МПа | δ1, МПа | δ1, КПа
|  |  | Модуль деформации, МПа: | [9 empty] | 0.3959804 | 1.765688 | [21 empty] | С, МПа:
|  |  | Е0= | [32 empty] | φ, град:
|  |  | E50 = | [32 empty] | E, Мпа
|  |  | Коэф. Поперечной деформации, ϑ = | [9 empty] | Эффективные значения угла внутреннего трения и удельного сцепления ϕ', С' | [13 empty] | x | 0
[13 empty] | ϕ', град. = | 39 | [12 empty] | y |  |  |  | С, кПа | φ,°
[13 empty] | С', МПа = | 0.006
| Исполнитель: | [6 empty] | Морозов Д.С. |  |  |  |  | Исполнитель: |  |  |  |  | Морозов Д.С.
| Начальник исп. лаборатории: | [6 empty] | Семиколенова Л.Г. |  |  |  |  | Начальник исп. лаборатории: |  |  |  |  | Семиколенова Л.Г.
Лист 1 , всего листов 2 | [11 empty] | Лист 2 , всего листов 2
Частичное воспроизведение протокола испытаний без письменного разрешения ООО «ИнжГео» ЗАПРЕЩАЕТСЯ | [11 empty] | Частичное воспроизведение протокола испытаний без письменного разрешения ООО «ИнжГео» ЗАПРЕЩАЕТСЯ
[5 empty] | второй график |  | первый график | [9 empty] | К Пуассона
dev50 | epsE50 | ind | devE0 | epsE0 | dev | eps | sigma |  | dev1 | eps1 | dev2 | eps2 | dev3 | eps3 |  | Глины
0.3453045 | 0.009760835 |  |  |  | 0 | 0 |  |  | 0 | 0 | 0 | 0 | 0 | 0 |  | < 0 | 0,20-0,30
ind |  |  |  |  | 0.03329695 | 0.000603266 |  |  | 0.03329695 | 0.000603266 | 0.08278199 | 0.001009644 | 0.09784904 | 0.001016283 |  | 0-0,25 | 0,30-0,38
2 |  |  |  |  | 0.06552263 | 0.001206532 |  |  | 0.06552263 | 0.001206532 | 0.17758824 | 0.0021152124 | 0.23758824 | 0.002449193 |  | 0,25< | 0,38-0,45
E0 |  |  |  |  | 0.09523058 | 0.001809798 |  |  | 0.09523058 | 0.001809798 | 0.2297821 | 0.003028932 | 0.2763634 | 0.00304885 |  | Суглинки | 0,35-0,37
epsE0 | devE0 |  |  |  | 0.11758824 | 0.00232673364 |  |  | 0.11758824 | 0.00232673364 | 0.2933707 | 0.004038576 | 0.3477331 | 0.004065134 |  | Пески и супеси | 0,30-0,35
0.00232673364 | 0.11758824 |  |  |  | 0.1452717 | 0.00301633 |  |  | 0.1452717 | 0.00301633 | 0.3452288 | 0.00504822 | 0.4109786 | 0.005081417
[5 empty] | 0.1695752 | 0.003619596 |  |  | 0.1695752 | 0.003619596 | 0.4015845 | 0.006057864 | 0.4751208 | 0.0060977
График E50 |  | График E |  |  | 0.1936168 | 0.004222862 |  |  | 0.1936168 | 0.004222862 | 0.4482659 | 0.007067508 | 0.5443803 | 0.007113984
eps | q | sigma |  |  | 0.2170706 | 0.004826128 |  |  | 0.2170706 | 0.004826128 | 0.4866012 | 0.008077152 | 0.5877777 | 0.008130267
Горизонтальная линия E50 |  | Касательная |  |  | 0.2396105 | 0.005429394 |  |  | 0.2396105 | 0.005429394 | 0.5150793 | 0.008764271 | 0.6433338 | 0.009146551
0 |  | a | b |  | 0.2609103 | 0.00603266 |  |  | 0.2609103 | 0.00603266 | 0.5554166 | 0.01009644 | 0.684854 | 0.01008552
|  |  | 0 |  | 0.280644 | 0.006635926 |  |  | 0.280644 | 0.006635926 | 0.5783302 | 0.01110608 | 0.7220642 | 0.01117912
Вертикальная линия E50 |  | p1 и p2 |  |  | 0.2984854 | 0.007239192 |  |  | 0.2984854 | 0.007239192 | 0.6099387 | 0.01211573 | 0.7623999 | 0.0121954
| 0 | 0 |  |  | 0.3141086 | 0.007842458 |  |  | 0.3141086 | 0.007842458 | 0.6438623 | 0.01312537 | 0.8068616 | 0.01321168
[5 empty] | 0.3271873 | 0.008445724 |  |  | 0.3271873 | 0.008445724 | 0.6730214 | 0.01413502 | 0.8358178 | 0.01422797
Касательная линия E50 |  |  |  |  | 0.3373955 | 0.00904899 |  |  | 0.3373955 | 0.00904899 | 0.7007362 | 0.01514466 | 0.8724368 | 0.01524425
0 | 0 | Горизонтальная 1 |  |  | 0.3453045 | 0.009760835 |  |  | 0.3453045 | 0.009760835 | 0.7352268 | 0.0161543 | 0.9208873 | 0.01626053
[5 empty] | 0.3491052 | 0.01025552 |  |  | 0.3491052 | 0.01025552 | 0.7563135 | 0.01716395 | 0.9538376 | 0.01727682
Горизонтальная линия qкр |  |  |  |  | 0.3536728 | 0.01085879 |  |  | 0.3536728 | 0.01085879 | 0.7856166 | 0.01817359 | 0.9862562 | 0.0182931
Горизонтальная линия q |  | Горизонтальная 2 |  |  | 0.3581669 | 0.01146205 |  |  | 0.3581669 | 0.01146205 | 0.8084563 | 0.01918324 | 1.021312 | 0.01930938
0 |  | 0 |  |  | 0.362588 | 0.01206532 |  |  | 0.362588 | 0.01206532 | 0.8352528 | 0.02019288 | 1.064872 | 0.02032567
[5 empty] | 0.3669364 | 0.01266859 |  |  | 0.3669364 | 0.01266859 | 0.8547263 | 0.02120252 | 1.099706 | 0.02134195
Вертикальная линия q |  |  |  |  | 0.3712126 | 0.01327185 |  |  | 0.3712126 | 0.01327185 | 0.8759971 | 0.02221217 | 1.125083 | 0.02235823
| 0 |  |  |  | 0.375417 | 0.01387512 |  |  | 0.375417 | 0.01387512 | 0.8974855 | 0.02322181 | 1.16117 | 0.02337452
[5 empty] | 0.3795501 | 0.01447838 |  |  | 0.3795501 | 0.01447838 | 0.9196116 | 0.02423146 | 1.188536 | 0.0243908
[5 empty] | 0.3836123 | 0.01508165 |  |  | 0.3836123 | 0.01508165 | 0.9360957 | 0.0252411 | 1.209449 | 0.02540709
[5 empty] | 0.387604 | 0.01568492 |  |  | 0.387604 | 0.01568492 | 0.957858 | 0.02625074 | 1.234879 | 0.02642337
[5 empty] | 0.3915257 | 0.01628818 |  |  | 0.3915257 | 0.01628818 | 0.9662187 | 0.02726039 | 1.269393 | 0.02743965
[5 empty] | 0.3953777 | 0.01689145 |  |  | 0.3953777 | 0.01689145 | 0.9839982 | 0.02827003 | 1.28126 | 0.02845594
[5 empty] | 0.3991607 | 0.01749471 |  |  | 0.3991607 | 0.01749471 | 0.9982166 | 0.02927968 | 1.300548 | 0.02947222
[5 empty] | 0.4028748 | 0.01809798 |  |  | 0.4028748 | 0.01809798 | 1.000894 | 0.03028932 | 1.317326 | 0.0304885
[5 empty] | 0.4065207 | 0.01870125 |  |  | 0.4065207 | 0.01870125 | 1.015651 | 0.03129896 | 1.333762 | 0.03150479
[5 empty] | 0.4100987 | 0.01930451 |  |  | 0.4100987 | 0.01930451 | 1.014608 | 0.03230861 | 1.348425 | 0.03252107
[5 empty] | 0.4136093 | 0.01990778 |  |  | 0.4136093 | 0.01990778 | 1.030159 | 0.03331825 | 1.351884 | 0.03353735
[5 empty] | 0.4170529 | 0.02051104 |  |  | 0.4170529 | 0.02051104 | 1.029801 | 0.0343279 | 1.369708 | 0.03455364
[5 empty] | 0.4204299 | 0.02111431 |  |  | 0.4204299 | 0.02111431 | 1.019914 | 0.03533754 | 1.35696 | 0.03556992
[5 empty] | 0.4237408 | 0.02171758 |  |  | 0.4237408 | 0.02171758 | 1.022016 | 0.03634718 | 1.361998 | 0.0365862
[5 empty] | 0.426986 | 0.02232084 |  |  | 0.426986 | 0.02232084 | 1.025186 | 0.03735683 | 1.367691 | 0.03760249
[5 empty] | 0.4301659 | 0.02292411 |  |  | 0.4301659 | 0.02292411 | 1.025456 | 0.03836647 | 1.354213 | 0.03861877
[5 empty] | 0.433281 | 0.02352737 |  |  | 0.433281 | 0.02352737 | 1.01616 | 0.03937612 | 1.357829 | 0.03963505
[5 empty] | 0.4363317 | 0.02413064 |  |  | 0.4363317 | 0.02413064 | 1.022531 | 0.04038576 | 1.351903 | 0.04065134
[5 empty] | 0.4393185 | 0.02473391 |  |  | 0.4393185 | 0.02473391 | 1.017804 | 0.0413954 | 1.348901 | 0.04166762
[5 empty] | 0.4422417 | 0.02533717 |  |  | 0.4422417 | 0.02533717 | 1.01661 | 0.04240505 | 1.341887 | 0.0426839
[5 empty] | 0.4451018 | 0.02594044 |  |  | 0.4451018 | 0.02594044 | 1.006185 | 0.04341469 | 1.337828 | 0.04370019
[5 empty] | 0.4478992 | 0.0265437 |  |  | 0.4478992 | 0.0265437 | 1.00746 | 0.04442434 | 1.337288 | 0.04471647
[5 empty] | 0.4506345 | 0.02714697 |  |  | 0.4506345 | 0.02714697 | 1.00237 | 0.04543398 | 1.333131 | 0.04573275
[5 empty] | 0.4533079 | 0.02775024 |  |  | 0.4533079 | 0.02775024 | 1.004847 | 0.04644362 | 1.323824 | 0.04674904
[5 empty] | 0.45592 | 0.0283535 |  |  | 0.45592 | 0.0283535 | 0.996626 | 0.04745327 | 1.323132 | 0.04776532
[5 empty] | 0.4584711 | 0.02895677 |  |  | 0.4584711 | 0.02895677 | 0.9974394 | 0.04846291 | 1.308019 | 0.0487816
[5 empty] | 0.4609618 | 0.02956003 |  |  | 0.4609618 | 0.02956003 | 0.9911208 | 0.04947256 | 1.30345 | 0.04979789
[5 empty] | 0.4633924 | 0.0301633 |  |  | 0.4633924 | 0.0301633 | 0.9813036 | 0.0504822 | 1.304391 | 0.05081417
[5 empty] | 0.4657634 | 0.03076657 |  |  | 0.4657634 | 0.03076657 | 0.9835212 | 0.05149184 | 1.296107 | 0.05183045
[5 empty] | 0.4680752 | 0.03136983 |  |  | 0.4680752 | 0.03136983 | 0.974007 | 0.05250149 | 1.285263 | 0.05284674
[5 empty] | 0.4703282 | 0.0319731 |  |  | 0.4703282 | 0.0319731 | 0.9756944 | 0.05351113 | 1.281524 | 0.05386302
[5 empty] | 0.472523 | 0.03257636 |  |  | 0.472523 | 0.03257636 | 0.9764168 | 0.05452078 | 1.283656 | 0.0548793
[5 empty] | 0.4746598 | 0.03317963 |  |  | 0.4746598 | 0.03317963 | 0.9682075 | 0.05553042 | 1.278322 | 0.05589559
[5 empty] | 0.4767392 | 0.0337829 |  |  | 0.4767392 | 0.0337829 | 0.9663 | 0.05654006 | 1.276289 | 0.05691187
[5 empty] | 0.4787615 | 0.03438616 |  |  | 0.4787615 | 0.03438616 | 0.9646277 | 0.05754971 | 1.271221 | 0.05792815
[5 empty] | 0.4807273 | 0.03498943 |  |  | 0.4807273 | 0.03498943 | 0.964224 | 0.05855935 | 1.267684 | 0.05894444
[5 empty] | 0.4826369 | 0.03559269 |  |  | 0.4826369 | 0.03559269 | 0.9561221 | 0.059569 | 1.261243 | 0.05996072
[5 empty] | 0.4844908 | 0.03619596 |  |  | 0.4844908 | 0.03619596 | 0.9617557 | 0.06057864 | 1.255962 | 0.060977
[5 empty] | 0.4862894 | 0.03679923 |  |  | 0.4862894 | 0.03679923 | 0.956758 | 0.06158828 | 1.256908 | 0.06199329
[5 empty] | 0.4880332 | 0.03740249 |  |  | 0.4880332 | 0.03740249 | 0.9588106 | 0.06259793 | 1.249944 | 0.06300957
[5 empty] | 0.4897225 | 0.03800576 |  |  | 0.4897225 | 0.03800576 | 0.9558243 | 0.06360757 | 1.251509 | 0.06402585
[5 empty] | 0.4913579 | 0.03860902 |  |  | 0.4913579 | 0.03860902 | 0.9575511 | 0.06461722 | 1.25231 | 0.06504214
[5 empty] | 0.4929397 | 0.03921229 |  |  | 0.4929397 | 0.03921229 | 0.9472936 | 0.06562686 | 1.249477 | 0.06605842
[5 empty] | 0.4944684 | 0.03981556 |  |  | 0.4944684 | 0.03981556 | 0.9506543 | 0.0666365 | 1.262795 | 0.0670747
[5 empty] | 0.4959444 | 0.04041882 |  |  | 0.4959444 | 0.04041882 | 0.9545358 | 0.06764615 | 1.250848 | 0.06809099
[5 empty] | 0.4973681 | 0.04102209 |  |  | 0.4973681 | 0.04102209 | 0.9450407 | 0.06865579 | 1.254821 | 0.06910727
[5 empty] | 0.4987401 | 0.04162535 |  |  | 0.4987401 | 0.04162535 | 0.9469716 | 0.06966543 | 1.263996 | 0.07012355
[5 empty] | 0.5000607 | 0.04222862 |  |  | 0.5000607 | 0.04222862 | 0.945731 | 0.07067508 | 1.257259 | 0.07113984
[5 empty] | 0.5013303 | 0.04283189 |  |  | 0.5013303 | 0.04283189 | 0.9475215 | 0.07168472 | 1.258694 | 0.07215612
[5 empty] | 0.5025494 | 0.04343515 |  |  | 0.5025494 | 0.04343515 | 0.9440456 | 0.07269437 | 1.264785 | 0.0731724
[5 empty] | 0.5037184 | 0.04403842 |  |  | 0.5037184 | 0.04403842 | 0.942406 | 0.07370401 | 1.267717 | 0.07418869
[5 empty] | 0.5048378 | 0.04464168 |  |  | 0.5048378 | 0.04464168 | 0.9456052 | 0.07471365 | 1.270273 | 0.07520497
[5 empty] | 0.505908 | 0.04524495 |  |  | 0.505908 | 0.04524495 | 0.9463458 | 0.0757233 | 1.263638 | 0.07622126
[5 empty] | 0.5069294 | 0.04584822 |  |  | 0.5069294 | 0.04584822 | 0.9414303 | 0.07673294 | 1.270796 | 0.07723754
[5 empty] | 0.5079024 | 0.04645148 |  |  | 0.5079024 | 0.04645148 | 0.9417614 | 0.07774259 | 1.262631 | 0.07825382
[5 empty] | 0.5088276 | 0.04705475 |  |  | 0.5088276 | 0.04705475 | 0.9386415 | 0.07875223 | 1.268828 | 0.07927011
[5 empty] | 0.5097052 | 0.04765801 |  |  | 0.5097052 | 0.04765801 | 0.9389733 | 0.07976187 | 1.274371 | 0.08028639
[5 empty] | 0.5105359 | 0.04826128 |  |  | 0.5105359 | 0.04826128 | 0.9390594 | 0.08077152 | 1.274943 | 0.08130267
[5 empty] | 0.5113199 | 0.04886455 |  |  | 0.5113199 | 0.04886455 | 0.9365022 | 0.08178116 | 1.27463 | 0.08231896
[5 empty] | 0.5120577 | 0.04946781 |  |  | 0.5120577 | 0.04946781 | 0.9403044 | 0.08279081 | 1.271716 | 0.08333524
[5 empty] | 0.5127498 | 0.05007108 |  |  | 0.5127498 | 0.05007108 | 0.9424686 | 0.08380045 | 1.272084 | 0.08435152
[5 empty] | 0.5133966 | 0.05067434 |  |  | 0.5133966 | 0.05067434 | 0.9410972 | 0.08481009 | 1.266619 | 0.08536781
[5 empty] | 0.5139985 | 0.05127761 |  |  | 0.5139985 | 0.05127761 | 0.936493 | 0.08581974 | 1.267706 | 0.08638409
[5 empty] | 0.514556 | 0.05188088 |  |  | 0.514556 | 0.05188088 | 0.9397584 | 0.08682938 | 1.269528 | 0.08740037
[5 empty] | 0.5150695 | 0.05248414 |  |  | 0.5150695 | 0.05248414 | 0.9445794 | 0.08783903 | 1.277772 | 0.08841666
[5 empty] | 0.5155394 | 0.05308741 |  |  | 0.5155394 | 0.05308741 | 0.9366397 | 0.08884867 | 1.280478 | 0.08943294
[5 empty] | 0.5159662 | 0.05369068 |  |  | 0.5159662 | 0.05369068 | 0.9368371 | 0.08985831 | 1.280167 | 0.09044922
[5 empty] | 0.5163502 | 0.05429394 |  |  | 0.5163502 | 0.05429394 | 0.9422693 | 0.09086796 | 1.267143 | 0.09146551
[5 empty] | 0.516692 | 0.05489721 |  |  | 0.516692 | 0.05489721 | 0.9434341 | 0.0918776 | 1.270209 | 0.09248179
[5 empty] | 0.516992 | 0.05550047 |  |  | 0.516992 | 0.05550047 | 0.9439293 | 0.09288725 | 1.274171 | 0.09349807
[5 empty] | 0.5172506 | 0.05610374 |  |  | 0.5172506 | 0.05610374 | 0.9441526 | 0.09389689 | 1.265332 | 0.09451436
[5 empty] | 0.5174681 | 0.05670701 |  |  | 0.5174681 | 0.05670701 | 0.9387018 | 0.09490653 | 1.272896 | 0.09553064
[5 empty] | 0.5176452 | 0.05731027 |  |  | 0.5176452 | 0.05731027 | 0.9359746 | 0.09591618 | 1.272568 | 0.09654692
[5 empty] | 0.5177822 | 0.05791354 |  |  | 0.5177822 | 0.05791354 | 0.9451688 | 0.09692582 | 1.271451 | 0.09756321
[5 empty] | 0.5178794 | 0.0585168 |  |  | 0.5178794 | 0.0585168 | 0.9390822 | 0.09793547 | 1.262251 | 0.09857949
[5 empty] | 0.5179375 | 0.05912007 |  |  | 0.5179375 | 0.05912007 | 0.9376126 | 0.09894511 | 1.26657 | 0.09959577
[5 empty] | 0.5179568 | 0.05972334 |  |  | 0.5179568 | 0.05972334 | 0.9458577 | 0.09995475 | 1.263414 | 0.1006121
[5 empty] | 0.5179568 | 0.05972334 |  |  | 0.5179568 | 0.05972334 | 0.9433152 | 0.1009644 | 1.270986 | 0.1016283
[5 empty] | 0.5102966 | 0.05972307 |  |  | 0.5102966 | 0.05972307 | 0.941983 | 0.101974 | 1.269391 | 0.1026446
[5 empty] | 0.5027146 | 0.0597228 |  |  | 0.5027146 | 0.0597228 | 0.9434588 | 0.1029837 | 1.262833 | 0.1036609
[5 empty] | 0.4952133 | 0.05972253 |  |  | 0.4952133 | 0.05972253 | 0.9430403 | 0.1039933 | 1.256515 | 0.1046772
[5 empty] | 0.4877955 | 0.05972226 |  |  | 0.4877955 | 0.05972226 | 0.9417254 | 0.105003 | 1.257742 | 0.1056935
[5 empty] | 0.4804639 | 0.05972199 |  |  | 0.4804639 | 0.05972199 | 0.9428117 | 0.1060126 | 1.257619 | 0.1067098
[5 empty] | 0.473221 | 0.05972172 |  |  | 0.473221 | 0.05972172 | 0.9451971 | 0.1070223 | 1.252949 | 0.107726
[5 empty] | 0.4660696 | 0.05972146 |  |  | 0.4660696 | 0.05972146 | 0.9430794 | 0.1080319 | 1.260936 | 0.1087423
[5 empty] | 0.4590123 | 0.05972119 |  |  | 0.4590123 | 0.05972119 | 0.9433562 | 0.1090416 | 1.250385 | 0.1097586
[5 empty] | 0.4520518 | 0.05972092 |  |  | 0.4520518 | 0.05972092 | 0.9449253 | 0.1100512 | 1.2486 | 0.1107749
[5 empty] | 0.4451908 | 0.05972065 |  |  | 0.4451908 | 0.05972065 | 0.9470846 | 0.1110608 | 1.252985 | 0.1117912
[5 empty] | 0.4384319 | 0.05972038 |  |  | 0.4384319 | 0.05972038 | 0.9499318 | 0.1120705 | 1.243844 | 0.1128075
[5 empty] | 0.4317778 | 0.05972011 |  |  | 0.4317778 | 0.05972011 | 0.9506646 | 0.1130801 | 1.250081 | 0.1138237
[5 empty] | 0.4252312 | 0.05971984 |  |  | 0.4252312 | 0.05971984 | 0.9456808 | 0.1140898 | 1.237701 | 0.11484
[5 empty] | 0.4187947 | 0.05971958 |  |  | 0.4187947 | 0.05971958 | 0.9510781 | 0.1150994 | 1.238008 | 0.1158563
[5 empty] | 0.4124711 | 0.05971931 |  |  | 0.4124711 | 0.05971931 | 0.9463544 | 0.1161091 | 1.244005 | 0.1168726
[5 empty] | 0.4062629 | 0.05971904 |  |  | 0.4062629 | 0.05971904 | 0.9489075 | 0.1171187 | 1.236797 | 0.1178889
[5 empty] | 0.4001728 | 0.05971877 |  |  | 0.4001728 | 0.05971877 | 0.9474349 | 0.1181283 | 1.230688 | 0.1189052
[5 empty] | 0.3942036 | 0.0597185 |  |  | 0.3942036 | 0.0597185 | 0.9499346 | 0.119138 | 1.234683 | 0.1199214
[5 empty] | 0.3883579 | 0.05971823 |  |  | 0.3883579 | 0.05971823 | 0.9448043 | 0.1201476 | 1.238785 | 0.1209377
[5 empty] | 0.3826383 | 0.05971796 |  |  | 0.3826383 | 0.05971796 | 0.9446417 | 0.1211573 | 1.233298 | 0.121954
[5 empty] | 0.3770475 | 0.0597177 |  |  | 0.3770475 | 0.0597177 | 0.9457447 | 0.1221669 | 1.227028 | 0.1229703
[5 empty] | 0.3715882 | 0.05971743 |  |  | 0.3715882 | 0.05971743 | 0.9524109 | 0.1231766 | 1.231777 | 0.1239866
[5 empty] | 0.366263 | 0.05971716 |  |  | 0.366263 | 0.05971716 | 0.9471382 | 0.1241862 | 1.22675 | 0.1250029
[5 empty] | 0.3610747 | 0.05971689 |  |  | 0.3610747 | 0.05971689 | 0.9480912 | 0.1251959 | 1.228843 | 0.1260191
[5 empty] | 0.356015 | 0.05971662 |  |  | 0.356015 | 0.05971662 | 0.9506581 | 0.1262055 | 1.220847 | 0.1270354
[5 empty] | 0.3510211 | 0.05971635 |  |  | 0.3510211 | 0.05971635 | 0.9452723 | 0.1272151 | 1.223935 | 0.1280517
[5 empty] | 0.3460849 | 0.05971608 |  |  | 0.3460849 | 0.05971608 | 0.9419772 | 0.1282248 | 1.221715 | 0.129068
[5 empty] | 0.3412091 | 0.05971582 |  |  | 0.3412091 | 0.05971582 | 0.9375165 | 0.1292344 | 1.215495 | 0.1300843
[5 empty] | 0.3363962 | 0.05971555 |  |  | 0.3363962 | 0.05971555 | 0.9371338 | 0.1302441 | 1.217082 | 0.1311006
[5 empty] | 0.3316491 | 0.05971528 |  |  | 0.3316491 | 0.05971528 | 0.9383724 | 0.1312537 | 1.212485 | 0.1321168
[5 empty] | 0.3269702 | 0.05971501 |  |  | 0.3269702 | 0.05971501 | 0.931176 | 0.1322634 | 1.205312 | 0.1331331
[5 empty] | 0.3223624 | 0.05971474 |  |  | 0.3223624 | 0.05971474 | 0.9286881 | 0.133273 | 1.21097 | 0.1341494
[5 empty] | 0.3178282 | 0.05971447 |  |  | 0.3178282 | 0.05971447 | 0.9178523 | 0.1342827 | 1.207268 | 0.1351657
[5 empty] | 0.3133704 | 0.05971421 |  |  | 0.3133704 | 0.05971421 | 0.9157121 | 0.1352923 | 1.198914 | 0.136182
[5 empty] | 0.3089916 | 0.05971394 |  |  | 0.3089916 | 0.05971394 | 0.912911 | 0.1363019 | 1.205814 | 0.1371983
[5 empty] | 0.3046944 | 0.05971367 |  |  | 0.3046944 | 0.05971367 | 0.9027925 | 0.1373116 | 1.196278 | 0.1382145
[5 empty] | 0.3004816 | 0.0597134 |  |  | 0.3004816 | 0.0597134 | 0.8987003 | 0.1383212 | 1.192014 | 0.1392308
[5 empty] | 0.2963559 | 0.05971313 |  |  | 0.2963559 | 0.05971313 | 0.8949778 | 0.1393309 | 1.198028 | 0.1402471
[5 empty] | 0.2923198 | 0.05971286 |  |  | 0.2923198 | 0.05971286 | 0.8873686 | 0.1403405 | 1.18403 | 0.1412634
[5 empty] | 0.288376 | 0.05971259 |  |  | 0.288376 | 0.05971259 | 0.8813162 | 0.1413502 | 1.182227 | 0.1422797
[5 empty] | 0.2845273 | 0.05971233 |  |  | 0.2845273 | 0.05971233 | 0.8783641 | 0.1423598 | 1.179427 | 0.143296
[5 empty] | 0.2807763 | 0.05971206 |  |  | 0.2807763 | 0.05971206 | 0.870356 | 0.1433694 | 1.177337 | 0.1443122
[5 empty] | 0.2771256 | 0.05971179 |  |  | 0.2771256 | 0.05971179 | 0.8583353 | 0.1443791 | 1.178367 | 0.1453285
[5 empty] | 0.2735779 | 0.05971152 |  |  | 0.2735779 | 0.05971152 | 0.8575456 | 0.1453887 | 1.174724 | 0.1463448
[5 empty] | 0.270136 | 0.05971125 |  |  | 0.270136 | 0.05971125 | 0.8473303 | 0.1463984 | 1.172915 | 0.1473611
[5 empty] | 0.2668024 | 0.05971098 |  |  | 0.2668024 | 0.05971098 | 0.8488331 | 0.147408 | 1.171349 | 0.1483774
[5 empty] | 0.2635798 | 0.05971071 |  |  | 0.2635798 | 0.05971071 | 0.8427976 | 0.1484177 | 1.166533 | 0.1493937
[5 empty] | 0.2604709 | 0.05971045 |  |  | 0.2604709 | 0.05971045 | 0.8322671 | 0.1494273 | 1.172277 | 0.1504099
[5 empty] | 0.2574784 | 0.05971018 |  |  | 0.2574784 | 0.05971018 | 0.8350853 | 0.150437 | 1.156786 | 0.1514262
[5 empty] | 0.2574784 | 0.05971018 |  |  | 0.2574784 | 0.05971018 | 0.8252957 | 0.1514466 | 1.16717 | 0.1524425
[5 empty] | 0.251014 | 0.05966834 |  |  | 0.251014 | 0.05966834 | 0.8252418 | 0.1524562 | 1.153237 | 0.1534588
[5 empty] | 0.244598 | 0.0596265 |  |  | 0.244598 | 0.0596265 | 0.8137673 | 0.1534659 | 1.153794 | 0.1544751
[5 empty] | 0.2382312 | 0.05958466 |  |  | 0.2382312 | 0.05958466 | 0.8164155 | 0.1544755 | 1.159249 | 0.1554914
[5 empty] | 0.2319144 | 0.05954282 |  |  | 0.2319144 | 0.05954282 | 0.8157301 | 0.1554852 | 1.158511 | 0.1565076
[5 empty] | 0.2256485 | 0.05950098 |  |  | 0.2256485 | 0.05950098 | 0.8134546 | 0.1564948 | 1.146586 | 0.1575239
[5 empty] | 0.2194343 | 0.05945913 |  |  | 0.2194343 | 0.05945913 | 0.8075326 | 0.1575045 | 1.150484 | 0.1585402
[5 empty] | 0.2132729 | 0.05941729 |  |  | 0.2132729 | 0.05941729 | 0.8070946 | 0.1585141 | 1.153011 | 0.1595565
[5 empty] | 0.2071649 | 0.05937545 |  |  | 0.2071649 | 0.05937545 | 0.808195 | 0.1595237 | 1.147421 | 0.1605728
[5 empty] | 0.2011113 | 0.05933361 |  |  | 0.2011113 | 0.05933361 | 0.8156971 | 0.1605334 | 1.143539 | 0.1615891
[5 empty] | 0.1951129 | 0.05929177 |  |  | 0.1951129 | 0.05929177 | 0.8152023 | 0.161543 | 1.139665 | 0.1626053
[5 empty] | 0.1891706 | 0.05924993 |  |  | 0.1891706 | 0.05924993 | 0.813112 | 0.1625527 | 1.1476 | 0.1636216
[5 empty] | 0.1832853 | 0.05920809 |  |  | 0.1832853 | 0.05920809 | 0.8086277 | 0.1635623 | 1.141245 | 0.1646379
[5 empty] | 0.1774578 | 0.05916625 |  |  | 0.1774578 | 0.05916625 | 0.8110508 | 0.164572 | 1.142102 | 0.1656542
[5 empty] | 0.1716891 | 0.05912441 |  |  | 0.1716891 | 0.05912441 | 0.8121827 | 0.1655816 | 1.142071 | 0.1666705
[5 empty] | 0.1659798 | 0.05908257 |  |  | 0.1659798 | 0.05908257 | 0.8086249 | 0.1665913 | 1.140753 | 0.1676868
[5 empty] | 0.160331 | 0.05904073 |  |  | 0.160331 | 0.05904073 | 0.8090786 | 0.1676009 | 1.129649 | 0.168703
[5 empty] | 0.1547435 | 0.05899889 |  |  | 0.1547435 | 0.05899889 | 0.8146455 | 0.1686105 | 1.13626 | 0.1697193
[5 empty] | 0.1492182 | 0.05895705 |  |  | 0.1492182 | 0.05895705 | 0.8136269 | 0.1696202 | 1.126687 | 0.1707356
[5 empty] | 0.1437559 | 0.05891521 |  |  | 0.1437559 | 0.05891521 | 0.8106242 | 0.1706298 | 1.131831 | 0.1717519
[5 empty] | 0.1383574 | 0.05887337 |  |  | 0.1383574 | 0.05887337 | 0.8122389 | 0.1716395 | 1.130493 | 0.1727682
[5 empty] | 0.1330237 | 0.05883153 |  |  | 0.1330237 | 0.05883153 | 0.8069724 | 0.1726491 | 1.132174 | 0.1737845
[5 empty] | 0.1277556 | 0.05878969 |  |  | 0.1277556 | 0.05878969 | 0.8153261 | 0.1736588 | 1.131374 | 0.1748007
[5 empty] | 0.1225541 | 0.05874785 |  |  | 0.1225541 | 0.05874785 | 0.8088013 | 0.1746684 | 1.123796 | 0.175817
[5 empty] | 0.1174198 | 0.05870601 |  |  | 0.1174198 | 0.05870601 | 0.8166997 | 0.1756781 | 1.128039 | 0.1768333
[5 empty] | 0.1123502 | 0.05866417 |  |  | 0.1123502 | 0.05866417 | 0.8172225 | 0.1766877 | 1.118505 | 0.1778496
[5 empty] | 0.107325 | 0.05862233 |  |  | 0.107325 | 0.05862233 | 0.8088712 | 0.1776973 | 1.126395 | 0.1788659
[5 empty] | 0.1023415 | 0.05858048 |  |  | 0.1023415 | 0.05858048 | 0.8156473 | 0.178707 | 1.124009 | 0.1798822
[5 empty] | 0.09740049 | 0.05853864 |  |  | 0.09740049 | 0.05853864 | 0.8111521 | 0.1797166 | 1.113349 | 0.1808984
[5 empty] | 0.09250291 | 0.0584968 |  |  | 0.09250291 | 0.0584968 | 0.8088871 | 0.1807263 | 1.122116 | 0.1819147
[5 empty] | 0.08764961 | 0.05845496 |  |  | 0.08764961 | 0.05845496 | 0.8088537 | 0.1817359 | 1.11171 | 0.182931
[5 empty] | 0.08284144 | 0.05841312 |  |  | 0.08284144 | 0.05841312 | 0.8158533 | 0.1827456 | 1.121733 | 0.1839473
[5 empty] | 0.07807929 | 0.05837128 |  |  | 0.07807929 | 0.05837128 | 0.8136873 | 0.1837552 | 1.109885 | 0.1849636
[5 empty] | 0.073364 | 0.05832944 |  |  | 0.073364 | 0.05832944 | 0.8168572 | 0.1847648 | 1.119467 | 0.1859799
[5 empty] | 0.06869646 | 0.0582876 |  |  | 0.06869646 | 0.0582876 | 0.8182644 | 0.1857745 | 1.111981 | 0.1869961
[5 empty] | 0.06407751 | 0.05824576 |  |  | 0.06407751 | 0.05824576 | 0.8169103 | 0.1867841 | 1.106028 | 0.1880124
[5 empty] | 0.05950804 | 0.05820392 |  |  | 0.05950804 | 0.05820392 | 0.8179964 | 0.1877938 | 1.115108 | 0.1890287
[5 empty] | 0.05498889 | 0.05816208 |  |  | 0.05498889 | 0.05816208 | 0.819324 | 0.1888034 | 1.112722 | 0.190045
[5 empty] | 0.05052095 | 0.05812024 |  |  | 0.05052095 | 0.05812024 | 0.8222947 | 0.1898131 | 1.109071 | 0.1910613
[5 empty] | 0.04610506 | 0.0580784 |  |  | 0.04610506 | 0.0580784 | 0.8231097 | 0.1908227 | 1.101856 | 0.1920776
[5 empty] | 0.04174211 | 0.05803656 |  |  | 0.04174211 | 0.05803656 | 0.8170706 | 0.1918324 | 1.103879 | 0.1930938
[5 empty] | 0.03743294 | 0.05799472 |  |  | 0.03743294 | 0.05799472 | 0.8211788 | 0.192842 | 1.10174 | 0.1941101
[5 empty] | 0.03317844 | 0.05795288 |  |  | 0.03317844 | 0.05795288 | 0.8217356 | 0.1938516 | 1.10634 | 0.1951264
[5 empty] | 0.02897946 | 0.05791104 |  |  | 0.02897946 | 0.05791104 | 0.8179425 | 0.1948613 | 1.10188 | 0.1961427
[5 empty] | 0.02483686 | 0.0578692 |  |  | 0.02483686 | 0.0578692 | 0.821801 | 0.1958709 | 1.098461 | 0.197159
[5 empty] | 0.02075152 | 0.05782736 |  |  | 0.02075152 | 0.05782736 | 0.8283125 | 0.1968806 | 1.105584 | 0.1981753
[5 empty] | 0.0167243 | 0.05778552 |  |  | 0.0167243 | 0.05778552 | 0.8271783 | 0.1978902 | 1.10385 | 0.1991915
[5 empty] | 0.01275606 | 0.05774368 |  |  | 0.01275606 | 0.05774368 | 0.8261999 | 0.1988999 | 1.10616 | 0.2002078
[5 empty] | 0.008847675 | 0.05770184 |  |  | 0.008847675 | 0.05770184 | 0.8244788 | 0.1999095 | 1.108915 | 0.2012241
[5 empty] | 0.005 | 0.05765999 |  |  | 0.005 | 0.05765999 | 0.8238163 | 0.2009192 | 1.102916 | 0.2022404
[5 empty] | 0.005 | 0.05764684 |  |  | 0.005 | 0.05764684
[5 empty] | 0.01084615 | 0.05764711 |  |  | 0.01084615 | 0.05764711
[5 empty] | 0.01667122 | 0.05764737 |  |  | 0.01667122 | 0.05764737
[5 empty] | 0.02247506 | 0.05764764 |  |  | 0.02247506 | 0.05764764
[5 empty] | 0.02825755 | 0.05764791 |  |  | 0.02825755 | 0.05764791
[5 empty] | 0.03401853 | 0.05764818 |  |  | 0.03401853 | 0.05764818
[5 empty] | 0.03975787 | 0.05764845 |  |  | 0.03975787 | 0.05764845
[5 empty] | 0.04547544 | 0.05764872 |  |  | 0.04547544 | 0.05764872
[5 empty] | 0.0511711 | 0.05764899 |  |  | 0.0511711 | 0.05764899
[5 empty] | 0.05684471 | 0.05764925 |  |  | 0.05684471 | 0.05764925
[5 empty] | 0.06249614 | 0.05764952 |  |  | 0.06249614 | 0.05764952
[5 empty] | 0.06812523 | 0.05764979 |  |  | 0.06812523 | 0.05764979
[5 empty] | 0.07373187 | 0.05765006 |  |  | 0.07373187 | 0.05765006
[5 empty] | 0.07931591 | 0.05765033 |  |  | 0.07931591 | 0.05765033
[5 empty] | 0.08487721 | 0.0576506 |  |  | 0.08487721 | 0.0576506
[5 empty] | 0.09041564 | 0.05765086 |  |  | 0.09041564 | 0.05765086
[5 empty] | 0.09593106 | 0.05765113 |  |  | 0.09593106 | 0.05765113
[5 empty] | 0.1014233 | 0.0576514 |  |  | 0.1014233 | 0.0576514
[5 empty] | 0.1068923 | 0.05765167 |  |  | 0.1068923 | 0.05765167
[5 empty] | 0.1123379 | 0.05765194 |  |  | 0.1123379 | 0.05765194
[5 empty] | 0.1177599 | 0.05765221 |  |  | 0.1177599 | 0.05765221
[5 empty] | 0.1231582 | 0.05765248 |  |  | 0.1231582 | 0.05765248
[5 empty] | 0.1285326 | 0.05765274 |  |  | 0.1285326 | 0.05765274
[5 empty] | 0.1338831 | 0.05765301 |  |  | 0.1338831 | 0.05765301
[5 empty] | 0.1392095 | 0.05765328 |  |  | 0.1392095 | 0.05765328
[5 empty] | 0.1445122 | 0.05765355 |  |  | 0.1445122 | 0.05765355
[5 empty] | 0.1497944 | 0.05765382 |  |  | 0.1497944 | 0.05765382
[5 empty] | 0.1550566 | 0.05765409 |  |  | 0.1550566 | 0.05765409
[5 empty] | 0.1602986 | 0.05765436 |  |  | 0.1602986 | 0.05765436
[5 empty] | 0.1655203 | 0.05765462 |  |  | 0.1655203 | 0.05765462
[5 empty] | 0.1707216 | 0.05765489 |  |  | 0.1707216 | 0.05765489
[5 empty] | 0.1759023 | 0.05765516 |  |  | 0.1759023 | 0.05765516
[5 empty] | 0.1810623 | 0.05765543 |  |  | 0.1810623 | 0.05765543
[5 empty] | 0.1862014 | 0.0576557 |  |  | 0.1862014 | 0.0576557
[5 empty] | 0.1913195 | 0.05765597 |  |  | 0.1913195 | 0.05765597
[5 empty] | 0.1964165 | 0.05765624 |  |  | 0.1964165 | 0.05765624
[5 empty] | 0.2014922 | 0.0576565 |  |  | 0.2014922 | 0.0576565
[5 empty] | 0.2065465 | 0.05765677 |  |  | 0.2065465 | 0.05765677
[5 empty] | 0.2115793 | 0.05765704 |  |  | 0.2115793 | 0.05765704
[5 empty] | 0.2165904 | 0.05765731 |  |  | 0.2165904 | 0.05765731
[5 empty] | 0.2215796 | 0.05765758 |  |  | 0.2215796 | 0.05765758
[5 empty] | 0.2265469 | 0.05765785 |  |  | 0.2265469 | 0.05765785
[5 empty] | 0.2314921 | 0.05765812 |  |  | 0.2314921 | 0.05765812
[5 empty] | 0.2364151 | 0.05765838 |  |  | 0.2364151 | 0.05765838
[5 empty] | 0.2413157 | 0.05765865 |  |  | 0.2413157 | 0.05765865
[5 empty] | 0.2461938 | 0.05765892 |  |  | 0.2461938 | 0.05765892
[5 empty] | 0.2510493 | 0.05765919 |  |  | 0.2510493 | 0.05765919
[5 empty] | 0.2558819 | 0.05765946 |  |  | 0.2558819 | 0.05765946
[5 empty] | 0.2606917 | 0.05765973 |  |  | 0.2606917 | 0.05765973
[5 empty] | 0.2654784 | 0.05765999 |  |  | 0.2654784 | 0.05765999
[5 empty] | 0.2654784 | 0.05764684 |  |  | 0.2654784 | 0.05764684
[5 empty] | 0.2715303 | 0.05768921 |  |  | 0.2715303 | 0.05768921
[5 empty] | 0.2775463 | 0.05773159 |  |  | 0.2775463 | 0.05773159
[5 empty] | 0.2835259 | 0.05777397 |  |  | 0.2835259 | 0.05777397
[5 empty] | 0.2894688 | 0.05781635 |  |  | 0.2894688 | 0.05781635
[5 empty] | 0.2953745 | 0.05785872 |  |  | 0.2953745 | 0.05785872
[5 empty] | 0.3012425 | 0.0579011 |  |  | 0.3012425 | 0.0579011
[5 empty] | 0.3070724 | 0.05794348 |  |  | 0.3070724 | 0.05794348
[5 empty] | 0.3128636 | 0.05798586 |  |  | 0.3128636 | 0.05798586
[5 empty] | 0.3186159 | 0.05802823 |  |  | 0.3186159 | 0.05802823
[5 empty] | 0.3243287 | 0.05807061 |  |  | 0.3243287 | 0.05807061
[5 empty] | 0.3300016 | 0.05811299 |  |  | 0.3300016 | 0.05811299
[5 empty] | 0.3356341 | 0.05815537 |  |  | 0.3356341 | 0.05815537
[5 empty] | 0.3412258 | 0.05819774 |  |  | 0.3412258 | 0.05819774
[5 empty] | 0.3467762 | 0.05824012 |  |  | 0.3467762 | 0.05824012
[5 empty] | 0.3522849 | 0.0582825 |  |  | 0.3522849 | 0.0582825
[5 empty] | 0.3577515 | 0.05832488 |  |  | 0.3577515 | 0.05832488
[5 empty] | 0.3631754 | 0.05836725 |  |  | 0.3631754 | 0.05836725
[5 empty] | 0.3685563 | 0.05840963 |  |  | 0.3685563 | 0.05840963
[5 empty] | 0.3738937 | 0.05845201 |  |  | 0.3738937 | 0.05845201
[5 empty] | 0.3791871 | 0.05849439 |  |  | 0.3791871 | 0.05849439
[5 empty] | 0.3844361 | 0.05853676 |  |  | 0.3844361 | 0.05853676
[5 empty] | 0.3896403 | 0.05857914 |  |  | 0.3896403 | 0.05857914
[5 empty] | 0.3947992 | 0.05862152 |  |  | 0.3947992 | 0.05862152
[5 empty] | 0.3999123 | 0.0586639 |  |  | 0.3999123 | 0.0586639
[5 empty] | 0.404981 | 0.05870627 |  |  | 0.404981 | 0.05870627
[5 empty] | 0.4100159 | 0.05874865 |  |  | 0.4100159 | 0.05874865
[5 empty] | 0.4150184 | 0.05879103 |  |  | 0.4150184 | 0.05879103
[5 empty] | 0.419988 | 0.05883341 |  |  | 0.419988 | 0.05883341
[5 empty] | 0.4249242 | 0.05887578 |  |  | 0.4249242 | 0.05887578
[5 empty] | 0.4298267 | 0.05891816 |  |  | 0.4298267 | 0.05891816
[5 empty] | 0.4346949 | 0.05896054 |  |  | 0.4346949 | 0.05896054
[5 empty] | 0.4395284 | 0.05900292 |  |  | 0.4395284 | 0.05900292
[5 empty] | 0.4443268 | 0.05904529 |  |  | 0.4443268 | 0.05904529
[5 empty] | 0.4490896 | 0.05908767 |  |  | 0.4490896 | 0.05908767
[5 empty] | 0.4538164 | 0.05913005 |  |  | 0.4538164 | 0.05913005
[5 empty] | 0.4585067 | 0.05917243 |  |  | 0.4585067 | 0.05917243
[5 empty] | 0.4631601 | 0.05921481 |  |  | 0.4631601 | 0.05921481
[5 empty] | 0.4677761 | 0.05925718 |  |  | 0.4677761 | 0.05925718
[5 empty] | 0.4723542 | 0.05929956 |  |  | 0.4723542 | 0.05929956
[5 empty] | 0.4768941 | 0.05934194 |  |  | 0.4768941 | 0.05934194
[5 empty] | 0.4813953 | 0.05938432 |  |  | 0.4813953 | 0.05938432
[5 empty] | 0.4858573 | 0.05942669 |  |  | 0.4858573 | 0.05942669
[5 empty] | 0.4902796 | 0.05946907 |  |  | 0.4902796 | 0.05946907
[5 empty] | 0.494662 | 0.05951145 |  |  | 0.494662 | 0.05951145
[5 empty] | 0.4990037 | 0.05955383 |  |  | 0.4990037 | 0.05955383
[5 empty] | 0.5033046 | 0.0595962 |  |  | 0.5033046 | 0.0595962
[5 empty] | 0.507564 | 0.05963858 |  |  | 0.507564 | 0.05963858
[5 empty] | 0.5117815 | 0.05968096 |  |  | 0.5117815 | 0.05968096
[5 empty] | 0.5159568 | 0.05972334 |  |  | 0.5159568 | 0.05972334
[5 empty] | 0.5159568 | 0.05972334 |  |  | 0.5159568 | 0.05972334
[5 empty] | 0.5067832 | 0.06290376 |  |  | 0.5067832 | 0.06290376
[5 empty] | 0.4986495 | 0.06608419 |  |  | 0.4986495 | 0.06608419
[5 empty] | 0.4914977 | 0.06926461 |  |  | 0.4914977 | 0.06926461
[5 empty] | 0.4852698 | 0.07244504 |  |  | 0.4852698 | 0.07244504
[5 empty] | 0.4799078 | 0.07562547 |  |  | 0.4799078 | 0.07562547
[5 empty] | 0.4753539 | 0.07880589 |  |  | 0.4753539 | 0.07880589
[5 empty] | 0.4715499 | 0.08198632 |  |  | 0.4715499 | 0.08198632
[5 empty] | 0.4684379 | 0.08516675 |  |  | 0.4684379 | 0.08516675
[5 empty] | 0.4659599 | 0.08834717 |  |  | 0.4659599 | 0.08834717
[5 empty] | 0.464058 | 0.0915276 |  |  | 0.464058 | 0.0915276
[5 empty] | 0.4626742 | 0.09470803 |  |  | 0.4626742 | 0.09470803
[5 empty] | 0.4617506 | 0.09788845 |  |  | 0.4617506 | 0.09788845
[5 empty] | 0.461229 | 0.1010689 |  |  | 0.461229 | 0.1010689
[5 empty] | 0.4610516 | 0.1042493 |  |  | 0.4610516 | 0.1042493
[5 empty] | 0.4625608 | 0.1074297 |  |  | 0.4625608 | 0.1074297
[5 empty] | 0.4670782 | 0.1106102 |  |  | 0.4670782 | 0.1106102
[5 empty] | 0.4736327 | 0.1137906 |  |  | 0.4736327 | 0.1137906
[5 empty] | 0.4812392 | 0.116971 |  |  | 0.4812392 | 0.116971
[5 empty] | 0.4889125 | 0.1201514 |  |  | 0.4889125 | 0.1201514
[5 empty] | 0.4956675 | 0.1233319 |  |  | 0.4956675 | 0.1233319
[5 empty] | 0.5005192 | 0.1265123 |  |  | 0.5005192 | 0.1265123
[5 empty] | 0.5024824 | 0.1296927 |  |  | 0.5024824 | 0.1296927
[5 empty] | 0.5016078 | 0.1328731 |  |  | 0.5016078 | 0.1328731
[5 empty] | 0.4988939 | 0.1360536 |  |  | 0.4988939 | 0.1360536
[5 empty] | 0.4945119 | 0.139234 |  |  | 0.4945119 | 0.139234
[5 empty] | 0.4886308 | 0.1424144 |  |  | 0.4886308 | 0.1424144
[5 empty] | 0.4814193 | 0.1455948 |  |  | 0.4814193 | 0.1455948
[5 empty] | 0.4730465 | 0.15 |  |  | 0.4730465 | 0.15
[5 empty] | 0.4636812 | 0.1519557 |  |  | 0.4636812 | 0.1519557
[5 empty] | 0.4534923 | 0.1551361 |  |  | 0.4534923 | 0.1551361
[5 empty] | 0.4426488 | 0.1583166 |  |  | 0.4426488 | 0.1583166
[5 empty] | 0.4313196 | 0.161497 |  |  | 0.4313196 | 0.161497
[5 empty] | 0.4196735 | 0.1646774 |  |  | 0.4196735 | 0.1646774
[5 empty] | 0.406851 | 0.1678578 |  |  | 0.406851 | 0.1678578
[5 empty] | 0.384767 | 0.1710383 |  |  | 0.384767 | 0.1710383
[5 empty] | 0.3601025 | 0.1742187 |  |  | 0.3601025 | 0.1742187
[5 empty] | 0.3434389 | 0.1773991 |  |  | 0.3434389 | 0.1773991
[5 empty] | 0.341386 | 0.1805795 |  |  | 0.341386 | 0.1805795
[5 empty] | 0.3415101 | 0.18376 |  |  | 0.3415101 | 0.18376
[5 empty] | 0.3417593 | 0.1869404 |  |  | 0.3417593 | 0.1869404
[5 empty] | 0.3421423 | 0.1901208 |  |  | 0.3421423 | 0.1901208
[5 empty] | 0.3426676 | 0.1933012 |  |  | 0.3426676 | 0.1933012
[5 empty] | 0.3433436 | 0.1964817 |  |  | 0.3433436 | 0.1964817
[5 empty] | 0.3441789 | 0.1996621 |  |  | 0.3441789 | 0.1996621
[5 empty] | 0.3451822 | 0.2028425 |  |  | 0.3451822 | 0.2028425
[5 empty] | 0.347032 | 0.2060229 |  |  | 0.347032 | 0.2060229
[5 empty] | 0.3557701 | 0.2092034 |  |  | 0.3557701 | 0.2092034
[5 empty] | 0.3680312 | 0.2123838 |  |  | 0.3680312 | 0.2123838
[5 empty] | 0.3778169 | 0.2155642 |  |  | 0.3778169 | 0.2155642
[5 empty] | 0.3848313 | 0.2187447 |  |  | 0.3848313 | 0.2187447
[5 empty] | 0.3911572 | 0.2219251 |  |  | 0.3911572 | 0.2219251
[5 empty] | 0.3969862 | 0.2251055 |  |  | 0.3969862 | 0.2251055
[5 empty] | 0.4025093 | 0.2282859 |  |  | 0.4025093 | 0.2282859
[5 empty] | 0.4079179 | 0.2314664 |  |  | 0.4079179 | 0.2314664
[5 empty] | 0.4133312 | 0.2346468 |  |  | 0.4133312 | 0.2346468
[5 empty] | 0.418158 | 0.2378272 |  |  | 0.418158 | 0.2378272
[5 empty] | 0.4227345 | 0.2410076 |  |  | 0.4227345 | 0.2410076
[5 empty] | 0.4277095 | 0.2441881 |  |  | 0.4277095 | 0.2441881
[5 empty] | 0.4337318 | 0.2473685 |  |  | 0.4337318 | 0.2473685
[5 empty] | 0.441864 | 0.2505489 |  |  | 0.441864 | 0.2505489
[5 empty] | 0.4525886 | 0.2537293 |  |  | 0.4525886 | 0.2537293
[5 empty] | 0.4655544 | 0.2569098 |  |  | 0.4655544 | 0.2569098
[5 empty] | 0.4804092 | 0.2600902 |  |  | 0.4804092 | 0.2600902
[5 empty] | 0.496801 | 0.2632706 |  |  | 0.496801 | 0.2632706
[5 empty] | 0.5143777 | 0.266451 |  |  | 0.5143777 | 0.266451
[5 empty] | 0.5327873 | 0.2696315 |  |  | 0.5327873 | 0.2696315
[5 empty] | 0.5516776 | 0.2728119 |  |  | 0.5516776 | 0.2728119
[5 empty] | 0.5706966 | 0.2759923 |  |  | 0.5706966 | 0.2759923
[5 empty] | 0.5894922 | 0.2791728 |  |  | 0.5894922 | 0.2791728
[5 empty] | 0.6077123 | 0.2823532 |  |  | 0.6077123 | 0.2823532
[5 empty] | 0.6250049 | 0.2855336 |  |  | 0.6250049 | 0.2855336
[5 empty] | 0.6410178 | 0.288714 |  |  | 0.6410178 | 0.288714
[5 empty] | 0.655399 | 0.2918945 |  |  | 0.655399 | 0.2918945
[5 empty] | 0.6677964 | 0.2950749 |  |  | 0.6677964 | 0.2950749
[5 empty] | 0.677858 | 0.2982553 |  |  | 0.677858 | 0.2982553
[5 empty] | 0.6852316 | 0.3014357 |  |  | 0.6852316 | 0.3014357
[5 empty] | 0.690609 | 0.3046162 |  |  | 0.690609 | 0.3046162
[5 empty] | 0.6898779 | 0.3077966 |  |  | 0.6898779 | 0.3077966
[5 empty] | 0.6721364 | 0.310977 |  |  | 0.6721364 | 0.310977
[5 empty] | 0.6355424 | 0.3141574 |  |  | 0.6355424 | 0.3141574
[5 empty] | 0.5865932 | 0.3173379 |  |  | 0.5865932 | 0.3173379
[5 empty] | 0.5317864 | 0.3205183 |  |  | 0.5317864 | 0.3205183
[5 empty] | 0.4776192 | 0.3236987 |  |  | 0.4776192 | 0.3236987
[5 empty] | 0.4305892 | 0.3268791 |  |  | 0.4305892 | 0.3268791
[5 empty] | 0.3971938 | 0.3300596 |  |  | 0.3971938 | 0.3300596
[5 empty] | 0.379208 | 0.33324 |  |  | 0.379208 | 0.33324
[5 empty] | 0.363251 | 0.3364204 |  |  | 0.363251 | 0.3364204
[5 empty] | 0.3480252 | 0.3396009 |  |  | 0.3480252 | 0.3396009
[5 empty] | 0.3336253 | 0.3427813 |  |  | 0.3336253 | 0.3427813
[5 empty] | 0.3201464 | 0.3459617 |  |  | 0.3201464 | 0.3459617
[5 empty] | 0.3076834 | 0.3491421 |  |  | 0.3076834 | 0.3491421
[5 empty] | 0.2963311 | 0.3523226 |  |  | 0.2963311 | 0.3523226
[5 empty] | 0.2861845 | 0.355503 |  |  | 0.2861845 | 0.355503
[5 empty] | 0.2773385 | 0.3586834 |  |  | 0.2773385 | 0.3586834
[5 empty] | 0.269888 | 0.3618638 |  |  | 0.269888 | 0.3618638
[5 empty] | 0.263928 | 0.3650443 |  |  | 0.263928 | 0.3650443
[5 empty] | 0.2595533 | 0.3682247 |  |  | 0.2595533 | 0.3682247
[5 empty] | 0.2568589 | 0.3714051 |  |  | 0.2568589 | 0.3714051
[5 empty] | 0.2559397 | 0.3745855 |  |  | 0.2559397 | 0.3745855