## 1
Общество с ограниченной ответственностью "Инженерная геология" (ООО "ИнжГео") | [11 empty] | Общество с ограниченной ответственностью "Инженерная геология" (ООО "ИнжГео")
Юр. адрес: 117279, г. Москва, ул. Миклухо-Маклая, 36 а, этаж 5, пом. XXIII к. 76-84 | [11 empty] | Юр. адрес: 117279, г. Москва, ул. Миклухо-Маклая, 36 а, этаж 5, пом. XXIII к. 76-84 | [8 empty] | нагр |  |  | X0 | Y0 | R |  | нагр |  |  |  | X0 | Y0 | R | нагр |  |  |  | X0 | Y0 | R |  | нагр |  |  |  | X0 | Y0 | R
Телефон/факс +7 (495) 132-30-00, Адрес электронной почты inbox@inj-geo.ru | [11 empty] | Телефон/факс +7 (495) 132-30-00, Адрес электронной почты inbox@inj-geo.ru | [12 empty] | 0 | [7 empty] | 0 | [6 empty] | 0 | [7 empty] | 0
[21 empty] | девиатор | [6 empty] | девиатор | [6 empty] | девиатор | [7 empty] | девиатор
Испытательная лаборатория ООО «ИнжГео» | [11 empty] | Испытательная лаборатория ООО «ИнжГео» | [8 empty] | x0 | Угол | X | Y |  |  |  | x0 |  | Угол | X | Y |  |  | x0 |  | Угол | X | Y |  |  |  | x0 |  | Угол | X | Y
Адрес места осуществления деятельности лаборатории: г. Москва, просп. Вернадского, д. 51, стр. 1 | [11 empty] | Адрес места осуществления деятельности лаборатории: г. Москва, просп. Вернадского, д. 51, стр. 1 | [9 empty] | 0 | [7 empty] | 0 | [6 empty] | 0 | [7 empty] | 0
Телефон +7(910)4557682, E-mail: slg85@mail.ru | [11 empty] | Телефон +7(910)4557682, E-mail: slg85@mail.ru | [9 empty] | 5 | [7 empty] | 5 | [6 empty] | 5 | [7 empty] | 5
[22 empty] | 10 | [7 empty] | 10 | [6 empty] | 10 | [7 empty] | 10
[12 empty] | Протокол испытаний № 13-63/378 от 11-11-2023 | [9 empty] | 15 | [7 empty] | 15 | [6 empty] | 15 | [7 empty] | 15
[22 empty] | 20 | [7 empty] | 20 | [6 empty] | 20 | [7 empty] | 20
[12 empty] | Наименование и адрес заказчика: Переход трубопровода через р. Енисей | [9 empty] | 25 | [7 empty] | 25 | [6 empty] | 25 | [7 empty] | 25
[12 empty] | Наименование объекта: ООО Регионстрой | [9 empty] | 30 | [7 empty] | 30 | [6 empty] | 30 | [7 empty] | 30
Наименование используемого метода/методики: ГОСТ 12248.4-2020 | [11 empty] | Наименование используемого метода/методики: ГОСТ 12248.3-2020 | [9 empty] | 35 | [7 empty] | 35 | [6 empty] | 35 | [7 empty] | 35
Условия проведения испытания: температура окружающей среды (18 - 25)0С, влажность воздуха (40 - 75)% | [11 empty] | Условия проведения испытания: температура окружающей среды (18 - 25)0С, влажность воздуха (40 - 75)% | [9 empty] | 40 | [7 empty] | 40 | [6 empty] | 40 | [7 empty] | 40
[12 empty] | Дата получение объекта подлежащего испытаниям: 15-10-2023 | [9 empty] | 45 | [7 empty] | 45 | [6 empty] | 45 | [7 empty] | 45
[12 empty] | Дата испытания: 25.10.2022-19.11.2378 | [9 empty] | 50 | [7 empty] | 50 | [6 empty] | 50 | [7 empty] | 50
[22 empty] | 55 | [7 empty] | 55 | [6 empty] | 55 | [7 empty] | 55
Испытание грунтов методом трехосного сжатия | [11 empty] | Испытание грунтов методом трехосного сжатия | [9 empty] | 60 | [7 empty] | 60 | [6 empty] | 60 | [7 empty] | 60
[22 empty] | 65 | [7 empty] | 65 | [6 empty] | 65 | [7 empty] | 65
Лабораторный номер: | [6 empty] | We, д.е. = |  |  |  |  | Лабораторный номер: |  | 1413 |  |  |  | We, д.е. = | 0.176 |  |  | 70 | [7 empty] | 70 | [6 empty] | 70 | [7 empty] | 70
Номер скважины: | [6 empty] | ρ, г/см3 = |  |  |  |  | Номер скважины: |  | BH-168 |  |  |  | ρ, г/см3 = | 1.95 |  |  | 75 | [7 empty] | 75 | [6 empty] | 75 | [7 empty] | 75
Глубина отбора, м: | [6 empty] | ρs, г/см3 = |  |  |  |  | Глубина отбора, м: |  | 5.3 |  |  |  | ρs, г/см3 = | 2.72 |  |  | 80 | [7 empty] | 80 | [6 empty] | 80 | [7 empty] | 80
Наименование грунта: | [6 empty] | e, д.е. = |  |  |  |  | Наименование грунта: |  | Щебенистый грунт, заполнитель суглинок, слабольдистый, легкий пылеватый, после оттаивания текучепластичный |  |  |  | e, д.е. = | 0.6403692 |  |  | 85 | [7 empty] | 85 | [6 empty] | 85 | [7 empty] | 85
Схема проведения опыта: | [6 empty] | IL, д.е. = |  |  |  |  | Схема проведения опыта: |  | КД |  |  |  | IL, д.е. = | 0.9002494 |  |  | 90 | [7 empty] | 90 | [6 empty] | 90 | [7 empty] | 90
[22 empty] | 95 | [7 empty] | 95 | [6 empty] | 95 | [7 empty] | 95
[22 empty] | 100 | [7 empty] | 100 | [6 empty] | 100 | [7 empty] | 100
Результаты испытаний | [11 empty] | Результаты испытаний | [9 empty] | 105 | [7 empty] | 105 | [6 empty] | 105 | [7 empty] | 105
[22 empty] | 110 | [7 empty] | 110 | [6 empty] | 110 | [7 empty] | 110
[22 empty] | 115 | [7 empty] | 115 | [6 empty] | 115 | [7 empty] | 115
[22 empty] | 120 | [7 empty] | 120 | [6 empty] | 120 | [7 empty] | 120
[22 empty] | 125 | [7 empty] | 125 | [6 empty] | 125 | [7 empty] | 125
[22 empty] | 130 | [7 empty] | 130 | [6 empty] | 130 | [7 empty] | 130
[22 empty] | 135 | [7 empty] | 135 | [6 empty] | 135 | [7 empty] | 135
[22 empty] | 140 | [7 empty] | 140 | [6 empty] | 140 | [7 empty] | 140
[22 empty] | 145 | [7 empty] | 145 | [6 empty] | 145 | [7 empty] | 145
[22 empty] | 150 | [7 empty] | 150 | [6 empty] | 150 | [7 empty] | 150
[22 empty] | 155 | [7 empty] | 155 | [6 empty] | 155 | [7 empty] | 155
[22 empty] | 160 | [7 empty] | 160 | [6 empty] | 160 | [7 empty] | 160
[22 empty] | 165 | [7 empty] | 165 | [6 empty] | 165 | [7 empty] | 165
[22 empty] | 170 | [7 empty] | 170 | [6 empty] | 170 | [7 empty] | 170
[22 empty] | 175 | [7 empty] | 175 | [6 empty] | 175 | [7 empty] | 175
[22 empty] | 180 | [7 empty] | 180 | [6 empty] | 180 | [7 empty] | 180
[13 empty] | Давление в камере, Мпа σ3 | Вертикальная нагрузка, Мпа σ1 | Поровое давление, Мпа u
[7 empty] | Коэфф. Точки | [5 empty] | 0.101283 | 0.2946003 | [5 empty] | 1 | [6 empty] | σ3,кПа | σ1,кПа | u, кПа |  |  |  | 4
[13 empty] | 0.201283 | 0.5507073 | [27 empty] | δ3, Мпа | δ1-δ3, МПа | δ1, МПа | δ1, КПа
|  |  | Модуль деформации, МПа: | [9 empty] | 0.301283 | 0.8068144 | [21 empty] | С, МПа:
|  |  | Е0= | [32 empty] | φ, град:
|  |  | E50 = | [32 empty] | E, Мпа
|  |  | Коэф. Поперечной деформации, ϑ = | [9 empty] | Эффективные значения угла внутреннего трения и удельного сцепления ϕ', С' | [13 empty] | x | 0
[13 empty] | ϕ', град. = | 26 | [12 empty] | y |  |  |  | С, кПа | φ,°
[13 empty] | С', МПа = | 0.011
| Исполнитель: | [6 empty] | Морозов Д.С. |  |  |  |  | Исполнитель: |  |  |  |  | Морозов Д.С.
| Начальник исп. лаборатории: | [6 empty] | Семиколенова Л.Г. |  |  |  |  | Начальник исп. лаборатории: |  |  |  |  | Семиколенова Л.Г.
Лист 1 , всего листов 2 | [11 empty] | Лист 2 , всего листов 2
Частичное воспроизведение протокола испытаний без письменного разрешения ООО «ИнжГео» ЗАПРЕЩАЕТСЯ | [11 empty] | Частичное воспроизведение протокола испытаний без письменного разрешения ООО «ИнжГео» ЗАПРЕЩАЕТСЯ
[5 empty] | второй график |  | первый график | [9 empty] | К Пуассона
dev50 | epsE50 | ind | devE0 | epsE0 | dev | eps | sigma |  | dev1 | eps1 | dev2 | eps2 | dev3 | eps3 |  | Глины
0.09665864 | 0.002507428 |  |  |  | 0 | 0 |  |  | 0 | 0 | 0 | 0 | 0 | 0 |  | < 0 | 0,20-0,30
ind |  |  |  |  | 0.03820094 | 0.0005299993 |  |  | 0.03820094 | 0.0005299993 | 0.1030802 | 0.0008237922 | 0.1061616 | 0.0005341155 |  | 0-0,25 | 0,30-0,38
2 |  |  |  |  | 0.05412884 | 0.000842496 |  |  | 0.05412884 | 0.000842496 | 0.1747122 | 0.002327097 | 0.2527657 | 0.002119506 |  | 0,25< | 0,38-0,45
E0 |  |  |  |  | 0.08037177 | 0.001589998 |  |  | 0.08037177 | 0.001589998 | 0.1837979 | 0.002931889 | 0.2675605 | 0.00292876 |  | Суглинки | 0,35-0,37
epsE0 | devE0 |  |  |  | 0.09287724 | 0.002119997 |  |  | 0.09287724 | 0.002119997 | 0.195077 | 0.003909185 | 0.2906186 | 0.003905013 |  | Пески и супеси | 0,30-0,35
0.000842496 | 0.05412884 |  |  |  | 0.09665864 | 0.002507428 |  |  | 0.09665864 | 0.002507428 | 0.2091239 | 0.004886482 | 0.311667 | 0.004881266
[5 empty] | 0.09840099 | 0.003179996 |  |  | 0.09840099 | 0.003179996 | 0.2233531 | 0.005863778 | 0.3299366 | 0.005857519
График E50 |  | График E |  |  | 0.09974446 | 0.003709995 |  |  | 0.09974446 | 0.003709995 | 0.232579 | 0.006841075 | 0.3455581 | 0.006833772
eps | q | sigma |  |  | 0.1010621 | 0.004239994 |  |  | 0.1010621 | 0.004239994 | 0.244516 | 0.007818371 | 0.3632621 | 0.007810026
Горизонтальная линия E50 |  | Касательная |  |  | 0.1023543 | 0.004769993 |  |  | 0.1023543 | 0.004769993 | 0.2566785 | 0.008795667 | 0.3785796 | 0.008786279
0 |  | a | b |  | 0.1036212 | 0.005299993 |  |  | 0.1036212 | 0.005299993 | 0.2660811 | 0.009772964 | 0.3936411 | 0.009762532
|  |  | 0 |  | 0.104863 | 0.005829992 |  |  | 0.104863 | 0.005829992 | 0.274338 | 0.01075026 | 0.4054776 | 0.01073879
Вертикальная линия E50 |  | p1 и p2 |  |  | 0.1060801 | 0.006359991 |  |  | 0.1060801 | 0.006359991 | 0.2843638 | 0.01172756 | 0.4177197 | 0.01171504
| 0 | 0 |  |  | 0.1072726 | 0.006889991 |  |  | 0.1072726 | 0.006889991 | 0.2919729 | 0.01270485 | 0.4267981 | 0.01269129
[5 empty] | 0.1084407 | 0.00741999 |  |  | 0.1084407 | 0.00741999 | 0.2999797 | 0.01368215 | 0.4406437 | 0.01366754
Касательная линия E50 |  |  |  |  | 0.1095849 | 0.007949989 |  |  | 0.1095849 | 0.007949989 | 0.3054985 | 0.01465945 | 0.4462871 | 0.0146438
0 | 0 | Горизонтальная 1 |  |  | 0.1107052 | 0.008479988 |  |  | 0.1107052 | 0.008479988 | 0.313344 | 0.01563674 | 0.4582592 | 0.01562005
[5 empty] | 0.111802 | 0.009009988 |  |  | 0.111802 | 0.009009988 | 0.3164304 | 0.01661404 | 0.4641907 | 0.0165963
Горизонтальная линия qкр |  |  |  |  | 0.1128754 | 0.009539987 |  |  | 0.1128754 | 0.009539987 | 0.3226722 | 0.01759133 | 0.4702123 | 0.01757256
Горизонтальная линия q |  | Горизонтальная 2 |  |  | 0.1139258 | 0.01006999 |  |  | 0.1139258 | 0.01006999 | 0.3269838 | 0.01856863 | 0.4793548 | 0.01854881
0 |  | 0 |  |  | 0.1149534 | 0.01059999 |  |  | 0.1149534 | 0.01059999 | 0.3306797 | 0.01954593 | 0.4820489 | 0.01952506
[5 empty] | 0.1159583 | 0.01112998 |  |  | 0.1159583 | 0.01112998 | 0.3346742 | 0.02052322 | 0.4879254 | 0.02050132
Вертикальная линия q |  |  |  |  | 0.116941 | 0.01165998 |  |  | 0.116941 | 0.01165998 | 0.3376819 | 0.02150052 | 0.4918151 | 0.02147757
| 0 |  |  |  | 0.1179015 | 0.01218998 |  |  | 0.1179015 | 0.01218998 | 0.3412171 | 0.02247782 | 0.4930487 | 0.02245382
[5 empty] | 0.1188402 | 0.01271998 |  |  | 0.1188402 | 0.01271998 | 0.3446943 | 0.02345511 | 0.4990569 | 0.02343008
[5 empty] | 0.1197573 | 0.01324998 |  |  | 0.1197573 | 0.01324998 | 0.3449279 | 0.02443241 | 0.4981705 | 0.02440633
[5 empty] | 0.1206531 | 0.01377998 |  |  | 0.1206531 | 0.01377998 | 0.3460323 | 0.02540971 | 0.5005202 | 0.02538258
[5 empty] | 0.1215278 | 0.01430998 |  |  | 0.1215278 | 0.01430998 | 0.346322 | 0.026387 | 0.5023368 | 0.02635884
[5 empty] | 0.1223816 | 0.01483998 |  |  | 0.1223816 | 0.01483998 | 0.3494243 | 0.0273643 | 0.5055314 | 0.02733509
[5 empty] | 0.1232148 | 0.01536998 |  |  | 0.1232148 | 0.01536998 | 0.34602 | 0.02834159 | 0.5028076 | 0.02831134
[5 empty] | 0.1240276 | 0.01589998 |  |  | 0.1240276 | 0.01589998 | 0.3493017 | 0.02931889 | 0.5033552 | 0.0292876
[5 empty] | 0.1248203 | 0.01642998 |  |  | 0.1248203 | 0.01642998 | 0.3473293 | 0.03029619 | 0.5003438 | 0.03026385
[5 empty] | 0.1255931 | 0.01695998 |  |  | 0.1255931 | 0.01695998 | 0.3472137 | 0.03127348 | 0.5006936 | 0.0312401
[5 empty] | 0.1263463 | 0.01748998 |  |  | 0.1263463 | 0.01748998 | 0.3461659 | 0.03225078 | 0.5020252 | 0.03221636
[5 empty] | 0.1270802 | 0.01801998 |  |  | 0.1270802 | 0.01801998 | 0.3444966 | 0.03322808 | 0.501759 | 0.03319261
[5 empty] | 0.1277948 | 0.01854997 |  |  | 0.1277948 | 0.01854997 | 0.3446167 | 0.03420537 | 0.4996153 | 0.03416886
[5 empty] | 0.1284906 | 0.01907997 |  |  | 0.1284906 | 0.01907997 | 0.3425371 | 0.03518267 | 0.4984146 | 0.03514512
[5 empty] | 0.1291678 | 0.01960997 |  |  | 0.1291678 | 0.01960997 | 0.3415687 | 0.03615997 | 0.4957772 | 0.03612137
[5 empty] | 0.1298265 | 0.02013997 |  |  | 0.1298265 | 0.02013997 | 0.3436223 | 0.03713726 | 0.4938236 | 0.03709762
[5 empty] | 0.1304672 | 0.02066997 |  |  | 0.1304672 | 0.02066997 | 0.3401088 | 0.03811456 | 0.4925742 | 0.03807387
[5 empty] | 0.1310898 | 0.02119997 |  |  | 0.1310898 | 0.02119997 | 0.3406391 | 0.03909185 | 0.4911495 | 0.03905013
[5 empty] | 0.1316949 | 0.02172997 |  |  | 0.1316949 | 0.02172997 | 0.3400239 | 0.04006915 | 0.4850697 | 0.04002638
[5 empty] | 0.1322825 | 0.02225997 |  |  | 0.1322825 | 0.02225997 | 0.3361743 | 0.04104645 | 0.4864553 | 0.04100263
[5 empty] | 0.132853 | 0.02278997 |  |  | 0.132853 | 0.02278997 | 0.337101 | 0.04202374 | 0.4852268 | 0.04197889
[5 empty] | 0.1334065 | 0.02331997 |  |  | 0.1334065 | 0.02331997 | 0.335815 | 0.04300104 | 0.4789045 | 0.04295514
[5 empty] | 0.1339434 | 0.02384997 |  |  | 0.1339434 | 0.02384997 | 0.334727 | 0.04397834 | 0.4777089 | 0.04393139
[5 empty] | 0.1344638 | 0.02437997 |  |  | 0.1344638 | 0.02437997 | 0.3316479 | 0.04495563 | 0.4772604 | 0.04490765
[5 empty] | 0.134968 | 0.02490997 |  |  | 0.134968 | 0.02490997 | 0.3321887 | 0.04593293 | 0.4771793 | 0.0458839
[5 empty] | 0.1354563 | 0.02543997 |  |  | 0.1354563 | 0.02543997 | 0.3279602 | 0.04691023 | 0.4748861 | 0.04686015
[5 empty] | 0.1359289 | 0.02596996 |  |  | 0.1359289 | 0.02596996 | 0.3280732 | 0.04788752 | 0.4736012 | 0.04783641
[5 empty] | 0.1363861 | 0.02649996 |  |  | 0.1363861 | 0.02649996 | 0.3273386 | 0.04886482 | 0.469445 | 0.04881266
[5 empty] | 0.1368281 | 0.02702996 |  |  | 0.1368281 | 0.02702996 | 0.3274673 | 0.04984212 | 0.4684379 | 0.04978891
[5 empty] | 0.1372551 | 0.02755996 |  |  | 0.1372551 | 0.02755996 | 0.3258701 | 0.05081941 | 0.4696003 | 0.05076517
[5 empty] | 0.1376674 | 0.02808996 |  |  | 0.1376674 | 0.02808996 | 0.325358 | 0.05179671 | 0.4692527 | 0.05174142
[5 empty] | 0.1380652 | 0.02861996 |  |  | 0.1380652 | 0.02861996 | 0.3239417 | 0.052774 | 0.4677154 | 0.05271767
[5 empty] | 0.1384489 | 0.02914996 |  |  | 0.1384489 | 0.02914996 | 0.3227321 | 0.0537513 | 0.4637089 | 0.05369393
[5 empty] | 0.1388185 | 0.02967996 |  |  | 0.1388185 | 0.02967996 | 0.3222402 | 0.0547286 | 0.4660535 | 0.05467018
[5 empty] | 0.1391744 | 0.03020996 |  |  | 0.1391744 | 0.03020996 | 0.3204765 | 0.05570589 | 0.4649654 | 0.05564643
[5 empty] | 0.1395169 | 0.03073996 |  |  | 0.1395169 | 0.03073996 | 0.320084 | 0.05668319 | 0.4633184 | 0.05662269
[5 empty] | 0.1398461 | 0.03126996 |  |  | 0.1398461 | 0.03126996 | 0.3221093 | 0.05766049 | 0.4648422 | 0.05759894
[5 empty] | 0.1401623 | 0.03179996 |  |  | 0.1401623 | 0.03179996 | 0.3192515 | 0.05863778 | 0.4663303 | 0.05857519
[5 empty] | 0.1404658 | 0.03232996 |  |  | 0.1404658 | 0.03232996 | 0.3186097 | 0.05961508 | 0.4668768 | 0.05955145
[5 empty] | 0.1407568 | 0.03285996 |  |  | 0.1407568 | 0.03285996 | 0.3200831 | 0.06059238 | 0.4663755 | 0.0605277
[5 empty] | 0.1410356 | 0.03338995 |  |  | 0.1410356 | 0.03338995 | 0.3194707 | 0.06156967 | 0.4679201 | 0.06150395
[5 empty] | 0.1413023 | 0.03391995 |  |  | 0.1413023 | 0.03391995 | 0.3201717 | 0.06254697 | 0.4654045 | 0.06248021
[5 empty] | 0.1415573 | 0.03444995 |  |  | 0.1415573 | 0.03444995 | 0.3201851 | 0.06352426 | 0.4675226 | 0.06345646
[5 empty] | 0.1418008 | 0.03497995 |  |  | 0.1418008 | 0.03497995 | 0.31731 | 0.06450156 | 0.4672681 | 0.06443271
[5 empty] | 0.142033 | 0.03550995 |  |  | 0.142033 | 0.03550995 | 0.3195456 | 0.06547886 | 0.466135 | 0.06540896
[5 empty] | 0.1422542 | 0.03603995 |  |  | 0.1422542 | 0.03603995 | 0.3199909 | 0.06645615 | 0.468917 | 0.06638522
[5 empty] | 0.1424646 | 0.03656995 |  |  | 0.1424646 | 0.03656995 | 0.3194451 | 0.06743345 | 0.4707081 | 0.06736147
[5 empty] | 0.1426645 | 0.03709995 |  |  | 0.1426645 | 0.03709995 | 0.3184072 | 0.06841075 | 0.4707019 | 0.06833772
[5 empty] | 0.1428541 | 0.03762995 |  |  | 0.1428541 | 0.03762995 | 0.3179764 | 0.06938804 | 0.4683924 | 0.06931398
[5 empty] | 0.1430337 | 0.03815995 |  |  | 0.1430337 | 0.03815995 | 0.3185517 | 0.07036534 | 0.4690734 | 0.07029023
[5 empty] | 0.1432035 | 0.03868995 |  |  | 0.1432035 | 0.03868995 | 0.3157322 | 0.07134264 | 0.4723387 | 0.07126648
[5 empty] | 0.1433638 | 0.03921995 |  |  | 0.1433638 | 0.03921995 | 0.3169172 | 0.07231993 | 0.4697822 | 0.07224274
[5 empty] | 0.1435147 | 0.03974995 |  |  | 0.1435147 | 0.03974995 | 0.3166055 | 0.07329723 | 0.4725977 | 0.07321899
[5 empty] | 0.1436566 | 0.04027995 |  |  | 0.1436566 | 0.04027995 | 0.3148965 | 0.07427452 | 0.4722791 | 0.07419524
[5 empty] | 0.1437897 | 0.04080994 |  |  | 0.1437897 | 0.04080994 | 0.3176891 | 0.07525182 | 0.4716201 | 0.0751715
[5 empty] | 0.1439142 | 0.04133994 |  |  | 0.1439142 | 0.04133994 | 0.3171824 | 0.07622912 | 0.4709146 | 0.07614775
[5 empty] | 0.1440305 | 0.04186994 |  |  | 0.1440305 | 0.04186994 | 0.3170756 | 0.07720641 | 0.4735565 | 0.077124
[5 empty] | 0.1441386 | 0.04239994 |  |  | 0.1441386 | 0.04239994 | 0.3171678 | 0.07818371 | 0.4752395 | 0.07810026
[5 empty] | 0.1442389 | 0.04292994 |  |  | 0.1442389 | 0.04292994 | 0.315458 | 0.07916101 | 0.4732576 | 0.07907651
[5 empty] | 0.1443317 | 0.04345994 |  |  | 0.1443317 | 0.04345994 | 0.3154454 | 0.0801383 | 0.4733045 | 0.08005276
[5 empty] | 0.1444171 | 0.04398994 |  |  | 0.1444171 | 0.04398994 | 0.3166328 | 0.0811156 | 0.4709026 | 0.08102902
[5 empty] | 0.1444955 | 0.04451994 |  |  | 0.1444955 | 0.04451994 | 0.3164288 | 0.0820929 | 0.471094 | 0.08200527
[5 empty] | 0.144567 | 0.04504994 |  |  | 0.144567 | 0.04504994 | 0.316133 | 0.08307019 | 0.4719792 | 0.08298152
[5 empty] | 0.1446319 | 0.04557994 |  |  | 0.1446319 | 0.04557994 | 0.3161448 | 0.08404749 | 0.4744582 | 0.08395778
[5 empty] | 0.1446905 | 0.04610994 |  |  | 0.1446905 | 0.04610994 | 0.3157639 | 0.08502478 | 0.4710313 | 0.08493403
[5 empty] | 0.144743 | 0.04663994 |  |  | 0.144743 | 0.04663994 | 0.3129894 | 0.08600208 | 0.4721983 | 0.08591028
[5 empty] | 0.1447896 | 0.04716994 |  |  | 0.1447896 | 0.04716994 | 0.3156209 | 0.08697938 | 0.4742594 | 0.08688654
[5 empty] | 0.1448306 | 0.04769993 |  |  | 0.1448306 | 0.04769993 | 0.3143578 | 0.08795667 | 0.4746147 | 0.08786279
[5 empty] | 0.1448662 | 0.04822993 |  |  | 0.1448662 | 0.04822993 | 0.3126995 | 0.08893397 | 0.4751642 | 0.08883904
[5 empty] | 0.1448968 | 0.04875993 |  |  | 0.1448968 | 0.04875993 | 0.3137454 | 0.08991127 | 0.4742079 | 0.08981529
[5 empty] | 0.1449224 | 0.04928993 |  |  | 0.1449224 | 0.04928993 | 0.3132949 | 0.09088856 | 0.474046 | 0.09079155
[5 empty] | 0.1449435 | 0.04981993 |  |  | 0.1449435 | 0.04981993 | 0.3141475 | 0.09186586 | 0.4718786 | 0.0917678
[5 empty] | 0.1449602 | 0.05034993 |  |  | 0.1449602 | 0.05034993 | 0.3130026 | 0.09284316 | 0.4731055 | 0.09274405
[5 empty] | 0.1449727 | 0.05087993 |  |  | 0.1449727 | 0.05087993 | 0.3125596 | 0.09382045 | 0.471627 | 0.09372031
[5 empty] | 0.1449813 | 0.05140993 |  |  | 0.1449813 | 0.05140993 | 0.312918 | 0.09479775 | 0.4704431 | 0.09469656
[5 empty] | 0.1449863 | 0.05193993 |  |  | 0.1449863 | 0.05193993 | 0.3128771 | 0.09577504 | 0.4722539 | 0.09567281
[5 empty] | 0.144988 | 0.05246993 |  |  | 0.144988 | 0.05246993 | 0.3109363 | 0.09675234 | 0.4707594 | 0.09664907
[5 empty] | 0.144988 | 0.05246993 |  |  | 0.144988 | 0.05246993 | 0.3130952 | 0.09772964 | 0.4727597 | 0.09762532
[5 empty] | 0.1426364 | 0.05246966 |  |  | 0.1426364 | 0.05246966 | 0.311453 | 0.09870693 | 0.4713549 | 0.09860157
[5 empty] | 0.1403111 | 0.05246939 |  |  | 0.1403111 | 0.05246939 | 0.3106093 | 0.09968423 | 0.472545 | 0.09957783
[5 empty] | 0.1380131 | 0.05246912 |  |  | 0.1380131 | 0.05246912 | 0.3103635 | 0.1006615 | 0.47273 | 0.1005541
[5 empty] | 0.1357438 | 0.05246885 |  |  | 0.1357438 | 0.05246885 | 0.3103149 | 0.1016388 | 0.4705102 | 0.1015303
[5 empty] | 0.1335044 | 0.05246859 |  |  | 0.1335044 | 0.05246859 | 0.311563 | 0.1026161 | 0.4700854 | 0.1025066
[5 empty] | 0.1312959 | 0.05246832 |  |  | 0.1312959 | 0.05246832 | 0.3115073 | 0.1035934 | 0.4702558 | 0.1034828
[5 empty] | 0.1291198 | 0.05246805 |  |  | 0.1291198 | 0.05246805 | 0.312047 | 0.1045707 | 0.4697215 | 0.1044591
[5 empty] | 0.126977 | 0.05246778 |  |  | 0.126977 | 0.05246778 | 0.3095818 | 0.105548 | 0.4728825 | 0.1054353
[5 empty] | 0.124869 | 0.05246751 |  |  | 0.124869 | 0.05246751 | 0.3122109 | 0.1065253 | 0.4718389 | 0.1064116
[5 empty] | 0.1227968 | 0.05246724 |  |  | 0.1227968 | 0.05246724 | 0.3114339 | 0.1075026 | 0.4712907 | 0.1073879
[5 empty] | 0.1207617 | 0.05246697 |  |  | 0.1207617 | 0.05246697 | 0.30965 | 0.1084799 | 0.470638 | 0.1083641
[5 empty] | 0.1187648 | 0.05246671 |  |  | 0.1187648 | 0.05246671 | 0.3101588 | 0.1094572 | 0.4694809 | 0.1093404
[5 empty] | 0.1168075 | 0.05246644 |  |  | 0.1168075 | 0.05246644 | 0.3118597 | 0.1104345 | 0.4683194 | 0.1103166
[5 empty] | 0.1148909 | 0.05246617 |  |  | 0.1148909 | 0.05246617 | 0.3102521 | 0.1114118 | 0.4728536 | 0.1112929
[5 empty] | 0.1130162 | 0.0524659 |  |  | 0.1130162 | 0.0524659 | 0.3103354 | 0.1123891 | 0.4707836 | 0.1122691
[5 empty] | 0.1111845 | 0.05246563 |  |  | 0.1111845 | 0.05246563 | 0.309509 | 0.1133664 | 0.4678094 | 0.1132454
[5 empty] | 0.1093973 | 0.05246536 |  |  | 0.1093973 | 0.05246536 | 0.3082723 | 0.1143437 | 0.4721312 | 0.1142216
[5 empty] | 0.1076555 | 0.05246509 |  |  | 0.1076555 | 0.05246509 | 0.3106249 | 0.115321 | 0.4677488 | 0.1151979
[5 empty] | 0.1059605 | 0.05246483 |  |  | 0.1059605 | 0.05246483 | 0.307266 | 0.1162983 | 0.4698625 | 0.1161741
[5 empty] | 0.1043134 | 0.05246456 |  |  | 0.1043134 | 0.05246456 | 0.3097952 | 0.1172756 | 0.4684723 | 0.1171504
[5 empty] | 0.1027155 | 0.05246429 |  |  | 0.1027155 | 0.05246429 | 0.3073083 | 0.1182529 | 0.4678679 | 0.1181266
[5 empty] | 0.1011679 | 0.05246402 |  |  | 0.1011679 | 0.05246402 | 0.3062629 | 0.1192302 | 0.4711649 | 0.1191029
[5 empty] | 0.09967193 | 0.05246375 |  |  | 0.09967193 | 0.05246375 | 0.30715 | 0.1202075 | 0.4664498 | 0.1200791
[5 empty] | 0.09822871 | 0.05246348 |  |  | 0.09822871 | 0.05246348 | 0.3081739 | 0.1211848 | 0.4699284 | 0.1210554
[5 empty] | 0.09683454 | 0.05246322 |  |  | 0.09683454 | 0.05246322 | 0.3078391 | 0.122162 | 0.4680068 | 0.1220317
[5 empty] | 0.09546105 | 0.05246295 |  |  | 0.09546105 | 0.05246295 | 0.3060501 | 0.1231393 | 0.4661911 | 0.1230079
[5 empty] | 0.09410451 | 0.05246268 |  |  | 0.09410451 | 0.05246268 | 0.3040112 | 0.1241166 | 0.4660873 | 0.1239842
[5 empty] | 0.09276614 | 0.05246241 |  |  | 0.09276614 | 0.05246241 | 0.303227 | 0.1250939 | 0.4667013 | 0.1249604
[5 empty] | 0.09144713 | 0.05246214 |  |  | 0.09144713 | 0.05246214 | 0.3026019 | 0.1260712 | 0.4624392 | 0.1259367
[5 empty] | 0.0901487 | 0.05246187 |  |  | 0.0901487 | 0.05246187 | 0.3018402 | 0.1270485 | 0.4632071 | 0.1269129
[5 empty] | 0.08887206 | 0.0524616 |  |  | 0.08887206 | 0.0524616 | 0.3008464 | 0.1280258 | 0.4592109 | 0.1278892
[5 empty] | 0.0876184 | 0.05246134 |  |  | 0.0876184 | 0.05246134 | 0.3022251 | 0.1290031 | 0.4594566 | 0.1288654
[5 empty] | 0.08638895 | 0.05246107 |  |  | 0.08638895 | 0.05246107 | 0.3004805 | 0.1299804 | 0.4571503 | 0.1298417
[5 empty] | 0.0851849 | 0.0524608 |  |  | 0.0851849 | 0.0524608 | 0.3008172 | 0.1309577 | 0.4565981 | 0.1308179
[5 empty] | 0.08400746 | 0.05246053 |  |  | 0.08400746 | 0.05246053 | 0.2985395 | 0.131935 | 0.4560058 | 0.1317942
[5 empty] | 0.08285785 | 0.05246026 |  |  | 0.08285785 | 0.05246026 | 0.299652 | 0.1329123 | 0.4567796 | 0.1327704
[5 empty] | 0.08173726 | 0.05245999 |  |  | 0.08173726 | 0.05245999 | 0.298059 | 0.1338896 | 0.4516254 | 0.1337467
[5 empty] | 0.08064692 | 0.05245972 |  |  | 0.08064692 | 0.05245972 | 0.297865 | 0.1348669 | 0.4518493 | 0.1347229
[5 empty] | 0.07958801 | 0.05245946 |  |  | 0.07958801 | 0.05245946 | 0.2956744 | 0.1358442 | 0.4508573 | 0.1356992
[5 empty] | 0.07856176 | 0.05245919 |  |  | 0.07856176 | 0.05245919 | 0.2960917 | 0.1368215 | 0.4482555 | 0.1366754
[5 empty] | 0.07756936 | 0.05245892 |  |  | 0.07756936 | 0.05245892 | 0.2926213 | 0.1377988 | 0.4506497 | 0.1376517
[5 empty] | 0.07661203 | 0.05245865 |  |  | 0.07661203 | 0.05245865 | 0.2941676 | 0.1387761 | 0.4488461 | 0.138628
[5 empty] | 0.07569097 | 0.05245838 |  |  | 0.07569097 | 0.05245838 | 0.2918351 | 0.1397534 | 0.4453507 | 0.1396042
[5 empty] | 0.07480739 | 0.05245811 |  |  | 0.07480739 | 0.05245811 | 0.2893282 | 0.1407307 | 0.4462694 | 0.1405805
[5 empty] | 0.07396251 | 0.05245784 |  |  | 0.07396251 | 0.05245784 | 0.2889513 | 0.141708 | 0.4408084 | 0.1415567
[5 empty] | 0.07315751 | 0.05245758 |  |  | 0.07315751 | 0.05245758 | 0.289309 | 0.1426853 | 0.4419736 | 0.142533
[5 empty] | 0.07239362 | 0.05245731 |  |  | 0.07239362 | 0.05245731 | 0.2882055 | 0.1436626 | 0.4406711 | 0.1435092
[5 empty] | 0.07167204 | 0.05245704 |  |  | 0.07167204 | 0.05245704 | 0.2872454 | 0.1446399 | 0.4400068 | 0.1444855
[5 empty] | 0.07099398 | 0.05245677 |  |  | 0.07099398 | 0.05245677 | 0.2872331 | 0.1456172 | 0.4355868 | 0.1454617
[5 empty] | 0.07099398 | 0.05245677 |  |  | 0.07099398 | 0.05245677 | 0.288373 | 0.1465945 | 0.4381171 | 0.146438
[5 empty] | 0.06908793 | 0.05244929 |  |  | 0.06908793 | 0.05244929 | 0.2857696 | 0.1475718 | 0.4379037 | 0.1474142
[5 empty] | 0.06720078 | 0.05244182 |  |  | 0.06720078 | 0.05244182 | 0.2859273 | 0.148549 | 0.4341527 | 0.1483905
[5 empty] | 0.06533314 | 0.05243434 |  |  | 0.06533314 | 0.05243434 | 0.2873505 | 0.1495263 | 0.43527 | 0.1493667
[5 empty] | 0.0634856 | 0.05242686 |  |  | 0.0634856 | 0.05242686 | 0.2851437 | 0.1505036 | 0.4351617 | 0.150343
[5 empty] | 0.06165877 | 0.05241939 |  |  | 0.06165877 | 0.05241939 | 0.2847114 | 0.1514809 | 0.4341338 | 0.1513192
[5 empty] | 0.05985325 | 0.05241191 |  |  | 0.05985325 | 0.05241191 | 0.2858444 | 0.1524582 | 0.4321753 | 0.1522955
[5 empty] | 0.05806963 | 0.05240443 |  |  | 0.05806963 | 0.05240443 | 0.2848867 | 0.1534355 | 0.4295267 | 0.1532718
[5 empty] | 0.05630851 | 0.05239696 |  |  | 0.05630851 | 0.05239696 | 0.2861318 | 0.1544128 | 0.4293824 | 0.154248
[5 empty] | 0.0545705 | 0.05238948 |  |  | 0.0545705 | 0.05238948 | 0.2833795 | 0.1553901 | 0.430543 | 0.1552243
[5 empty] | 0.05285619 | 0.052382 |  |  | 0.05285619 | 0.052382 | 0.28263 | 0.1563674 | 0.4305086 | 0.1562005
[5 empty] | 0.05116618 | 0.05237452 |  |  | 0.05116618 | 0.05237452 | 0.2836833 | 0.1573447 | 0.4286795 | 0.1571768
[5 empty] | 0.04950108 | 0.05236705 |  |  | 0.04950108 | 0.05236705 | 0.2841395 | 0.158322 | 0.4274562 | 0.158153
[5 empty] | 0.04786148 | 0.05235957 |  |  | 0.04786148 | 0.05235957 | 0.2839987 | 0.1592993 | 0.4236389 | 0.1591293
[5 empty] | 0.04624798 | 0.05235209 |  |  | 0.04624798 | 0.05235209 | 0.2828607 | 0.1602766 | 0.4242279 | 0.1601055
[5 empty] | 0.04466118 | 0.05234462 |  |  | 0.04466118 | 0.05234462 | 0.2850258 | 0.1612539 | 0.4267236 | 0.1610818
[5 empty] | 0.04310168 | 0.05233714 |  |  | 0.04310168 | 0.05233714 | 0.283694 | 0.1622312 | 0.4229262 | 0.162058
[5 empty] | 0.04157009 | 0.05232966 |  |  | 0.04157009 | 0.05232966 | 0.2829653 | 0.1632085 | 0.4210361 | 0.1630343
[5 empty] | 0.04006699 | 0.05232219 |  |  | 0.04006699 | 0.05232219 | 0.2834397 | 0.1641858 | 0.4208535 | 0.1640105
[5 empty] | 0.038593 | 0.05231471 |  |  | 0.038593 | 0.05231471 | 0.2840174 | 0.1651631 | 0.4229789 | 0.1649868
[5 empty] | 0.0371487 | 0.05230723 |  |  | 0.0371487 | 0.05230723 | 0.2845984 | 0.1661404 | 0.4234125 | 0.165963
[5 empty] | 0.03573471 | 0.05229976 |  |  | 0.03573471 | 0.05229976 | 0.2840826 | 0.1671177 | 0.4203546 | 0.1669393
[5 empty] | 0.03435161 | 0.05229228 |  |  | 0.03435161 | 0.05229228 | 0.2822703 | 0.168095 | 0.4180056 | 0.1679156
[5 empty] | 0.03300001 | 0.0522848 |  |  | 0.03300001 | 0.0522848 | 0.2816613 | 0.1690723 | 0.4181657 | 0.1688918
[5 empty] | 0.03168051 | 0.05227732 |  |  | 0.03168051 | 0.05227732 | 0.2824559 | 0.1700496 | 0.4174353 | 0.1698681
[5 empty] | 0.03039126 | 0.05226985 |  |  | 0.03039126 | 0.05226985 | 0.2832539 | 0.1710269 | 0.4174147 | 0.1708443
[5 empty] | 0.02911817 | 0.05226237 |  |  | 0.02911817 | 0.05226237 | 0.2822555 | 0.1720042 | 0.4185042 | 0.1718206
[5 empty] | 0.02785939 | 0.05225489 |  |  | 0.02785939 | 0.05225489 | 0.2807608 | 0.1729815 | 0.4191042 | 0.1727968
[5 empty] | 0.02661552 | 0.05224742 |  |  | 0.02661552 | 0.05224742 | 0.2823697 | 0.1739588 | 0.4154149 | 0.1737731
[5 empty] | 0.02538715 | 0.05223994 |  |  | 0.02538715 | 0.05223994 | 0.2831823 | 0.1749361 | 0.4148366 | 0.1747493
[5 empty] | 0.02417489 | 0.05223246 |  |  | 0.02417489 | 0.05223246 | 0.2811987 | 0.1759133 | 0.4130697 | 0.1757256
[5 empty] | 0.02297934 | 0.05222499 |  |  | 0.02297934 | 0.05222499 | 0.2823189 | 0.1768906 | 0.4145145 | 0.1767018
[5 empty] | 0.0218011 | 0.05221751 |  |  | 0.0218011 | 0.05221751 | 0.281243 | 0.1778679 | 0.4150713 | 0.1776781
[5 empty] | 0.02064076 | 0.05221003 |  |  | 0.02064076 | 0.05221003 | 0.2817711 | 0.1788452 | 0.4147404 | 0.1786543
[5 empty] | 0.01949893 | 0.05220256 |  |  | 0.01949893 | 0.05220256 | 0.2810031 | 0.1798225 | 0.4136221 | 0.1796306
[5 empty] | 0.0183762 | 0.05219508 |  |  | 0.0183762 | 0.05219508 | 0.2814391 | 0.1807998 | 0.4111168 | 0.1806068
[5 empty] | 0.01727318 | 0.0521876 |  |  | 0.01727318 | 0.0521876 | 0.2801792 | 0.1817771 | 0.4101248 | 0.1815831
[5 empty] | 0.01619047 | 0.05218013 |  |  | 0.01619047 | 0.05218013 | 0.2832234 | 0.1827544 | 0.4118463 | 0.1825593
[5 empty] | 0.01512866 | 0.05217265 |  |  | 0.01512866 | 0.05217265 | 0.2825718 | 0.1837317 | 0.4103817 | 0.1835356
[5 empty] | 0.01408836 | 0.05216517 |  |  | 0.01408836 | 0.05216517 | 0.2815244 | 0.184709 | 0.4109313 | 0.1845119
[5 empty] | 0.01307016 | 0.05215769 |  |  | 0.01307016 | 0.05215769 | 0.2827813 | 0.1856863 | 0.4090954 | 0.1854881
[5 empty] | 0.01207466 | 0.05215022 |  |  | 0.01207466 | 0.05215022 | 0.2818425 | 0.1866636 | 0.4083744 | 0.1864644
[5 empty] | 0.01110247 | 0.05214274 |  |  | 0.01110247 | 0.05214274 | 0.2818081 | 0.1876409 | 0.4085686 | 0.1874406
[5 empty] | 0.01015418 | 0.05213526 |  |  | 0.01015418 | 0.05213526 | 0.2802781 | 0.1886182 | 0.4077782 | 0.1884169
[5 empty] | 0.009230398 | 0.05212779 |  |  | 0.009230398 | 0.05212779 | 0.2800526 | 0.1895955 | 0.4068035 | 0.1893931
[5 empty] | 0.008331715 | 0.05212031 |  |  | 0.008331715 | 0.05212031 | 0.2815316 | 0.1905728 | 0.407245 | 0.1903694
[5 empty] | 0.007458733 | 0.05211283 |  |  | 0.007458733 | 0.05211283 | 0.2815152 | 0.1915501 | 0.4093029 | 0.1913456
[5 empty] | 0.006612054 | 0.05210536 |  |  | 0.006612054 | 0.05210536 | 0.2810034 | 0.1925274 | 0.4065775 | 0.1923219
[5 empty] | 0.005792277 | 0.05209788 |  |  | 0.005792277 | 0.05209788 | 0.2826963 | 0.1935047 | 0.4068692 | 0.1932981
[5 empty] | 0.005 | 0.0520904 |  |  | 0.005 | 0.0520904 | 0.2802939 | 0.194482 | 0.4086782 | 0.1942744
[5 empty] | 0.005 | 0.05207724 |  |  | 0.005 | 0.05207724
[5 empty] | 0.006739588 | 0.05207751 |  |  | 0.006739588 | 0.05207751
[5 empty] | 0.008470278 | 0.05207778 |  |  | 0.008470278 | 0.05207778
[5 empty] | 0.01019198 | 0.05207805 |  |  | 0.01019198 | 0.05207805
[5 empty] | 0.0119046 | 0.05207832 |  |  | 0.0119046 | 0.05207832
[5 empty] | 0.01360805 | 0.05207859 |  |  | 0.01360805 | 0.05207859
[5 empty] | 0.01530223 | 0.05207886 |  |  | 0.01530223 | 0.05207886
[5 empty] | 0.01698707 | 0.05207912 |  |  | 0.01698707 | 0.05207912
[5 empty] | 0.01866246 | 0.05207939 |  |  | 0.01866246 | 0.05207939
[5 empty] | 0.02032832 | 0.05207966 |  |  | 0.02032832 | 0.05207966
[5 empty] | 0.02198456 | 0.05207993 |  |  | 0.02198456 | 0.05207993
[5 empty] | 0.02363108 | 0.0520802 |  |  | 0.02363108 | 0.0520802
[5 empty] | 0.0252678 | 0.05208047 |  |  | 0.0252678 | 0.05208047
[5 empty] | 0.02689462 | 0.05208074 |  |  | 0.02689462 | 0.05208074
[5 empty] | 0.02851146 | 0.052081 |  |  | 0.02851146 | 0.052081
[5 empty] | 0.03011822 | 0.05208127 |  |  | 0.03011822 | 0.05208127
[5 empty] | 0.03171482 | 0.05208154 |  |  | 0.03171482 | 0.05208154
[5 empty] | 0.03330116 | 0.05208181 |  |  | 0.03330116 | 0.05208181
[5 empty] | 0.03487714 | 0.05208208 |  |  | 0.03487714 | 0.05208208
[5 empty] | 0.03644269 | 0.05208235 |  |  | 0.03644269 | 0.05208235
[5 empty] | 0.03799772 | 0.05208262 |  |  | 0.03799772 | 0.05208262
[5 empty] | 0.03954212 | 0.05208288 |  |  | 0.03954212 | 0.05208288
[5 empty] | 0.04107581 | 0.05208315 |  |  | 0.04107581 | 0.05208315
[5 empty] | 0.0425987 | 0.05208342 |  |  | 0.0425987 | 0.05208342
[5 empty] | 0.0441107 | 0.05208369 |  |  | 0.0441107 | 0.05208369
[5 empty] | 0.04561209 | 0.05208396 |  |  | 0.04561209 | 0.05208396
[5 empty] | 0.04710499 | 0.05208423 |  |  | 0.04710499 | 0.05208423
[5 empty] | 0.04858969 | 0.05208449 |  |  | 0.04858969 | 0.05208449
[5 empty] | 0.0500661 | 0.05208476 |  |  | 0.0500661 | 0.05208476
[5 empty] | 0.05153411 | 0.05208503 |  |  | 0.05153411 | 0.05208503
[5 empty] | 0.05299365 | 0.0520853 |  |  | 0.05299365 | 0.0520853
[5 empty] | 0.05444463 | 0.05208557 |  |  | 0.05444463 | 0.05208557
[5 empty] | 0.05588695 | 0.05208584 |  |  | 0.05588695 | 0.05208584
[5 empty] | 0.05732051 | 0.05208611 |  |  | 0.05732051 | 0.05208611
[5 empty] | 0.05874524 | 0.05208637 |  |  | 0.05874524 | 0.05208637
[5 empty] | 0.06016105 | 0.05208664 |  |  | 0.06016105 | 0.05208664
[5 empty] | 0.06156783 | 0.05208691 |  |  | 0.06156783 | 0.05208691
[5 empty] | 0.0629655 | 0.05208718 |  |  | 0.0629655 | 0.05208718
[5 empty] | 0.06435397 | 0.05208745 |  |  | 0.06435397 | 0.05208745
[5 empty] | 0.06573315 | 0.05208772 |  |  | 0.06573315 | 0.05208772
[5 empty] | 0.06710294 | 0.05208799 |  |  | 0.06710294 | 0.05208799
[5 empty] | 0.06846327 | 0.05208825 |  |  | 0.06846327 | 0.05208825
[5 empty] | 0.06981403 | 0.05208852 |  |  | 0.06981403 | 0.05208852
[5 empty] | 0.07115513 | 0.05208879 |  |  | 0.07115513 | 0.05208879
[5 empty] | 0.0724865 | 0.05208906 |  |  | 0.0724865 | 0.05208906
[5 empty] | 0.07380802 | 0.05208933 |  |  | 0.07380802 | 0.05208933
[5 empty] | 0.07511963 | 0.0520896 |  |  | 0.07511963 | 0.0520896
[5 empty] | 0.07642121 | 0.05208987 |  |  | 0.07642121 | 0.05208987
[5 empty] | 0.07771269 | 0.05209013 |  |  | 0.07771269 | 0.05209013
[5 empty] | 0.07899398 | 0.0520904 |  |  | 0.07899398 | 0.0520904
[5 empty] | 0.07899398 | 0.05207724 |  |  | 0.07899398 | 0.05207724
[5 empty] | 0.08066157 | 0.05208526 |  |  | 0.08066157 | 0.05208526
[5 empty] | 0.08231662 | 0.05209327 |  |  | 0.08231662 | 0.05209327
[5 empty] | 0.08395889 | 0.05210129 |  |  | 0.08395889 | 0.05210129
[5 empty] | 0.08558815 | 0.0521093 |  |  | 0.08558815 | 0.0521093
[5 empty] | 0.08720418 | 0.05211731 |  |  | 0.08720418 | 0.05211731
[5 empty] | 0.08880675 | 0.05212533 |  |  | 0.08880675 | 0.05212533
[5 empty] | 0.09039564 | 0.05213334 |  |  | 0.09039564 | 0.05213334
[5 empty] | 0.09197061 | 0.05214136 |  |  | 0.09197061 | 0.05214136
[5 empty] | 0.09353145 | 0.05214937 |  |  | 0.09353145 | 0.05214937
[5 empty] | 0.09507791 | 0.05215738 |  |  | 0.09507791 | 0.05215738
[5 empty] | 0.09660978 | 0.0521654 |  |  | 0.09660978 | 0.0521654
[5 empty] | 0.09812682 | 0.05217341 |  |  | 0.09812682 | 0.05217341
[5 empty] | 0.09962881 | 0.05218143 |  |  | 0.09962881 | 0.05218143
[5 empty] | 0.1011155 | 0.05218944 |  |  | 0.1011155 | 0.05218944
[5 empty] | 0.1025867 | 0.05219745 |  |  | 0.1025867 | 0.05219745
[5 empty] | 0.1040422 | 0.05220547 |  |  | 0.1040422 | 0.05220547
[5 empty] | 0.1054817 | 0.05221348 |  |  | 0.1054817 | 0.05221348
[5 empty] | 0.1069051 | 0.0522215 |  |  | 0.1069051 | 0.0522215
[5 empty] | 0.108312 | 0.05222951 |  |  | 0.108312 | 0.05222951
[5 empty] | 0.1097023 | 0.05223752 |  |  | 0.1097023 | 0.05223752
[5 empty] | 0.1110757 | 0.05224554 |  |  | 0.1110757 | 0.05224554
[5 empty] | 0.112432 | 0.05225355 |  |  | 0.112432 | 0.05225355
[5 empty] | 0.113771 | 0.05226157 |  |  | 0.113771 | 0.05226157
[5 empty] | 0.1150924 | 0.05226958 |  |  | 0.1150924 | 0.05226958
[5 empty] | 0.116397 | 0.05227759 |  |  | 0.116397 | 0.05227759
[5 empty] | 0.11769 | 0.05228561 |  |  | 0.11769 | 0.05228561
[5 empty] | 0.1189723 | 0.05229362 |  |  | 0.1189723 | 0.05229362
[5 empty] | 0.1202435 | 0.05230164 |  |  | 0.1202435 | 0.05230164
[5 empty] | 0.1215035 | 0.05230965 |  |  | 0.1215035 | 0.05230965
[5 empty] | 0.122752 | 0.05231766 |  |  | 0.122752 | 0.05231766
[5 empty] | 0.1239888 | 0.05232568 |  |  | 0.1239888 | 0.05232568
[5 empty] | 0.1252136 | 0.05233369 |  |  | 0.1252136 | 0.05233369
[5 empty] | 0.1264262 | 0.05234171 |  |  | 0.1264262 | 0.05234171
[5 empty] | 0.1276265 | 0.05234972 |  |  | 0.1276265 | 0.05234972
[5 empty] | 0.1288141 | 0.05235773 |  |  | 0.1288141 | 0.05235773
[5 empty] | 0.1299889 | 0.05236575 |  |  | 0.1299889 | 0.05236575
[5 empty] | 0.1311506 | 0.05237376 |  |  | 0.1311506 | 0.05237376
[5 empty] | 0.132299 | 0.05238177 |  |  | 0.132299 | 0.05238177
[5 empty] | 0.1334338 | 0.05238979 |  |  | 0.1334338 | 0.05238979
[5 empty] | 0.1345549 | 0.0523978 |  |  | 0.1345549 | 0.0523978
[5 empty] | 0.135662 | 0.05240582 |  |  | 0.135662 | 0.05240582
[5 empty] | 0.1367549 | 0.05241383 |  |  | 0.1367549 | 0.05241383
[5 empty] | 0.1378334 | 0.05242184 |  |  | 0.1378334 | 0.05242184
[5 empty] | 0.1388971 | 0.05242986 |  |  | 0.1388971 | 0.05242986
[5 empty] | 0.139946 | 0.05243787 |  |  | 0.139946 | 0.05243787
[5 empty] | 0.1409798 | 0.05244589 |  |  | 0.1409798 | 0.05244589
[5 empty] | 0.1419981 | 0.0524539 |  |  | 0.1419981 | 0.0524539
[5 empty] | 0.143001 | 0.05246191 |  |  | 0.143001 | 0.05246191
[5 empty] | 0.143988 | 0.05246993 |  |  | 0.143988 | 0.05246993
[5 empty] | 0.143988 | 0.05246993 |  |  | 0.143988 | 0.05246993
[5 empty] | 0.1414706 | 0.05565035 |  |  | 0.1414706 | 0.05565035
[5 empty] | 0.1392428 | 0.05883078 |  |  | 0.1392428 | 0.05883078
[5 empty] | 0.1372878 | 0.06201121 |  |  | 0.1372878 | 0.06201121
[5 empty] | 0.1355893 | 0.06519163 |  |  | 0.1355893 | 0.06519163
[5 empty] | 0.1341306 | 0.06837206 |  |  | 0.1341306 | 0.06837206
[5 empty] | 0.1328951 | 0.07155249 |  |  | 0.1328951 | 0.07155249
[5 empty] | 0.1318662 | 0.07473291 |  |  | 0.1318662 | 0.07473291
[5 empty] | 0.1310275 | 0.07791334 |  |  | 0.1310275 | 0.07791334
[5 empty] | 0.1303622 | 0.08109377 |  |  | 0.1303622 | 0.08109377
[5 empty] | 0.1298539 | 0.08427419 |  |  | 0.1298539 | 0.08427419
[5 empty] | 0.129486 | 0.08745462 |  |  | 0.129486 | 0.08745462
[5 empty] | 0.1292419 | 0.09063504 |  |  | 0.1292419 | 0.09063504
[5 empty] | 0.1291051 | 0.09381547 |  |  | 0.1291051 | 0.09381547
[5 empty] | 0.1290589 | 0.0969959 |  |  | 0.1290589 | 0.0969959
[5 empty] | 0.1294813 | 0.1001763 |  |  | 0.1294813 | 0.1001763
[5 empty] | 0.1307459 | 0.1033568 |  |  | 0.1307459 | 0.1033568
[5 empty] | 0.1325806 | 0.1065372 |  |  | 0.1325806 | 0.1065372
[5 empty] | 0.1347099 | 0.1097176 |  |  | 0.1347099 | 0.1097176
[5 empty] | 0.1368578 | 0.112898 |  |  | 0.1368578 | 0.112898
[5 empty] | 0.1387487 | 0.1160785 |  |  | 0.1387487 | 0.1160785
[5 empty] | 0.1401068 | 0.1192589 |  |  | 0.1401068 | 0.1192589
[5 empty] | 0.1406563 | 0.1224393 |  |  | 0.1406563 | 0.1224393
[5 empty] | 0.1404115 | 0.1256197 |  |  | 0.1404115 | 0.1256197
[5 empty] | 0.1396518 | 0.1288002 |  |  | 0.1396518 | 0.1288002
[5 empty] | 0.1384252 | 0.1319806 |  |  | 0.1384252 | 0.1319806
[5 empty] | 0.1367789 | 0.135161 |  |  | 0.1367789 | 0.135161
[5 empty] | 0.1347603 | 0.1383414 |  |  | 0.1347603 | 0.1383414
[5 empty] | 0.1324165 | 0.1415219 |  |  | 0.1324165 | 0.1415219
[5 empty] | 0.129795 | 0.1447023 |  |  | 0.129795 | 0.1447023
[5 empty] | 0.1269429 | 0.1478827 |  |  | 0.1269429 | 0.1478827
[5 empty] | 0.1239075 | 0.15 |  |  | 0.1239075 | 0.15
[5 empty] | 0.1207362 | 0.1542436 |  |  | 0.1207362 | 0.1542436
[5 empty] | 0.1174762 | 0.157424 |  |  | 0.1174762 | 0.157424
[5 empty] | 0.1138869 | 0.1606044 |  |  | 0.1138869 | 0.1606044
[5 empty] | 0.1077051 | 0.1637849 |  |  | 0.1077051 | 0.1637849
[5 empty] | 0.1008009 | 0.1669653 |  |  | 0.1008009 | 0.1669653
[5 empty] | 0.09613642 | 0.1701457 |  |  | 0.09613642 | 0.1701457
[5 empty] | 0.09556176 | 0.1733261 |  |  | 0.09556176 | 0.1733261
[5 empty] | 0.09559649 | 0.1765066 |  |  | 0.09559649 | 0.1765066
[5 empty] | 0.09566626 | 0.179687 |  |  | 0.09566626 | 0.179687
[5 empty] | 0.09577347 | 0.1828674 |  |  | 0.09577347 | 0.1828674
[5 empty] | 0.09592049 | 0.1860478 |  |  | 0.09592049 | 0.1860478
[5 empty] | 0.09610973 | 0.1892283 |  |  | 0.09610973 | 0.1892283
[5 empty] | 0.09634357 | 0.1924087 |  |  | 0.09634357 | 0.1924087
[5 empty] | 0.09662439 | 0.1955891 |  |  | 0.09662439 | 0.1955891
[5 empty] | 0.0971422 | 0.1987695 |  |  | 0.0971422 | 0.1987695
[5 empty] | 0.09958821 | 0.20195 |  |  | 0.09958821 | 0.20195
[5 empty] | 0.1030204 | 0.2051304 |  |  | 0.1030204 | 0.2051304
[5 empty] | 0.1057596 | 0.2083108 |  |  | 0.1057596 | 0.2083108
[5 empty] | 0.1077231 | 0.2114912 |  |  | 0.1077231 | 0.2114912
[5 empty] | 0.1094939 | 0.2146717 |  |  | 0.1094939 | 0.2146717
[5 empty] | 0.1111255 | 0.2178521 |  |  | 0.1111255 | 0.2178521
[5 empty] | 0.1126716 | 0.2210325 |  |  | 0.1126716 | 0.2210325
[5 empty] | 0.1141856 | 0.224213 |  |  | 0.1141856 | 0.224213
[5 empty] | 0.1157009 | 0.2273934 |  |  | 0.1157009 | 0.2273934
[5 empty] | 0.117052 | 0.2305738 |  |  | 0.117052 | 0.2305738
[5 empty] | 0.1183331 | 0.2337542 |  |  | 0.1183331 | 0.2337542
[5 empty] | 0.1197257 | 0.2369347 |  |  | 0.1197257 | 0.2369347
[5 empty] | 0.1214115 | 0.2401151 |  |  | 0.1214115 | 0.2401151
[5 empty] | 0.1236879 | 0.2432955 |  |  | 0.1236879 | 0.2432955
[5 empty] | 0.1266899 | 0.2464759 |  |  | 0.1266899 | 0.2464759
[5 empty] | 0.1303193 | 0.2496564 |  |  | 0.1303193 | 0.2496564
[5 empty] | 0.1344775 | 0.2528368 |  |  | 0.1344775 | 0.2528368
[5 empty] | 0.139066 | 0.2560172 |  |  | 0.139066 | 0.2560172
[5 empty] | 0.1439861 | 0.2591976 |  |  | 0.1439861 | 0.2591976
[5 empty] | 0.1491394 | 0.2623781 |  |  | 0.1491394 | 0.2623781
[5 empty] | 0.1544272 | 0.2655585 |  |  | 0.1544272 | 0.2655585
[5 empty] | 0.159751 | 0.2687389 |  |  | 0.159751 | 0.2687389
[5 empty] | 0.1650124 | 0.2719193 |  |  | 0.1650124 | 0.2719193
[5 empty] | 0.1701126 | 0.2750998 |  |  | 0.1701126 | 0.2750998
[5 empty] | 0.1749532 | 0.2782802 |  |  | 0.1749532 | 0.2782802
[5 empty] | 0.1794356 | 0.2814606 |  |  | 0.1794356 | 0.2814606
[5 empty] | 0.1834612 | 0.2846411 |  |  | 0.1834612 | 0.2846411
[5 empty] | 0.1869315 | 0.2878215 |  |  | 0.1869315 | 0.2878215
[5 empty] | 0.189748 | 0.2910019 |  |  | 0.189748 | 0.2910019
[5 empty] | 0.191812 | 0.2941823 |  |  | 0.191812 | 0.2941823
[5 empty] | 0.1933173 | 0.2973628 |  |  | 0.1933173 | 0.2973628
[5 empty] | 0.1931126 | 0.3005432 |  |  | 0.1931126 | 0.3005432
[5 empty] | 0.1881464 | 0.3037236 |  |  | 0.1881464 | 0.3037236
[5 empty] | 0.1779029 | 0.306904 |  |  | 0.1779029 | 0.306904
[5 empty] | 0.1642009 | 0.3100845 |  |  | 0.1642009 | 0.3100845
[5 empty] | 0.1488592 | 0.3132649 |  |  | 0.1488592 | 0.3132649
[5 empty] | 0.1336966 | 0.3164453 |  |  | 0.1336966 | 0.3164453
[5 empty] | 0.1205318 | 0.3196257 |  |  | 0.1205318 | 0.3196257
[5 empty] | 0.1111836 | 0.3228062 |  |  | 0.1111836 | 0.3228062
[5 empty] | 0.106149 | 0.3259866 |  |  | 0.106149 | 0.3259866
[5 empty] | 0.1016823 | 0.329167 |  |  | 0.1016823 | 0.329167
[5 empty] | 0.09742021 | 0.3323474 |  |  | 0.09742021 | 0.3323474
[5 empty] | 0.09338936 | 0.3355279 |  |  | 0.09338936 | 0.3355279
[5 empty] | 0.08961631 | 0.3387083 |  |  | 0.08961631 | 0.3387083
[5 empty] | 0.08612762 | 0.3418887 |  |  | 0.08612762 | 0.3418887
[5 empty] | 0.08294986 | 0.3450692 |  |  | 0.08294986 | 0.3450692
[5 empty] | 0.08010959 | 0.3482496 |  |  | 0.08010959 | 0.3482496
[5 empty] | 0.0776334 | 0.35143 |  |  | 0.0776334 | 0.35143
[5 empty] | 0.07554784 | 0.3546104 |  |  | 0.07554784 | 0.3546104
[5 empty] | 0.0738795 | 0.3577909 |  |  | 0.0738795 | 0.3577909
[5 empty] | 0.07265492 | 0.3609713 |  |  | 0.07265492 | 0.3609713
[5 empty] | 0.0719007 | 0.3641517 |  |  | 0.0719007 | 0.3641517
[5 empty] | 0.07164338 | 0.3673321 |  |  | 0.07164338 | 0.3673321