## 1
Общество с ограниченной ответственностью "Инженерная геология" (ООО "ИнжГео") | [11 empty] | Общество с ограниченной ответственностью "Инженерная геология" (ООО "ИнжГео")
Юр. адрес: 117279, г. Москва, ул. Миклухо-Маклая, 36 а, этаж 5, пом. XXIII к. 76-84 | [11 empty] | Юр. адрес: 117279, г. Москва, ул. Миклухо-Маклая, 36 а, этаж 5, пом. XXIII к. 76-84 | [8 empty] | нагр |  |  | X0 | Y0 | R |  | нагр |  |  |  | X0 | Y0 | R | нагр |  |  |  | X0 | Y0 | R |  | нагр |  |  |  | X0 | Y0 | R
Телефон/факс +7 (495) 132-30-00, Адрес электронной почты inbox@inj-geo.ru | [11 empty] | Телефон/факс +7 (495) 132-30-00, Адрес электронной почты inbox@inj-geo.ru | [12 empty] | 0 | [7 empty] | 0 | [6 empty] | 0 | [7 empty] | 0
[21 empty] | девиатор | [6 empty] | девиатор | [6 empty] | девиатор | [7 empty] | девиатор
Испытательная лаборатория ООО «ИнжГео» | [11 empty] | Испытательная лаборатория ООО «ИнжГео» | [8 empty] | x0 | Угол | X | Y |  |  |  | x0 |  | Угол | X | Y |  |  | x0 |  | Угол | X | Y |  |  |  | x0 |  | Угол | X | Y
Адрес места осуществления деятельности лаборатории: г. Москва, просп. Вернадского, д. 51, стр. 1 | [11 empty] | Адрес места осуществления деятельности лаборатории: г. Москва, просп. Вернадского, д. 51, стр. 1 | [9 empty] | 0 | [7 empty] | 0 | [6 empty] | 0 | [7 empty] | 0
Телефон +7(910)4557682, E-mail: slg85@mail.ru | [11 empty] | Телефон +7(910)4557682, E-mail: slg85@mail.ru | [9 empty] | 5 | [7 empty] | 5 | [6 empty] | 5 | [7 empty] | 5
[22 empty] | 10 | [7 empty] | 10 | [6 empty] | 10 | [7 empty] | 10
[12 empty] | Протокол испытаний № 13-63/384 от 17-11-2023 | [9 empty] | 15 | [7 empty] | 15 | [6 empty] | 15 | [7 empty] | 15
[22 empty] | 20 | [7 empty] | 20 | [6 empty] | 20 | [7 empty] | 20
[12 empty] | Наименование и адрес заказчика: Переход трубопровода через р. Енисей | [9 empty] | 25 | [7 empty] | 25 | [6 empty] | 25 | [7 empty] | 25
[12 empty] | Наименование объекта: ООО Регионстрой | [9 empty] | 30 | [7 empty] | 30 | [6 empty] | 30 | [7 empty] | 30
Наименование используемого метода/методики: ГОСТ 12248.4-2020 | [11 empty] | Наименование используемого метода/методики: ГОСТ 12248.3-2020 | [9 empty] | 35 | [7 empty] | 35 | [6 empty] | 35 | [7 empty] | 35
Условия проведения испытания: температура окружающей среды (18 - 25)0С, влажность воздуха (40 - 75)% | [11 empty] | Условия проведения испытания: температура окружающей среды (18 - 25)0С, влажность воздуха (40 - 75)% | [9 empty] | 40 | [7 empty] | 40 | [6 empty] | 40 | [7 empty] | 40
[12 empty] | Дата получение объекта подлежащего испытаниям: 21-10-2023 | [9 empty] | 45 | [7 empty] | 45 | [6 empty] | 45 | [7 empty] | 45
[12 empty] | Дата испытания: 25.10.2022-19.11.2384 | [9 empty] | 50 | [7 empty] | 50 | [6 empty] | 50 | [7 empty] | 50
[22 empty] | 55 | [7 empty] | 55 | [6 empty] | 55 | [7 empty] | 55
Испытание грунтов методом трехосного сжатия | [11 empty] | Испытание грунтов методом трехосного сжатия | [9 empty] | 60 | [7 empty] | 60 | [6 empty] | 60 | [7 empty] | 60
[22 empty] | 65 | [7 empty] | 65 | [6 empty] | 65 | [7 empty] | 65
Лабораторный номер: | [6 empty] | We, д.е. = |  |  |  |  | Лабораторный номер: |  | 1419 |  |  |  | We, д.е. = | 0.28795416 |  |  | 70 | [7 empty] | 70 | [6 empty] | 70 | [7 empty] | 70
Номер скважины: | [6 empty] | ρ, г/см3 = |  |  |  |  | Номер скважины: |  | BH-164 |  |  |  | ρ, г/см3 = | 1.88 |  |  | 75 | [7 empty] | 75 | [6 empty] | 75 | [7 empty] | 75
Глубина отбора, м: | [6 empty] | ρs, г/см3 = |  |  |  |  | Глубина отбора, м: |  | 7.9 |  |  |  | ρs, г/см3 = | 2.7 |  |  | 80 | [7 empty] | 80 | [6 empty] | 80 | [7 empty] | 80
Наименование грунта: | [6 empty] | e, д.е. = |  |  |  |  | Наименование грунта: |  | Суглинок щебенистый, после оттаивания текучепластичный, легкий пылеватый |  |  |  | e, д.е. = | 0.8497214 |  |  | 85 | [7 empty] | 85 | [6 empty] | 85 | [7 empty] | 85
Схема проведения опыта: | [6 empty] | IL, д.е. = |  |  |  |  | Схема проведения опыта: |  | КД |  |  |  | IL, д.е. = | 0.86 |  |  | 90 | [7 empty] | 90 | [6 empty] | 90 | [7 empty] | 90
[22 empty] | 95 | [7 empty] | 95 | [6 empty] | 95 | [7 empty] | 95
[22 empty] | 100 | [7 empty] | 100 | [6 empty] | 100 | [7 empty] | 100
Результаты испытаний | [11 empty] | Результаты испытаний | [9 empty] | 105 | [7 empty] | 105 | [6 empty] | 105 | [7 empty] | 105
[22 empty] | 110 | [7 empty] | 110 | [6 empty] | 110 | [7 empty] | 110
[22 empty] | 115 | [7 empty] | 115 | [6 empty] | 115 | [7 empty] | 115
[22 empty] | 120 | [7 empty] | 120 | [6 empty] | 120 | [7 empty] | 120
[22 empty] | 125 | [7 empty] | 125 | [6 empty] | 125 | [7 empty] | 125
[22 empty] | 130 | [7 empty] | 130 | [6 empty] | 130 | [7 empty] | 130
[22 empty] | 135 | [7 empty] | 135 | [6 empty] | 135 | [7 empty] | 135
[22 empty] | 140 | [7 empty] | 140 | [6 empty] | 140 | [7 empty] | 140
[22 empty] | 145 | [7 empty] | 145 | [6 empty] | 145 | [7 empty] | 145
[22 empty] | 150 | [7 empty] | 150 | [6 empty] | 150 | [7 empty] | 150
[22 empty] | 155 | [7 empty] | 155 | [6 empty] | 155 | [7 empty] | 155
[22 empty] | 160 | [7 empty] | 160 | [6 empty] | 160 | [7 empty] | 160
[22 empty] | 165 | [7 empty] | 165 | [6 empty] | 165 | [7 empty] | 165
[22 empty] | 170 | [7 empty] | 170 | [6 empty] | 170 | [7 empty] | 170
[22 empty] | 175 | [7 empty] | 175 | [6 empty] | 175 | [7 empty] | 175
[22 empty] | 180 | [7 empty] | 180 | [6 empty] | 180 | [7 empty] | 180
[13 empty] | Давление в камере, Мпа σ3 | Вертикальная нагрузка, Мпа σ1 | Поровое давление, Мпа u
[7 empty] | Коэфф. Точки | [5 empty] | 0.1455496 | 0.3281302 | [5 empty] | 1 | [6 empty] | σ3,кПа | σ1,кПа | u, кПа |  |  |  | 4
[13 empty] | 0.2455496 | 0.5246761 | [27 empty] | δ3, Мпа | δ1-δ3, МПа | δ1, МПа | δ1, КПа
|  |  | Модуль деформации, МПа: | [9 empty] | 0.3455496 | 0.721222 | [21 empty] | С, МПа:
|  |  | Е0= | [32 empty] | φ, град:
|  |  | E50 = | [32 empty] | E, Мпа
|  |  | Коэф. Поперечной деформации, ϑ = | [9 empty] | Эффективные значения угла внутреннего трения и удельного сцепления ϕ', С' | [13 empty] | x | 0
[13 empty] | ϕ', град. = | 19 | [12 empty] | y |  |  |  | С, кПа | φ,°
[13 empty] | С', МПа = | 0.015
| Исполнитель: | [6 empty] | Морозов Д.С. |  |  |  |  | Исполнитель: |  |  |  |  | Морозов Д.С.
| Начальник исп. лаборатории: | [6 empty] | Семиколенова Л.Г. |  |  |  |  | Начальник исп. лаборатории: |  |  |  |  | Семиколенова Л.Г.
Лист 1 , всего листов 2 | [11 empty] | Лист 2 , всего листов 2
Частичное воспроизведение протокола испытаний без письменного разрешения ООО «ИнжГео» ЗАПРЕЩАЕТСЯ | [11 empty] | Частичное воспроизведение протокола испытаний без письменного разрешения ООО «ИнжГео» ЗАПРЕЩАЕТСЯ
[5 empty] | второй график |  | первый график | [9 empty] | К Пуассона
dev50 | epsE50 | ind | devE0 | epsE0 | dev | eps | sigma |  | dev1 | eps1 | dev2 | eps2 | dev3 | eps3 |  | Глины
0.09129031 | 0.002535349 |  |  |  | 0 | 0 |  |  | 0 | 0 | 0 | 0 | 0 | 0 |  | < 0 | 0,20-0,30
ind |  |  |  |  | 0.02514996 | 0.000429347 |  |  | 0.02514996 | 0.000429347 | 0.07366488 | 0.0008404695 | 0.10366488 | 0.0008008247 |  | 0-0,25 | 0,30-0,38
2 |  |  |  |  | 0.05112257 | 0.0009938567 |  |  | 0.05112257 | 0.0009938567 | 0.1395633 | 0.002274754 | 0.1878362 | 0.002072942 |  | 0,25< | 0,38-0,45
E0 |  |  |  |  | 0.06163823 | 0.001288041 |  |  | 0.06163823 | 0.001288041 | 0.1459229 | 0.0029311 | 0.1987808 | 0.002928058 |  | Суглинки | 0,35-0,37
epsE0 | devE0 |  |  |  | 0.07603096 | 0.001717388 |  |  | 0.07603096 | 0.001717388 | 0.1578169 | 0.003908133 | 0.2165021 | 0.003904077 |  | Пески и супеси | 0,30-0,35
0.0009938567 | 0.05112257 |  |  |  | 0.08685161 | 0.002146735 |  |  | 0.08685161 | 0.002146735 | 0.1697638 | 0.004885167 | 0.2325228 | 0.004880096
[5 empty] | 0.09129031 | 0.002535349 |  |  | 0.09129031 | 0.002535349 | 0.1788791 | 0.0058622 | 0.2441659 | 0.005856115
График E50 |  | График E |  |  | 0.09270946 | 0.003005429 |  |  | 0.09270946 | 0.003005429 | 0.1886784 | 0.006839233 | 0.2593545 | 0.006832135
eps | q | sigma |  |  | 0.09398004 | 0.003434776 |  |  | 0.09398004 | 0.003434776 | 0.198377 | 0.007816267 | 0.2684116 | 0.007808154
Горизонтальная линия E50 |  | Касательная |  |  | 0.09522643 | 0.003864123 |  |  | 0.09522643 | 0.003864123 | 0.2068905 | 0.0087933 | 0.2820603 | 0.008784173
0 |  | a | b |  | 0.09644886 | 0.00429347 |  |  | 0.09644886 | 0.00429347 | 0.2148343 | 0.009770333 | 0.2924236 | 0.009760192
|  |  | 0 |  | 0.09764755 | 0.004722817 |  |  | 0.09764755 | 0.004722817 | 0.2225239 | 0.01074737 | 0.3030245 | 0.01073621
Вертикальная линия E50 |  | p1 и p2 |  |  | 0.09882273 | 0.005152163 |  |  | 0.09882273 | 0.005152163 | 0.2300749 | 0.0117244 | 0.311986 | 0.01171223
| 0 | 0 |  |  | 0.09997463 | 0.00558151 |  |  | 0.09997463 | 0.00558151 | 0.2357025 | 0.01270143 | 0.3190313 | 0.01268825
[5 empty] | 0.1011035 | 0.006010857 |  |  | 0.1011035 | 0.006010857 | 0.2413225 | 0.01367847 | 0.3282833 | 0.01366427
Касательная линия E50 |  |  |  |  | 0.1022095 | 0.006440204 |  |  | 0.1022095 | 0.006440204 | 0.2469502 | 0.0146555 | 0.3344651 | 0.01464029
0 | 0 | Горизонтальная 1 |  |  | 0.1032929 | 0.006869551 |  |  | 0.1032929 | 0.006869551 | 0.251301 | 0.01563253 | 0.3393997 | 0.01561631
[5 empty] | 0.104354 | 0.007298898 |  |  | 0.104354 | 0.007298898 | 0.2556906 | 0.01660957 | 0.3457101 | 0.01659233
Горизонтальная линия qкр |  |  |  |  | 0.1053929 | 0.007728245 |  |  | 0.1053929 | 0.007728245 | 0.2593343 | 0.0175866 | 0.3523195 | 0.01756835
Горизонтальная линия q |  | Горизонтальная 2 |  |  | 0.1064099 | 0.008157592 |  |  | 0.1064099 | 0.008157592 | 0.2616477 | 0.01856363 | 0.3537508 | 0.01854437
0 |  | 0 |  |  | 0.1074052 | 0.008586939 |  |  | 0.1074052 | 0.008586939 | 0.2671461 | 0.01954067 | 0.3595271 | 0.01952038
[5 empty] | 0.108379 | 0.009016286 |  |  | 0.108379 | 0.009016286 | 0.2675452 | 0.0205177 | 0.3621714 | 0.0204964
Вертикальная линия q |  |  |  |  | 0.1093316 | 0.009445633 |  |  | 0.1093316 | 0.009445633 | 0.2719604 | 0.02149473 | 0.3671067 | 0.02147242
| 0 |  |  |  | 0.1102632 | 0.00987498 |  |  | 0.1102632 | 0.00987498 | 0.2734071 | 0.02247177 | 0.3698561 | 0.02244844
[5 empty] | 0.111174 | 0.01030433 |  |  | 0.111174 | 0.01030433 | 0.2743008 | 0.0234488 | 0.3698427 | 0.02342446
[5 empty] | 0.1120643 | 0.01073367 |  |  | 0.1120643 | 0.01073367 | 0.2770571 | 0.02442583 | 0.3725895 | 0.02440048
[5 empty] | 0.1129343 | 0.01116302 |  |  | 0.1129343 | 0.01116302 | 0.2765913 | 0.02540287 | 0.3737194 | 0.0253765
[5 empty] | 0.1137841 | 0.01159237 |  |  | 0.1137841 | 0.01159237 | 0.277419 | 0.0263799 | 0.3724556 | 0.02635252
[5 empty] | 0.1146141 | 0.01202171 |  |  | 0.1146141 | 0.01202171 | 0.2791265 | 0.02735693 | 0.3756724 | 0.02732854
[5 empty] | 0.1154245 | 0.01245106 |  |  | 0.1154245 | 0.01245106 | 0.2789229 | 0.02833397 | 0.3741564 | 0.02830456
[5 empty] | 0.1162155 | 0.01288041 |  |  | 0.1162155 | 0.01288041 | 0.2786494 | 0.029311 | 0.3728097 | 0.02928058
[5 empty] | 0.1169872 | 0.01330976 |  |  | 0.1169872 | 0.01330976 | 0.2761857 | 0.03028803 | 0.3734179 | 0.0302566
[5 empty] | 0.11774 | 0.0137391 |  |  | 0.11774 | 0.0137391 | 0.2777374 | 0.03126507 | 0.3720912 | 0.03123261
[5 empty] | 0.1184741 | 0.01416845 |  |  | 0.1184741 | 0.01416845 | 0.2774104 | 0.0322421 | 0.37294 | 0.03220863
[5 empty] | 0.1191897 | 0.0145978 |  |  | 0.1191897 | 0.0145978 | 0.2765104 | 0.03321913 | 0.3722742 | 0.03318465
[5 empty] | 0.1198871 | 0.01502714 |  |  | 0.1198871 | 0.01502714 | 0.2767432 | 0.03419617 | 0.3693042 | 0.03416067
[5 empty] | 0.1205663 | 0.01545649 |  |  | 0.1205663 | 0.01545649 | 0.2769146 | 0.0351732 | 0.37164 | 0.03513669
[5 empty] | 0.1212278 | 0.01588584 |  |  | 0.1212278 | 0.01588584 | 0.2743303 | 0.03615023 | 0.370592 | 0.03611271
[5 empty] | 0.1218717 | 0.01631518 |  |  | 0.1218717 | 0.01631518 | 0.2748961 | 0.03712727 | 0.3676702 | 0.03708873
[5 empty] | 0.1224982 | 0.01674453 |  |  | 0.1224982 | 0.01674453 | 0.2739177 | 0.0381043 | 0.3678849 | 0.03806475
[5 empty] | 0.1231076 | 0.01717388 |  |  | 0.1231076 | 0.01717388 | 0.271801 | 0.03908133 | 0.3676462 | 0.03904077
[5 empty] | 0.1237 | 0.01760323 |  |  | 0.1237 | 0.01760323 | 0.2708517 | 0.04005837 | 0.3644644 | 0.04001679
[5 empty] | 0.1242759 | 0.01803257 |  |  | 0.1242759 | 0.01803257 | 0.2712756 | 0.0410354 | 0.3622496 | 0.04099281
[5 empty] | 0.1248352 | 0.01846192 |  |  | 0.1248352 | 0.01846192 | 0.2698784 | 0.04201243 | 0.3621121 | 0.04196883
[5 empty] | 0.1253783 | 0.01889127 |  |  | 0.1253783 | 0.01889127 | 0.2707659 | 0.04298947 | 0.3619619 | 0.04294485
[5 empty] | 0.1259055 | 0.01932061 |  |  | 0.1259055 | 0.01932061 | 0.2690438 | 0.0439665 | 0.3595093 | 0.04392086
[5 empty] | 0.1264169 | 0.01974996 |  |  | 0.1264169 | 0.01974996 | 0.269218 | 0.04494353 | 0.3589645 | 0.04489688
[5 empty] | 0.1269127 | 0.02017931 |  |  | 0.1269127 | 0.02017931 | 0.2676943 | 0.04592057 | 0.3588376 | 0.0458729
[5 empty] | 0.1273932 | 0.02060865 |  |  | 0.1273932 | 0.02060865 | 0.2653782 | 0.0468976 | 0.3557389 | 0.04684892
[5 empty] | 0.1278587 | 0.021038 |  |  | 0.1278587 | 0.021038 | 0.2643758 | 0.04787463 | 0.3563785 | 0.04782494
[5 empty] | 0.1283093 | 0.02146735 |  |  | 0.1283093 | 0.02146735 | 0.2637926 | 0.04885167 | 0.3527666 | 0.04880096
[5 empty] | 0.1287452 | 0.02189669 |  |  | 0.1287452 | 0.02189669 | 0.2634345 | 0.0498287 | 0.3543135 | 0.04977698
[5 empty] | 0.1291668 | 0.02232604 |  |  | 0.1291668 | 0.02232604 | 0.2621073 | 0.05080573 | 0.3512292 | 0.050753
[5 empty] | 0.1295742 | 0.02275539 |  |  | 0.1295742 | 0.02275539 | 0.2617167 | 0.05178277 | 0.350024 | 0.05172902
[5 empty] | 0.1299676 | 0.02318474 |  |  | 0.1299676 | 0.02318474 | 0.2609684 | 0.0527598 | 0.3499081 | 0.05270504
[5 empty] | 0.1303474 | 0.02361408 |  |  | 0.1303474 | 0.02361408 | 0.2628683 | 0.05373683 | 0.3509917 | 0.05368106
[5 empty] | 0.1307136 | 0.02404343 |  |  | 0.1307136 | 0.02404343 | 0.2608221 | 0.05471387 | 0.3484848 | 0.05465708
[5 empty] | 0.1310666 | 0.02447278 |  |  | 0.1310666 | 0.02447278 | 0.2598354 | 0.0556909 | 0.3471942 | 0.0556331
[5 empty] | 0.1314066 | 0.02490212 |  |  | 0.1314066 | 0.02490212 | 0.2607782 | 0.05666793 | 0.3465397 | 0.05660911
[5 empty] | 0.1317337 | 0.02533147 |  |  | 0.1317337 | 0.02533147 | 0.2582268 | 0.05764497 | 0.3468861 | 0.05758513
[5 empty] | 0.1320483 | 0.02576082 |  |  | 0.1320483 | 0.02576082 | 0.2580814 | 0.058622 | 0.3455348 | 0.05856115
[5 empty] | 0.1323505 | 0.02619016 |  |  | 0.1323505 | 0.02619016 | 0.2588421 | 0.05959903 | 0.3465874 | 0.05953717
[5 empty] | 0.1326406 | 0.02661951 |  |  | 0.1326406 | 0.02661951 | 0.2575091 | 0.06057607 | 0.3462453 | 0.06051319
[5 empty] | 0.1329189 | 0.02704886 |  |  | 0.1329189 | 0.02704886 | 0.2574826 | 0.0615531 | 0.34441 | 0.06148921
[5 empty] | 0.1331854 | 0.02747821 |  |  | 0.1331854 | 0.02747821 | 0.2570627 | 0.06253013 | 0.3458831 | 0.06246523
[5 empty] | 0.1334405 | 0.02790755 |  |  | 0.1334405 | 0.02790755 | 0.2570496 | 0.06350717 | 0.3434659 | 0.06344125
[5 empty] | 0.1336844 | 0.0283369 |  |  | 0.1336844 | 0.0283369 | 0.2575434 | 0.0644842 | 0.3443601 | 0.06441727
[5 empty] | 0.1339174 | 0.02876625 |  |  | 0.1339174 | 0.02876625 | 0.2555444 | 0.06546123 | 0.3454671 | 0.06539329
[5 empty] | 0.1341395 | 0.02919559 |  |  | 0.1341395 | 0.02919559 | 0.2546527 | 0.06643827 | 0.3418884 | 0.06636931
[5 empty] | 0.1343512 | 0.02962494 |  |  | 0.1343512 | 0.02962494 | 0.2552684 | 0.0674153 | 0.3440255 | 0.06734533
[5 empty] | 0.1345525 | 0.03005429 |  |  | 0.1345525 | 0.03005429 | 0.2536918 | 0.06839233 | 0.3432799 | 0.06832135
[5 empty] | 0.1347438 | 0.03048363 |  |  | 0.1347438 | 0.03048363 | 0.2533229 | 0.06936937 | 0.343453 | 0.06929736
[5 empty] | 0.1349252 | 0.03091298 |  |  | 0.1349252 | 0.03091298 | 0.255462 | 0.0703464 | 0.3416465 | 0.07027338
[5 empty] | 0.135097 | 0.03134233 |  |  | 0.135097 | 0.03134233 | 0.2548092 | 0.07132343 | 0.3404617 | 0.0712494
[5 empty] | 0.1352594 | 0.03177167 |  |  | 0.1352594 | 0.03177167 | 0.2547647 | 0.07230047 | 0.3415002 | 0.07222542
[5 empty] | 0.1354127 | 0.03220102 |  |  | 0.1354127 | 0.03220102 | 0.2527286 | 0.0732775 | 0.3398635 | 0.07320144
[5 empty] | 0.135557 | 0.03263037 |  |  | 0.135557 | 0.03263037 | 0.2541012 | 0.07425453 | 0.3416531 | 0.07417746
[5 empty] | 0.1356927 | 0.03305972 |  |  | 0.1356927 | 0.03305972 | 0.2526825 | 0.07523157 | 0.3396704 | 0.07515348
[5 empty] | 0.1358198 | 0.03348906 |  |  | 0.1358198 | 0.03348906 | 0.2533728 | 0.0762086 | 0.3427169 | 0.0761295
[5 empty] | 0.1359387 | 0.03391841 |  |  | 0.1359387 | 0.03391841 | 0.2512722 | 0.07718563 | 0.3415942 | 0.07710552
[5 empty] | 0.1360496 | 0.03434776 |  |  | 0.1360496 | 0.03434776 | 0.2516808 | 0.07816267 | 0.3388038 | 0.07808154
[5 empty] | 0.1361527 | 0.0347771 |  |  | 0.1361527 | 0.0347771 | 0.2508989 | 0.0791397 | 0.3416471 | 0.07905756
[5 empty] | 0.1362482 | 0.03520645 |  |  | 0.1362482 | 0.03520645 | 0.2503266 | 0.08011673 | 0.3400256 | 0.08003358
[5 empty] | 0.1363364 | 0.0356358 |  |  | 0.1363364 | 0.0356358 | 0.2507644 | 0.08109377 | 0.3394427 | 0.08100959
[5 empty] | 0.1364175 | 0.03606514 |  |  | 0.1364175 | 0.03606514 | 0.2507129 | 0.0820708 | 0.3409003 | 0.08198561
[5 empty] | 0.1364917 | 0.03649449 |  |  | 0.1364917 | 0.03649449 | 0.2497714 | 0.08304783 | 0.3416961 | 0.08296163
[5 empty] | 0.1365593 | 0.03692384 |  |  | 0.1365593 | 0.03692384 | 0.2488394 | 0.08402487 | 0.3425281 | 0.08393765
[5 empty] | 0.1366204 | 0.03735319 |  |  | 0.1366204 | 0.03735319 | 0.2512162 | 0.0850019 | 0.3406939 | 0.08491367
[5 empty] | 0.1366753 | 0.03778253 |  |  | 0.1366753 | 0.03778253 | 0.2487012 | 0.08597893 | 0.3399913 | 0.08588969
[5 empty] | 0.1367242 | 0.03821188 |  |  | 0.1367242 | 0.03821188 | 0.248594 | 0.08695597 | 0.3414182 | 0.08686571
[5 empty] | 0.1367675 | 0.03864123 |  |  | 0.1367675 | 0.03864123 | 0.2487937 | 0.087933 | 0.3429723 | 0.08784173
[5 empty] | 0.1368051 | 0.03907057 |  |  | 0.1368051 | 0.03907057 | 0.2490999 | 0.08891003 | 0.3431515 | 0.08881775
[5 empty] | 0.1368376 | 0.03949992 |  |  | 0.1368376 | 0.03949992 | 0.250012 | 0.08988707 | 0.3409535 | 0.08979377
[5 empty] | 0.1368649 | 0.03992927 |  |  | 0.1368649 | 0.03992927 | 0.2495292 | 0.0908641 | 0.341076 | 0.09076979
[5 empty] | 0.1368874 | 0.04035861 |  |  | 0.1368874 | 0.04035861 | 0.2492511 | 0.09184113 | 0.343617 | 0.09174581
[5 empty] | 0.1369053 | 0.04078796 |  |  | 0.1369053 | 0.04078796 | 0.2495771 | 0.09281817 | 0.3415742 | 0.09272183
[5 empty] | 0.1369188 | 0.04121731 |  |  | 0.1369188 | 0.04121731 | 0.2487064 | 0.0937952 | 0.3441453 | 0.09369784
[5 empty] | 0.1369282 | 0.04164665 |  |  | 0.1369282 | 0.04164665 | 0.2468386 | 0.09477223 | 0.3434282 | 0.09467386
[5 empty] | 0.1369337 | 0.042076 |  |  | 0.1369337 | 0.042076 | 0.248073 | 0.09574927 | 0.3434206 | 0.09564988
[5 empty] | 0.1369355 | 0.04250535 |  |  | 0.1369355 | 0.04250535 | 0.2483091 | 0.0967263 | 0.3450204 | 0.0966259
[5 empty] | 0.1369355 | 0.04250535 |  |  | 0.1369355 | 0.04250535 | 0.2475461 | 0.09770333 | 0.3461254 | 0.09760192
[5 empty] | 0.134511 | 0.04250508 |  |  | 0.134511 | 0.04250508 | 0.2463836 | 0.09868037 | 0.3472332 | 0.09857794
[5 empty] | 0.1321149 | 0.04250481 |  |  | 0.1321149 | 0.04250481 | 0.2475208 | 0.0996574 | 0.3468418 | 0.09955396
[5 empty] | 0.1297491 | 0.04250454 |  |  | 0.1297491 | 0.04250454 | 0.2478573 | 0.1006344 | 0.3454489 | 0.10053
[5 empty] | 0.1274152 | 0.04250427 |  |  | 0.1274152 | 0.04250427 | 0.2457924 | 0.1016115 | 0.3454523 | 0.101506
[5 empty] | 0.1251152 | 0.04250401 |  |  | 0.1251152 | 0.04250401 | 0.2462255 | 0.1025885 | 0.3462498 | 0.102482
[5 empty] | 0.1228507 | 0.04250374 |  |  | 0.1228507 | 0.04250374 | 0.247556 | 0.1035655 | 0.3481392 | 0.103458
[5 empty] | 0.1206236 | 0.04250347 |  |  | 0.1206236 | 0.04250347 | 0.2460833 | 0.1045426 | 0.3468182 | 0.1044341
[5 empty] | 0.1184356 | 0.0425032 |  |  | 0.1184356 | 0.0425032 | 0.2464068 | 0.1055196 | 0.3488847 | 0.1054101
[5 empty] | 0.1162886 | 0.04250293 |  |  | 0.1162886 | 0.04250293 | 0.2473258 | 0.1064966 | 0.3497364 | 0.1063861
[5 empty] | 0.1141843 | 0.04250266 |  |  | 0.1141843 | 0.04250266 | 0.2459399 | 0.1074737 | 0.3509712 | 0.1073621
[5 empty] | 0.1121245 | 0.04250239 |  |  | 0.1121245 | 0.04250239 | 0.2446483 | 0.1084507 | 0.3502868 | 0.1083381
[5 empty] | 0.110111 | 0.04250213 |  |  | 0.110111 | 0.04250213 | 0.2464506 | 0.1094277 | 0.351381 | 0.1093142
[5 empty] | 0.1081456 | 0.04250186 |  |  | 0.1081456 | 0.04250186 | 0.246146 | 0.1104048 | 0.3484517 | 0.1102902
[5 empty] | 0.10623 | 0.04250159 |  |  | 0.10623 | 0.04250159 | 0.244034 | 0.1113818 | 0.3504965 | 0.1112662
[5 empty] | 0.1043661 | 0.04250132 |  |  | 0.1043661 | 0.04250132 | 0.2450139 | 0.1123588 | 0.3504134 | 0.1122422
[5 empty] | 0.1025556 | 0.04250105 |  |  | 0.1025556 | 0.04250105 | 0.2435853 | 0.1133359 | 0.3508 | 0.1132182
[5 empty] | 0.1008004 | 0.04250078 |  |  | 0.1008004 | 0.04250078 | 0.2457474 | 0.1143129 | 0.3514542 | 0.1141942
[5 empty] | 0.09910214 | 0.04250052 |  |  | 0.09910214 | 0.04250052 | 0.2439997 | 0.1152899 | 0.3492737 | 0.1151703
[5 empty] | 0.0974627 | 0.04250025 |  |  | 0.0974627 | 0.04250025 | 0.2435415 | 0.116267 | 0.3492565 | 0.1161463
[5 empty] | 0.09588383 | 0.04249998 |  |  | 0.09588383 | 0.04249998 | 0.2442723 | 0.117244 | 0.3514001 | 0.1171223
[5 empty] | 0.09436734 | 0.04249971 |  |  | 0.09436734 | 0.04249971 | 0.2438895 | 0.118221 | 0.3505954 | 0.1180983
[5 empty] | 0.092915 | 0.04249944 |  |  | 0.092915 | 0.04249944 | 0.2426712 | 0.1191981 | 0.3516884 | 0.1190743
[5 empty] | 0.0915286 | 0.04249917 |  |  | 0.0915286 | 0.04249917 | 0.2440137 | 0.1201751 | 0.351973 | 0.1200504
[5 empty] | 0.09020992 | 0.0424989 |  |  | 0.09020992 | 0.0424989 | 0.2416199 | 0.1211521 | 0.3507551 | 0.1210264
[5 empty] | 0.08895347 | 0.04249864 |  |  | 0.08895347 | 0.04249864 | 0.2407924 | 0.1221292 | 0.3510403 | 0.1220024
[5 empty] | 0.08771726 | 0.04249837 |  |  | 0.08771726 | 0.04249837 | 0.2417341 | 0.1231062 | 0.3507345 | 0.1229784
[5 empty] | 0.08649579 | 0.0424981 |  |  | 0.08649579 | 0.0424981 | 0.2417476 | 0.1240832 | 0.3497433 | 0.1239544
[5 empty] | 0.08529084 | 0.04249783 |  |  | 0.08529084 | 0.04249783 | 0.2397359 | 0.1250603 | 0.3465725 | 0.1249305
[5 empty] | 0.08410421 | 0.04249756 |  |  | 0.08410421 | 0.04249756 | 0.2404015 | 0.1260373 | 0.3458278 | 0.1259065
[5 empty] | 0.08293768 | 0.04249729 |  |  | 0.08293768 | 0.04249729 | 0.2388474 | 0.1270143 | 0.3458151 | 0.1268825
[5 empty] | 0.08179304 | 0.04249702 |  |  | 0.08179304 | 0.04249702 | 0.2384762 | 0.1279914 | 0.34464 | 0.1278585
[5 empty] | 0.08067206 | 0.04249676 |  |  | 0.08067206 | 0.04249676 | 0.2392908 | 0.1289684 | 0.3453083 | 0.1288345
[5 empty] | 0.07957654 | 0.04249649 |  |  | 0.07957654 | 0.04249649 | 0.2374939 | 0.1299454 | 0.3426258 | 0.1298106
[5 empty] | 0.07850827 | 0.04249622 |  |  | 0.07850827 | 0.04249622 | 0.2376883 | 0.1309225 | 0.3416981 | 0.1307866
[5 empty] | 0.07746902 | 0.04249595 |  |  | 0.07746902 | 0.04249595 | 0.2372767 | 0.1318995 | 0.3417311 | 0.1317626
[5 empty] | 0.07646059 | 0.04249568 |  |  | 0.07646059 | 0.04249568 | 0.2352619 | 0.1328765 | 0.3392305 | 0.1327386
[5 empty] | 0.07548476 | 0.04249541 |  |  | 0.07548476 | 0.04249541 | 0.2357466 | 0.1338536 | 0.339902 | 0.1337146
[5 empty] | 0.07454331 | 0.04249514 |  |  | 0.07454331 | 0.04249514 | 0.2356338 | 0.1348306 | 0.3376514 | 0.1346907
[5 empty] | 0.07363804 | 0.04249488 |  |  | 0.07363804 | 0.04249488 | 0.234426 | 0.1358076 | 0.3376845 | 0.1356667
[5 empty] | 0.07277073 | 0.04249461 |  |  | 0.07277073 | 0.04249461 | 0.2319261 | 0.1367847 | 0.3342069 | 0.1366427
[5 empty] | 0.07194316 | 0.04249434 |  |  | 0.07194316 | 0.04249434 | 0.2317369 | 0.1377617 | 0.3361245 | 0.1376187
[5 empty] | 0.07115712 | 0.04249407 |  |  | 0.07115712 | 0.04249407 | 0.2320611 | 0.1387387 | 0.3349429 | 0.1385947
[5 empty] | 0.0704144 | 0.0424938 |  |  | 0.0704144 | 0.0424938 | 0.2306014 | 0.1397158 | 0.332568 | 0.1395707
[5 empty] | 0.06971678 | 0.04249353 |  |  | 0.06971678 | 0.04249353 | 0.2304607 | 0.1406928 | 0.3305054 | 0.1405468
[5 empty] | 0.06906605 | 0.04249326 |  |  | 0.06906605 | 0.04249326 | 0.2292417 | 0.1416698 | 0.330061 | 0.1415228
[5 empty] | 0.06846399 | 0.042493 |  |  | 0.06846399 | 0.042493 | 0.2292473 | 0.1426469 | 0.3297404 | 0.1424988
[5 empty] | 0.0679124 | 0.04249273 |  |  | 0.0679124 | 0.04249273 | 0.23038 | 0.1436239 | 0.3296495 | 0.1434748
[5 empty] | 0.06741305 | 0.04249246 |  |  | 0.06741305 | 0.04249246 | 0.2298428 | 0.1446009 | 0.3272939 | 0.1444508
[5 empty] | 0.06696773 | 0.04249219 |  |  | 0.06696773 | 0.04249219 | 0.2299383 | 0.145578 | 0.3252794 | 0.1454269
[5 empty] | 0.06696773 | 0.04249219 |  |  | 0.06696773 | 0.04249219 | 0.2286694 | 0.146555 | 0.3244118 | 0.1464029
[5 empty] | 0.06497301 | 0.04248335 |  |  | 0.06497301 | 0.04248335 | 0.2280389 | 0.147532 | 0.3238969 | 0.1473789
[5 empty] | 0.06300075 | 0.0424745 |  |  | 0.06300075 | 0.0424745 | 0.2285494 | 0.1485091 | 0.3247402 | 0.1483549
[5 empty] | 0.06105204 | 0.04246566 |  |  | 0.06105204 | 0.04246566 | 0.2267037 | 0.1494861 | 0.3224477 | 0.1493309
[5 empty] | 0.05912797 | 0.04245681 |  |  | 0.05912797 | 0.04245681 | 0.2286047 | 0.1504631 | 0.3235251 | 0.150307
[5 empty] | 0.05722962 | 0.04244796 |  |  | 0.05722962 | 0.04244796 | 0.2283551 | 0.1514402 | 0.322578 | 0.151283
[5 empty] | 0.05535809 | 0.04243912 |  |  | 0.05535809 | 0.04243912 | 0.2282484 | 0.1524172 | 0.3217955 | 0.152259
[5 empty] | 0.05351444 | 0.04243027 |  |  | 0.05351444 | 0.04243027 | 0.2256477 | 0.1533942 | 0.3186211 | 0.153235
[5 empty] | 0.05169977 | 0.04242143 |  |  | 0.05169977 | 0.04242143 | 0.2281488 | 0.1543713 | 0.3204498 | 0.154211
[5 empty] | 0.04991516 | 0.04241258 |  |  | 0.04991516 | 0.04241258 | 0.2253516 | 0.1553483 | 0.3197821 | 0.1551871
[5 empty] | 0.0481617 | 0.04240374 |  |  | 0.0481617 | 0.04240374 | 0.2278564 | 0.1563253 | 0.3200182 | 0.1561631
[5 empty] | 0.04644048 | 0.04239489 |  |  | 0.04644048 | 0.04239489 | 0.226463 | 0.1573024 | 0.3179584 | 0.1571391
[5 empty] | 0.04475257 | 0.04238605 |  |  | 0.04475257 | 0.04238605 | 0.2274715 | 0.1582794 | 0.3170029 | 0.1581151
[5 empty] | 0.04309906 | 0.0423772 |  |  | 0.04309906 | 0.0423772 | 0.226082 | 0.1592564 | 0.3165522 | 0.1590911
[5 empty] | 0.04148103 | 0.04236836 |  |  | 0.04148103 | 0.04236836 | 0.2267944 | 0.1602335 | 0.3162064 | 0.1600672
[5 empty] | 0.03989958 | 0.04235951 |  |  | 0.03989958 | 0.04235951 | 0.2257089 | 0.1612105 | 0.3147659 | 0.1610432
[5 empty] | 0.03835579 | 0.04235067 |  |  | 0.03835579 | 0.04235067 | 0.2270253 | 0.1621875 | 0.316531 | 0.1620192
[5 empty] | 0.03685073 | 0.04234182 |  |  | 0.03685073 | 0.04234182 | 0.2250438 | 0.1631646 | 0.3151019 | 0.1629952
[5 empty] | 0.0353855 | 0.04233298 |  |  | 0.0353855 | 0.04233298 | 0.2246644 | 0.1641416 | 0.3123791 | 0.1639712
[5 empty] | 0.03396118 | 0.04232413 |  |  | 0.03396118 | 0.04232413 | 0.224487 | 0.1651186 | 0.3136626 | 0.1649472
[5 empty] | 0.03257886 | 0.04231529 |  |  | 0.03257886 | 0.04231529 | 0.2260118 | 0.1660957 | 0.312453 | 0.1659233
[5 empty] | 0.03123962 | 0.04230644 |  |  | 0.03123962 | 0.04230644 | 0.2266388 | 0.1670727 | 0.3119504 | 0.1668993
[5 empty] | 0.02994454 | 0.0422976 |  |  | 0.02994454 | 0.0422976 | 0.2267679 | 0.1680497 | 0.3123551 | 0.1678753
[5 empty] | 0.02869472 | 0.04228875 |  |  | 0.02869472 | 0.04228875 | 0.2258992 | 0.1690268 | 0.3106675 | 0.1688513
[5 empty] | 0.02749122 | 0.04227991 |  |  | 0.02749122 | 0.04227991 | 0.2254328 | 0.1700038 | 0.3116879 | 0.1698273
[5 empty] | 0.02633072 | 0.04227106 |  |  | 0.02633072 | 0.04227106 | 0.2259687 | 0.1709808 | 0.3122164 | 0.1708034
[5 empty] | 0.02518772 | 0.04226221 |  |  | 0.02518772 | 0.04226221 | 0.2261068 | 0.1719579 | 0.3114536 | 0.1717794
[5 empty] | 0.02405886 | 0.04225337 |  |  | 0.02405886 | 0.04225337 | 0.2247473 | 0.1729349 | 0.3078995 | 0.1727554
[5 empty] | 0.02294524 | 0.04224452 |  |  | 0.02294524 | 0.04224452 | 0.2244901 | 0.1739119 | 0.3085546 | 0.1737314
[5 empty] | 0.02184795 | 0.04223568 |  |  | 0.02184795 | 0.04223568 | 0.2265353 | 0.174889 | 0.3103191 | 0.1747074
[5 empty] | 0.02076805 | 0.04222683 |  |  | 0.02076805 | 0.04222683 | 0.2246829 | 0.175866 | 0.3076933 | 0.1756835
[5 empty] | 0.01970665 | 0.04221799 |  |  | 0.01970665 | 0.04221799 | 0.2241329 | 0.176843 | 0.3090776 | 0.1766595
[5 empty] | 0.01866482 | 0.04220914 |  |  | 0.01866482 | 0.04220914 | 0.2263854 | 0.1778201 | 0.3081721 | 0.1776355
[5 empty] | 0.01764366 | 0.0422003 |  |  | 0.01764366 | 0.0422003 | 0.2252404 | 0.1787971 | 0.3054773 | 0.1786115
[5 empty] | 0.01664423 | 0.04219145 |  |  | 0.01664423 | 0.04219145 | 0.2257979 | 0.1797741 | 0.3077933 | 0.1795875
[5 empty] | 0.01566764 | 0.04218261 |  |  | 0.01566764 | 0.04218261 | 0.2247579 | 0.1807512 | 0.3067206 | 0.1805636
[5 empty] | 0.01471496 | 0.04217376 |  |  | 0.01471496 | 0.04217376 | 0.2246205 | 0.1817282 | 0.3072594 | 0.1815396
[5 empty] | 0.01378729 | 0.04216492 |  |  | 0.01378729 | 0.04216492 | 0.2261857 | 0.1827052 | 0.3067099 | 0.1825156
[5 empty] | 0.01288569 | 0.04215607 |  |  | 0.01288569 | 0.04215607 | 0.2237536 | 0.1836823 | 0.3067726 | 0.1834916
[5 empty] | 0.01201127 | 0.04214723 |  |  | 0.01201127 | 0.04214723 | 0.224524 | 0.1846593 | 0.3060476 | 0.1844676
[5 empty] | 0.0111651 | 0.04213838 |  |  | 0.0111651 | 0.04213838 | 0.2242972 | 0.1856363 | 0.3033353 | 0.1854437
[5 empty] | 0.01034827 | 0.04212954 |  |  | 0.01034827 | 0.04212954 | 0.2237731 | 0.1866134 | 0.304136 | 0.1864197
[5 empty] | 0.009561859 | 0.04212069 |  |  | 0.009561859 | 0.04212069 | 0.2233517 | 0.1875904 | 0.30285 | 0.1873957
[5 empty] | 0.00880696 | 0.04211185 |  |  | 0.00880696 | 0.04211185 | 0.2258331 | 0.1885674 | 0.3023776 | 0.1883717
[5 empty] | 0.008084655 | 0.042103 |  |  | 0.008084655 | 0.042103 | 0.2237172 | 0.1895445 | 0.304419 | 0.1893477
[5 empty] | 0.007396028 | 0.04209416 |  |  | 0.007396028 | 0.04209416 | 0.2239042 | 0.1905215 | 0.3037745 | 0.1903237
[5 empty] | 0.006742164 | 0.04208531 |  |  | 0.006742164 | 0.04208531 | 0.223494 | 0.1914985 | 0.3033446 | 0.1912998
[5 empty] | 0.006124148 | 0.04207647 |  |  | 0.006124148 | 0.04207647 | 0.2249867 | 0.1924756 | 0.3033294 | 0.1922758
[5 empty] | 0.005543065 | 0.04206762 |  |  | 0.005543065 | 0.04206762 | 0.2252823 | 0.1934526 | 0.3026292 | 0.1932518
[5 empty] | 0.005 | 0.04205877 |  |  | 0.005 | 0.04205877 | 0.2236808 | 0.1944296 | 0.3029444 | 0.1942278
[5 empty] | 0.005 | 0.04204562 |  |  | 0.005 | 0.04204562
[5 empty] | 0.006725272 | 0.04204589 |  |  | 0.006725272 | 0.04204589
[5 empty] | 0.008439331 | 0.04204615 |  |  | 0.008439331 | 0.04204615
[5 empty] | 0.01014202 | 0.04204642 |  |  | 0.01014202 | 0.04204642
[5 empty] | 0.01183317 | 0.04204669 |  |  | 0.01183317 | 0.04204669
[5 empty] | 0.01351262 | 0.04204696 |  |  | 0.01351262 | 0.04204696
[5 empty] | 0.01518023 | 0.04204723 |  |  | 0.01518023 | 0.04204723
[5 empty] | 0.01683581 | 0.0420475 |  |  | 0.01683581 | 0.0420475
[5 empty] | 0.01847922 | 0.04204776 |  |  | 0.01847922 | 0.04204776
[5 empty] | 0.02011029 | 0.04204803 |  |  | 0.02011029 | 0.04204803
[5 empty] | 0.02172887 | 0.0420483 |  |  | 0.02172887 | 0.0420483
[5 empty] | 0.02333478 | 0.04204857 |  |  | 0.02333478 | 0.04204857
[5 empty] | 0.02492788 | 0.04204884 |  |  | 0.02492788 | 0.04204884
[5 empty] | 0.026508 | 0.04204911 |  |  | 0.026508 | 0.04204911
[5 empty] | 0.02807498 | 0.04204938 |  |  | 0.02807498 | 0.04204938
[5 empty] | 0.02962866 | 0.04204964 |  |  | 0.02962866 | 0.04204964
[5 empty] | 0.03116887 | 0.04204991 |  |  | 0.03116887 | 0.04204991
[5 empty] | 0.03269547 | 0.04205018 |  |  | 0.03269547 | 0.04205018
[5 empty] | 0.03420828 | 0.04205045 |  |  | 0.03420828 | 0.04205045
[5 empty] | 0.03570715 | 0.04205072 |  |  | 0.03570715 | 0.04205072
[5 empty] | 0.03719192 | 0.04205099 |  |  | 0.03719192 | 0.04205099
[5 empty] | 0.03866242 | 0.04205126 |  |  | 0.03866242 | 0.04205126
[5 empty] | 0.0401185 | 0.04205152 |  |  | 0.0401185 | 0.04205152
[5 empty] | 0.04155999 | 0.04205179 |  |  | 0.04155999 | 0.04205179
[5 empty] | 0.04298674 | 0.04205206 |  |  | 0.04298674 | 0.04205206
[5 empty] | 0.04439924 | 0.04205233 |  |  | 0.04439924 | 0.04205233
[5 empty] | 0.04580126 | 0.0420526 |  |  | 0.04580126 | 0.0420526
[5 empty] | 0.0471933 | 0.04205287 |  |  | 0.0471933 | 0.04205287
[5 empty] | 0.04857519 | 0.04205314 |  |  | 0.04857519 | 0.04205314
[5 empty] | 0.04994679 | 0.0420534 |  |  | 0.04994679 | 0.0420534
[5 empty] | 0.05130792 | 0.04205367 |  |  | 0.05130792 | 0.04205367
[5 empty] | 0.05265842 | 0.04205394 |  |  | 0.05265842 | 0.04205394
[5 empty] | 0.05399814 | 0.04205421 |  |  | 0.05399814 | 0.04205421
[5 empty] | 0.05532692 | 0.04205448 |  |  | 0.05532692 | 0.04205448
[5 empty] | 0.05664459 | 0.04205475 |  |  | 0.05664459 | 0.04205475
[5 empty] | 0.05795099 | 0.04205502 |  |  | 0.05795099 | 0.04205502
[5 empty] | 0.05924597 | 0.04205528 |  |  | 0.05924597 | 0.04205528
[5 empty] | 0.06052936 | 0.04205555 |  |  | 0.06052936 | 0.04205555
[5 empty] | 0.061801 | 0.04205582 |  |  | 0.061801 | 0.04205582
[5 empty] | 0.06306073 | 0.04205609 |  |  | 0.06306073 | 0.04205609
[5 empty] | 0.06430839 | 0.04205636 |  |  | 0.06430839 | 0.04205636
[5 empty] | 0.06554382 | 0.04205663 |  |  | 0.06554382 | 0.04205663
[5 empty] | 0.06676686 | 0.04205689 |  |  | 0.06676686 | 0.04205689
[5 empty] | 0.06797736 | 0.04205716 |  |  | 0.06797736 | 0.04205716
[5 empty] | 0.06917513 | 0.04205743 |  |  | 0.06917513 | 0.04205743
[5 empty] | 0.07036004 | 0.0420577 |  |  | 0.07036004 | 0.0420577
[5 empty] | 0.07153191 | 0.04205797 |  |  | 0.07153191 | 0.04205797
[5 empty] | 0.0726906 | 0.04205824 |  |  | 0.0726906 | 0.04205824
[5 empty] | 0.07383592 | 0.04205851 |  |  | 0.07383592 | 0.04205851
[5 empty] | 0.07496773 | 0.04205877 |  |  | 0.07496773 | 0.04205877
[5 empty] | 0.07496773 | 0.04204562 |  |  | 0.07496773 | 0.04204562
[5 empty] | 0.07661473 | 0.042055 |  |  | 0.07661473 | 0.042055
[5 empty] | 0.07824741 | 0.04206438 |  |  | 0.07824741 | 0.04206438
[5 empty] | 0.07986545 | 0.04207376 |  |  | 0.07986545 | 0.04207376
[5 empty] | 0.08146851 | 0.04208315 |  |  | 0.08146851 | 0.04208315
[5 empty] | 0.08305624 | 0.04209253 |  |  | 0.08305624 | 0.04209253
[5 empty] | 0.08462832 | 0.04210191 |  |  | 0.08462832 | 0.04210191
[5 empty] | 0.0861844 | 0.04211129 |  |  | 0.0861844 | 0.04211129
[5 empty] | 0.08772415 | 0.04212067 |  |  | 0.08772415 | 0.04212067
[5 empty] | 0.08924723 | 0.04213006 |  |  | 0.08924723 | 0.04213006
[5 empty] | 0.09075329 | 0.04213944 |  |  | 0.09075329 | 0.04213944
[5 empty] | 0.09224202 | 0.04214882 |  |  | 0.09224202 | 0.04214882
[5 empty] | 0.09371306 | 0.0421582 |  |  | 0.09371306 | 0.0421582
[5 empty] | 0.09516609 | 0.04216759 |  |  | 0.09516609 | 0.04216759
[5 empty] | 0.09660075 | 0.04217697 |  |  | 0.09660075 | 0.04217697
[5 empty] | 0.09801673 | 0.04218635 |  |  | 0.09801673 | 0.04218635
[5 empty] | 0.09941367 | 0.04219573 |  |  | 0.09941367 | 0.04219573
[5 empty] | 0.1007912 | 0.04220512 |  |  | 0.1007912 | 0.04220512
[5 empty] | 0.1021491 | 0.0422145 |  |  | 0.1021491 | 0.0422145
[5 empty] | 0.1034869 | 0.04222388 |  |  | 0.1034869 | 0.04222388
[5 empty] | 0.1048044 | 0.04223326 |  |  | 0.1048044 | 0.04223326
[5 empty] | 0.1061011 | 0.04224264 |  |  | 0.1061011 | 0.04224264
[5 empty] | 0.1073768 | 0.04225203 |  |  | 0.1073768 | 0.04225203
[5 empty] | 0.1086311 | 0.04226141 |  |  | 0.1086311 | 0.04226141
[5 empty] | 0.1098636 | 0.04227079 |  |  | 0.1098636 | 0.04227079
[5 empty] | 0.1110755 | 0.04228017 |  |  | 0.1110755 | 0.04228017
[5 empty] | 0.1122746 | 0.04228956 |  |  | 0.1122746 | 0.04228956
[5 empty] | 0.1134619 | 0.04229894 |  |  | 0.1134619 | 0.04229894
[5 empty] | 0.1146372 | 0.04230832 |  |  | 0.1146372 | 0.04230832
[5 empty] | 0.1158002 | 0.0423177 |  |  | 0.1158002 | 0.0423177
[5 empty] | 0.1169503 | 0.04232709 |  |  | 0.1169503 | 0.04232709
[5 empty] | 0.1180874 | 0.04233647 |  |  | 0.1180874 | 0.04233647
[5 empty] | 0.1192111 | 0.04234585 |  |  | 0.1192111 | 0.04234585
[5 empty] | 0.1203211 | 0.04235523 |  |  | 0.1203211 | 0.04235523
[5 empty] | 0.121417 | 0.04236461 |  |  | 0.121417 | 0.04236461
[5 empty] | 0.1224984 | 0.042374 |  |  | 0.1224984 | 0.042374
[5 empty] | 0.1235651 | 0.04238338 |  |  | 0.1235651 | 0.04238338
[5 empty] | 0.1246167 | 0.04239276 |  |  | 0.1246167 | 0.04239276
[5 empty] | 0.1256528 | 0.04240214 |  |  | 0.1256528 | 0.04240214
[5 empty] | 0.1266732 | 0.04241153 |  |  | 0.1266732 | 0.04241153
[5 empty] | 0.1276775 | 0.04242091 |  |  | 0.1276775 | 0.04242091
[5 empty] | 0.1286653 | 0.04243029 |  |  | 0.1286653 | 0.04243029
[5 empty] | 0.1296364 | 0.04243967 |  |  | 0.1296364 | 0.04243967
[5 empty] | 0.1305903 | 0.04244905 |  |  | 0.1305903 | 0.04244905
[5 empty] | 0.1315268 | 0.04245844 |  |  | 0.1315268 | 0.04245844
[5 empty] | 0.1324455 | 0.04246782 |  |  | 0.1324455 | 0.04246782
[5 empty] | 0.133346 | 0.0424772 |  |  | 0.133346 | 0.0424772
[5 empty] | 0.1342281 | 0.04248658 |  |  | 0.1342281 | 0.04248658
[5 empty] | 0.1350913 | 0.04249597 |  |  | 0.1350913 | 0.04249597
[5 empty] | 0.1359355 | 0.04250535 |  |  | 0.1359355 | 0.04250535
[5 empty] | 0.1359355 | 0.04250535 |  |  | 0.1359355 | 0.04250535
[5 empty] | 0.1335643 | 0.04568577 |  |  | 0.1335643 | 0.04568577
[5 empty] | 0.1314664 | 0.0488662 |  |  | 0.1314664 | 0.0488662
[5 empty] | 0.129626 | 0.05204663 |  |  | 0.129626 | 0.05204663
[5 empty] | 0.1280274 | 0.05522705 |  |  | 0.1280274 | 0.05522705
[5 empty] | 0.126655 | 0.05840748 |  |  | 0.126655 | 0.05840748
[5 empty] | 0.1254931 | 0.06158791 |  |  | 0.1254931 | 0.06158791
[5 empty] | 0.1245259 | 0.06476833 |  |  | 0.1245259 | 0.06476833
[5 empty] | 0.1237378 | 0.06794876 |  |  | 0.1237378 | 0.06794876
[5 empty] | 0.1231131 | 0.07112919 |  |  | 0.1231131 | 0.07112919
[5 empty] | 0.1226361 | 0.07430961 |  |  | 0.1226361 | 0.07430961
[5 empty] | 0.1222911 | 0.07749004 |  |  | 0.1222911 | 0.07749004
[5 empty] | 0.1220624 | 0.08067046 |  |  | 0.1220624 | 0.08067046
[5 empty] | 0.1219343 | 0.08385089 |  |  | 0.1219343 | 0.08385089
[5 empty] | 0.1218911 | 0.08703132 |  |  | 0.1218911 | 0.08703132
[5 empty] | 0.1222901 | 0.09021174 |  |  | 0.1222901 | 0.09021174
[5 empty] | 0.1234844 | 0.09339217 |  |  | 0.1234844 | 0.09339217
[5 empty] | 0.1252172 | 0.0965726 |  |  | 0.1252172 | 0.0965726
[5 empty] | 0.1272282 | 0.09975302 |  |  | 0.1272282 | 0.09975302
[5 empty] | 0.1292568 | 0.1029334 |  |  | 0.1292568 | 0.1029334
[5 empty] | 0.1310427 | 0.1061139 |  |  | 0.1310427 | 0.1061139
[5 empty] | 0.1323254 | 0.1092943 |  |  | 0.1323254 | 0.1092943
[5 empty] | 0.1328444 | 0.1124747 |  |  | 0.1328444 | 0.1124747
[5 empty] | 0.1326132 | 0.1156552 |  |  | 0.1326132 | 0.1156552
[5 empty] | 0.1318957 | 0.1188356 |  |  | 0.1318957 | 0.1188356
[5 empty] | 0.1307372 | 0.122016 |  |  | 0.1307372 | 0.122016
[5 empty] | 0.1291824 | 0.1251964 |  |  | 0.1291824 | 0.1251964
[5 empty] | 0.1272758 | 0.1283769 |  |  | 0.1272758 | 0.1283769
[5 empty] | 0.1250623 | 0.1315573 |  |  | 0.1250623 | 0.1315573
[5 empty] | 0.1225863 | 0.1347377 |  |  | 0.1225863 | 0.1347377
[5 empty] | 0.1198926 | 0.1379181 |  |  | 0.1198926 | 0.1379181
[5 empty] | 0.1170258 | 0.1410986 |  |  | 0.1170258 | 0.1410986
[5 empty] | 0.1140307 | 0.144279 |  |  | 0.1140307 | 0.144279
[5 empty] | 0.1109517 | 0.1474594 |  |  | 0.1109517 | 0.1474594
[5 empty] | 0.1075617 | 0.15 |  |  | 0.1075617 | 0.15
[5 empty] | 0.1017233 | 0.1538203 |  |  | 0.1017233 | 0.1538203
[5 empty] | 0.09520255 | 0.1570007 |  |  | 0.09520255 | 0.1570007
[5 empty] | 0.0907971 | 0.1601811 |  |  | 0.0907971 | 0.1601811
[5 empty] | 0.09025435 | 0.1633615 |  |  | 0.09025435 | 0.1633615
[5 empty] | 0.09028715 | 0.166542 |  |  | 0.09028715 | 0.166542
[5 empty] | 0.09035305 | 0.1697224 |  |  | 0.09035305 | 0.1697224
[5 empty] | 0.0904543 | 0.1729028 |  |  | 0.0904543 | 0.1729028
[5 empty] | 0.09059316 | 0.1760833 |  |  | 0.09059316 | 0.1760833
[5 empty] | 0.09077189 | 0.1792637 |  |  | 0.09077189 | 0.1792637
[5 empty] | 0.09099274 | 0.1824441 |  |  | 0.09099274 | 0.1824441
[5 empty] | 0.09125797 | 0.1856245 |  |  | 0.09125797 | 0.1856245
[5 empty] | 0.09174702 | 0.188805 |  |  | 0.09174702 | 0.188805
[5 empty] | 0.09405718 | 0.1919854 |  |  | 0.09405718 | 0.1919854
[5 empty] | 0.0972987 | 0.1951658 |  |  | 0.0972987 | 0.1951658
[5 empty] | 0.09988582 | 0.1983462 |  |  | 0.09988582 | 0.1983462
[5 empty] | 0.1017402 | 0.2015267 |  |  | 0.1017402 | 0.2015267
[5 empty] | 0.1034127 | 0.2047071 |  |  | 0.1034127 | 0.2047071
[5 empty] | 0.1049537 | 0.2078875 |  |  | 0.1049537 | 0.2078875
[5 empty] | 0.1064139 | 0.2110679 |  |  | 0.1064139 | 0.2110679
[5 empty] | 0.1078438 | 0.2142484 |  |  | 0.1078438 | 0.2142484
[5 empty] | 0.1092749 | 0.2174288 |  |  | 0.1092749 | 0.2174288
[5 empty] | 0.110551 | 0.2206092 |  |  | 0.110551 | 0.2206092
[5 empty] | 0.111761 | 0.2237897 |  |  | 0.111761 | 0.2237897
[5 empty] | 0.1130762 | 0.2269701 |  |  | 0.1130762 | 0.2269701
[5 empty] | 0.1146684 | 0.2301505 |  |  | 0.1146684 | 0.2301505
[5 empty] | 0.1168183 | 0.2333309 |  |  | 0.1168183 | 0.2333309
[5 empty] | 0.1196537 | 0.2365114 |  |  | 0.1196537 | 0.2365114
[5 empty] | 0.1230815 | 0.2396918 |  |  | 0.1230815 | 0.2396918
[5 empty] | 0.1270088 | 0.2428722 |  |  | 0.1270088 | 0.2428722
[5 empty] | 0.1313424 | 0.2460526 |  |  | 0.1313424 | 0.2460526
[5 empty] | 0.1359893 | 0.2492331 |  |  | 0.1359893 | 0.2492331
[5 empty] | 0.1408563 | 0.2524135 |  |  | 0.1408563 | 0.2524135
[5 empty] | 0.1458505 | 0.2555939 |  |  | 0.1458505 | 0.2555939
[5 empty] | 0.1508786 | 0.2587743 |  |  | 0.1508786 | 0.2587743
[5 empty] | 0.1558477 | 0.2619548 |  |  | 0.1558477 | 0.2619548
[5 empty] | 0.1606647 | 0.2651352 |  |  | 0.1606647 | 0.2651352
[5 empty] | 0.1652364 | 0.2683156 |  |  | 0.1652364 | 0.2683156
[5 empty] | 0.1694699 | 0.271496 |  |  | 0.1694699 | 0.271496
[5 empty] | 0.1732719 | 0.2746765 |  |  | 0.1732719 | 0.2746765
[5 empty] | 0.1765495 | 0.2778569 |  |  | 0.1765495 | 0.2778569
[5 empty] | 0.1792096 | 0.2810373 |  |  | 0.1792096 | 0.2810373
[5 empty] | 0.181159 | 0.2842178 |  |  | 0.181159 | 0.2842178
[5 empty] | 0.1825806 | 0.2873982 |  |  | 0.1825806 | 0.2873982
[5 empty] | 0.1823873 | 0.2905786 |  |  | 0.1823873 | 0.2905786
[5 empty] | 0.1776969 | 0.293759 |  |  | 0.1776969 | 0.293759
[5 empty] | 0.1680223 | 0.2969395 |  |  | 0.1680223 | 0.2969395
[5 empty] | 0.1550813 | 0.3001199 |  |  | 0.1550813 | 0.3001199
[5 empty] | 0.1405917 | 0.3033003 |  |  | 0.1405917 | 0.3033003
[5 empty] | 0.1262712 | 0.3064807 |  |  | 0.1262712 | 0.3064807
[5 empty] | 0.1138376 | 0.3096612 |  |  | 0.1138376 | 0.3096612
[5 empty] | 0.1050086 | 0.3128416 |  |  | 0.1050086 | 0.3128416
[5 empty] | 0.1002536 | 0.316022 |  |  | 0.1002536 | 0.316022
[5 empty] | 0.09603494 | 0.3192024 |  |  | 0.09603494 | 0.3192024
[5 empty] | 0.09200959 | 0.3223829 |  |  | 0.09200959 | 0.3223829
[5 empty] | 0.08820261 | 0.3255633 |  |  | 0.08820261 | 0.3255633
[5 empty] | 0.08463911 | 0.3287437 |  |  | 0.08463911 | 0.3287437
[5 empty] | 0.08134417 | 0.3319241 |  |  | 0.08134417 | 0.3319241
[5 empty] | 0.0783429 | 0.3351046 |  |  | 0.0783429 | 0.3351046
[5 empty] | 0.07566039 | 0.338285 |  |  | 0.07566039 | 0.338285
[5 empty] | 0.07332172 | 0.3414654 |  |  | 0.07332172 | 0.3414654
[5 empty] | 0.07135199 | 0.3446459 |  |  | 0.07135199 | 0.3446459
[5 empty] | 0.0697763 | 0.3478263 |  |  | 0.0697763 | 0.3478263
[5 empty] | 0.06861974 | 0.3510067 |  |  | 0.06861974 | 0.3510067
[5 empty] | 0.0679074 | 0.3541871 |  |  | 0.0679074 | 0.3541871
[5 empty] | 0.06766438 | 0.3573676 |  |  | 0.06766438 | 0.3573676