## 1
Общество с ограниченной ответственностью "Инженерная геология" (ООО "ИнжГео") | [11 empty] | Общество с ограниченной ответственностью "Инженерная геология" (ООО "ИнжГео")
Юр. адрес: 117279, г. Москва, ул. Миклухо-Маклая, 36 а, этаж 5, пом. XXIII к. 76-84 | [11 empty] | Юр. адрес: 117279, г. Москва, ул. Миклухо-Маклая, 36 а, этаж 5, пом. XXIII к. 76-84 | [8 empty] | нагр |  |  | X0 | Y0 | R |  | нагр |  |  |  | X0 | Y0 | R | нагр |  |  |  | X0 | Y0 | R |  | нагр |  |  |  | X0 | Y0 | R
Телефон/факс +7 (495) 132-30-00, Адрес электронной почты inbox@inj-geo.ru | [11 empty] | Телефон/факс +7 (495) 132-30-00, Адрес электронной почты inbox@inj-geo.ru | [12 empty] | 0 | [7 empty] | 0 | [6 empty] | 0 | [7 empty] | 0
[21 empty] | девиатор | [6 empty] | девиатор | [6 empty] | девиатор | [7 empty] | девиатор
Испытательная лаборатория ООО «ИнжГео» | [11 empty] | Испытательная лаборатория ООО «ИнжГео» | [8 empty] | x0 | Угол | X | Y |  |  |  | x0 |  | Угол | X | Y |  |  | x0 |  | Угол | X | Y |  |  |  | x0 |  | Угол | X | Y
Адрес места осуществления деятельности лаборатории: г. Москва, просп. Вернадского, д. 51, стр. 1 | [11 empty] | Адрес места осуществления деятельности лаборатории: г. Москва, просп. Вернадского, д. 51, стр. 1 | [9 empty] | 0 | [7 empty] | 0 | [6 empty] | 0 | [7 empty] | 0
Телефон +7(910)4557682, E-mail: slg85@mail.ru | [11 empty] | Телефон +7(910)4557682, E-mail: slg85@mail.ru | [9 empty] | 5 | [7 empty] | 5 | [6 empty] | 5 | [7 empty] | 5
[22 empty] | 10 | [7 empty] | 10 | [6 empty] | 10 | [7 empty] | 10
[12 empty] | Протокол испытаний № 13-63/385 от 18-11-2023 | [9 empty] | 15 | [7 empty] | 15 | [6 empty] | 15 | [7 empty] | 15
[22 empty] | 20 | [7 empty] | 20 | [6 empty] | 20 | [7 empty] | 20
[12 empty] | Наименование и адрес заказчика: Переход трубопровода через р. Енисей | [9 empty] | 25 | [7 empty] | 25 | [6 empty] | 25 | [7 empty] | 25
[12 empty] | Наименование объекта: ООО Регионстрой | [9 empty] | 30 | [7 empty] | 30 | [6 empty] | 30 | [7 empty] | 30
Наименование используемого метода/методики: ГОСТ 12248.4-2020 | [11 empty] | Наименование используемого метода/методики: ГОСТ 12248.3-2020 | [9 empty] | 35 | [7 empty] | 35 | [6 empty] | 35 | [7 empty] | 35
Условия проведения испытания: температура окружающей среды (18 - 25)0С, влажность воздуха (40 - 75)% | [11 empty] | Условия проведения испытания: температура окружающей среды (18 - 25)0С, влажность воздуха (40 - 75)% | [9 empty] | 40 | [7 empty] | 40 | [6 empty] | 40 | [7 empty] | 40
[12 empty] | Дата получение объекта подлежащего испытаниям: 22-10-2023 | [9 empty] | 45 | [7 empty] | 45 | [6 empty] | 45 | [7 empty] | 45
[12 empty] | Дата испытания: 25.10.2022-19.11.2385 | [9 empty] | 50 | [7 empty] | 50 | [6 empty] | 50 | [7 empty] | 50
[22 empty] | 55 | [7 empty] | 55 | [6 empty] | 55 | [7 empty] | 55
Испытание грунтов методом трехосного сжатия | [11 empty] | Испытание грунтов методом трехосного сжатия | [9 empty] | 60 | [7 empty] | 60 | [6 empty] | 60 | [7 empty] | 60
[22 empty] | 65 | [7 empty] | 65 | [6 empty] | 65 | [7 empty] | 65
Лабораторный номер: | [6 empty] | We, д.е. = |  |  |  |  | Лабораторный номер: |  | 1420 |  |  |  | We, д.е. = | 0.232827964 |  |  | 70 | [7 empty] | 70 | [6 empty] | 70 | [7 empty] | 70
Номер скважины: | [6 empty] | ρ, г/см3 = |  |  |  |  | Номер скважины: |  | BH-165 |  |  |  | ρ, г/см3 = | 1.92 |  |  | 75 | [7 empty] | 75 | [6 empty] | 75 | [7 empty] | 75
Глубина отбора, м: | [6 empty] | ρs, г/см3 = |  |  |  |  | Глубина отбора, м: |  | 3.9 |  |  |  | ρs, г/см3 = | 2.68 |  |  | 80 | [7 empty] | 80 | [6 empty] | 80 | [7 empty] | 80
Наименование грунта: | [6 empty] | e, д.е. = |  |  |  |  | Наименование грунта: |  | Суглинок щебенистый, после оттаивания текучепластичный, легкий песчанистый |  |  |  | e, д.е. = | 0.7208224 |  |  | 85 | [7 empty] | 85 | [6 empty] | 85 | [7 empty] | 85
Схема проведения опыта: | [6 empty] | IL, д.е. = |  |  |  |  | Схема проведения опыта: |  | КД |  |  |  | IL, д.е. = | 0.823 |  |  | 90 | [7 empty] | 90 | [6 empty] | 90 | [7 empty] | 90
[22 empty] | 95 | [7 empty] | 95 | [6 empty] | 95 | [7 empty] | 95
[22 empty] | 100 | [7 empty] | 100 | [6 empty] | 100 | [7 empty] | 100
Результаты испытаний | [11 empty] | Результаты испытаний | [9 empty] | 105 | [7 empty] | 105 | [6 empty] | 105 | [7 empty] | 105
[22 empty] | 110 | [7 empty] | 110 | [6 empty] | 110 | [7 empty] | 110
[22 empty] | 115 | [7 empty] | 115 | [6 empty] | 115 | [7 empty] | 115
[22 empty] | 120 | [7 empty] | 120 | [6 empty] | 120 | [7 empty] | 120
[22 empty] | 125 | [7 empty] | 125 | [6 empty] | 125 | [7 empty] | 125
[22 empty] | 130 | [7 empty] | 130 | [6 empty] | 130 | [7 empty] | 130
[22 empty] | 135 | [7 empty] | 135 | [6 empty] | 135 | [7 empty] | 135
[22 empty] | 140 | [7 empty] | 140 | [6 empty] | 140 | [7 empty] | 140
[22 empty] | 145 | [7 empty] | 145 | [6 empty] | 145 | [7 empty] | 145
[22 empty] | 150 | [7 empty] | 150 | [6 empty] | 150 | [7 empty] | 150
[22 empty] | 155 | [7 empty] | 155 | [6 empty] | 155 | [7 empty] | 155
[22 empty] | 160 | [7 empty] | 160 | [6 empty] | 160 | [7 empty] | 160
[22 empty] | 165 | [7 empty] | 165 | [6 empty] | 165 | [7 empty] | 165
[22 empty] | 170 | [7 empty] | 170 | [6 empty] | 170 | [7 empty] | 170
[22 empty] | 175 | [7 empty] | 175 | [6 empty] | 175 | [7 empty] | 175
[22 empty] | 180 | [7 empty] | 180 | [6 empty] | 180 | [7 empty] | 180
[13 empty] | Давление в камере, Мпа σ3 | Вертикальная нагрузка, Мпа σ1 | Поровое давление, Мпа u
[7 empty] | Коэфф. Точки | [5 empty] | 0.0733824 | 0.1842158 | [5 empty] | 1 | [6 empty] | σ3,кПа | σ1,кПа | u, кПа |  |  |  | 4
[13 empty] | 0.1733824 | 0.3480409 | [27 empty] | δ3, Мпа | δ1-δ3, МПа | δ1, МПа | δ1, КПа
|  |  | Модуль деформации, МПа: | [9 empty] | 0.2733824 | 0.511866 | [21 empty] | С, МПа:
|  |  | Е0= | [32 empty] | φ, град:
|  |  | E50 = | [32 empty] | E, Мпа
|  |  | Коэф. Поперечной деформации, ϑ = | [9 empty] | Эффективные значения угла внутреннего трения и удельного сцепления ϕ', С' | [13 empty] | x | 0
[13 empty] | ϕ', град. = | 14 | [12 empty] | y |  |  |  | С, кПа | φ,°
[13 empty] | С', МПа = | 0.025
| Исполнитель: | [6 empty] | Морозов Д.С. |  |  |  |  | Исполнитель: |  |  |  |  | Морозов Д.С.
| Начальник исп. лаборатории: | [6 empty] | Семиколенова Л.Г. |  |  |  |  | Начальник исп. лаборатории: |  |  |  |  | Семиколенова Л.Г.
Лист 1 , всего листов 2 | [11 empty] | Лист 2 , всего листов 2
Частичное воспроизведение протокола испытаний без письменного разрешения ООО «ИнжГео» ЗАПРЕЩАЕТСЯ | [11 empty] | Частичное воспроизведение протокола испытаний без письменного разрешения ООО «ИнжГео» ЗАПРЕЩАЕТСЯ
[5 empty] | второй график |  | первый график | [9 empty] | К Пуассона
dev50 | epsE50 | ind | devE0 | epsE0 | dev | eps | sigma |  | dev1 | eps1 | dev2 | eps2 | dev3 | eps3 |  | Глины
0.05541672 | 0.002188741 |  |  |  | 0 | 0 |  |  | 0 | 0 | 0 | 0 | 0.04888913 | 0.0003432049 |  | < 0 | 0,20-0,30
ind |  |  |  |  | 0.02549169 | 0.0006400144 |  |  | 0.02549169 | 0.0006400144 | 0.05201472 | 0.0005757488 | 0.1192418 | 0.001316838 |  | 0-0,25 | 0,30-0,38
2 |  |  |  |  | 0.03670211 | 0.00105356 |  |  | 0.03670211 | 0.00105356 | 0.08732925 | 0.001520649 | 0.1265809 | 0.001944439 |  | 0,25< | 0,38-0,45
E0 |  |  |  |  | 0.04881367 | 0.001580341 |  |  | 0.04881367 | 0.001580341 | 0.0985486 | 0.002919732 | 0.1358607 | 0.002916659 |  | Суглинки | 0,35-0,37
epsE0 | devE0 |  |  |  | 0.05541672 | 0.002188741 |  |  | 0.05541672 | 0.002188741 | 0.1046845 | 0.003892976 | 0.1453441 | 0.003888879 |  | Пески и супеси | 0,30-0,35
0.0006400144 | 0.02549169 |  |  |  | 0.05609279 | 0.002633901 |  |  | 0.05609279 | 0.002633901 | 0.1116692 | 0.004866219 | 0.1545535 | 0.004861098
[5 empty] | 0.05687861 | 0.003160681 |  |  | 0.05687861 | 0.003160681 | 0.1176158 | 0.005839463 | 0.163911 | 0.005833318
График E50 |  | График E |  |  | 0.05764917 | 0.003687462 |  |  | 0.05764917 | 0.003687462 | 0.1237378 | 0.006812707 | 0.172939 | 0.006805538
eps | q | sigma |  |  | 0.05840462 | 0.004214242 |  |  | 0.05840462 | 0.004214242 | 0.1286485 | 0.007785951 | 0.1808598 | 0.007777758
Горизонтальная линия E50 |  | Касательная |  |  | 0.0591451 | 0.004741022 |  |  | 0.0591451 | 0.004741022 | 0.133761 | 0.008759195 | 0.1879956 | 0.008749977
0 |  | a | b |  | 0.05987076 | 0.005267802 |  |  | 0.05987076 | 0.005267802 | 0.1401888 | 0.009732439 | 0.1927687 | 0.009722197
|  |  | 0 |  | 0.06058175 | 0.005794582 |  |  | 0.06058175 | 0.005794582 | 0.1432451 | 0.01070568 | 0.2004015 | 0.01069442
Вертикальная линия E50 |  | p1 и p2 |  |  | 0.06127823 | 0.006321363 |  |  | 0.06127823 | 0.006321363 | 0.1470433 | 0.01167893 | 0.2054163 | 0.01166664
| 0 | 0 |  |  | 0.06196033 | 0.006848143 |  |  | 0.06196033 | 0.006848143 | 0.1509965 | 0.01265217 | 0.2102352 | 0.01263886
[5 empty] | 0.06262821 | 0.007374923 |  |  | 0.06262821 | 0.007374923 | 0.1546183 | 0.01362541 | 0.2132807 | 0.01361108
Касательная линия E50 |  |  |  |  | 0.06328201 | 0.007901703 |  |  | 0.06328201 | 0.007901703 | 0.1571218 | 0.01459866 | 0.2169749 | 0.0145833
0 | 0 | Горизонтальная 1 |  |  | 0.06392188 | 0.008428483 |  |  | 0.06392188 | 0.008428483 | 0.1605203 | 0.0155719 | 0.2216402 | 0.01555552
[5 empty] | 0.06454798 | 0.008955264 |  |  | 0.06454798 | 0.008955264 | 0.1623271 | 0.01654515 | 0.2230989 | 0.01652773
Горизонтальная линия qкр |  |  |  |  | 0.06516045 | 0.009482044 |  |  | 0.06516045 | 0.009482044 | 0.1645557 | 0.01751839 | 0.2274733 | 0.01749995
Горизонтальная линия q |  | Горизонтальная 2 |  |  | 0.06575943 | 0.01000882 |  |  | 0.06575943 | 0.01000882 | 0.1664191 | 0.01849163 | 0.2293857 | 0.01847217
0 |  | 0 |  |  | 0.06634508 | 0.0105356 |  |  | 0.06634508 | 0.0105356 | 0.1679309 | 0.01946488 | 0.2312582 | 0.01944439
[5 empty] | 0.06691754 | 0.01106238 |  |  | 0.06691754 | 0.01106238 | 0.1697042 | 0.02043812 | 0.2329134 | 0.02041661
Вертикальная линия q |  |  |  |  | 0.06747697 | 0.01158916 |  |  | 0.06747697 | 0.01158916 | 0.1704523 | 0.02141137 | 0.2352733 | 0.02138883
| 0 |  |  |  | 0.0680235 | 0.01211594 |  |  | 0.0680235 | 0.01211594 | 0.1720886 | 0.02238461 | 0.2341604 | 0.02236105
[5 empty] | 0.0685573 | 0.01264273 |  |  | 0.0685573 | 0.01264273 | 0.1726264 | 0.02335785 | 0.2352968 | 0.02333327
[5 empty] | 0.0690785 | 0.01316951 |  |  | 0.0690785 | 0.01316951 | 0.1733789 | 0.0243311 | 0.236105 | 0.02430549
[5 empty] | 0.06958725 | 0.01369629 |  |  | 0.06958725 | 0.01369629 | 0.1727596 | 0.02530434 | 0.2381072 | 0.02527771
[5 empty] | 0.07008371 | 0.01422307 |  |  | 0.07008371 | 0.01422307 | 0.1746585 | 0.02627758 | 0.2384836 | 0.02624993
[5 empty] | 0.07056803 | 0.01474985 |  |  | 0.07056803 | 0.01474985 | 0.1738582 | 0.02725083 | 0.237383 | 0.02722215
[5 empty] | 0.07104034 | 0.01527663 |  |  | 0.07104034 | 0.01527663 | 0.1736318 | 0.02822407 | 0.2361289 | 0.02819437
[5 empty] | 0.0715008 | 0.01580341 |  |  | 0.0715008 | 0.01580341 | 0.1739464 | 0.02919732 | 0.2376912 | 0.02916659
[5 empty] | 0.07194956 | 0.01633019 |  |  | 0.07194956 | 0.01633019 | 0.172806 | 0.03017056 | 0.2372753 | 0.03013881
[5 empty] | 0.07238676 | 0.01685697 |  |  | 0.07238676 | 0.01685697 | 0.1735144 | 0.0311438 | 0.2366868 | 0.03111103
[5 empty] | 0.07281255 | 0.01738375 |  |  | 0.07281255 | 0.01738375 | 0.1736752 | 0.03211705 | 0.2373311 | 0.03208325
[5 empty] | 0.07322709 | 0.01791053 |  |  | 0.07322709 | 0.01791053 | 0.1724921 | 0.03309029 | 0.2355138 | 0.03305547
[5 empty] | 0.07363052 | 0.01843731 |  |  | 0.07363052 | 0.01843731 | 0.173369 | 0.03406354 | 0.2351404 | 0.03402769
[5 empty] | 0.07402298 | 0.01896409 |  |  | 0.07402298 | 0.01896409 | 0.1728095 | 0.03503678 | 0.2349163 | 0.03499991
[5 empty] | 0.07440463 | 0.01949087 |  |  | 0.07440463 | 0.01949087 | 0.1710174 | 0.03601002 | 0.2337472 | 0.03597213
[5 empty] | 0.07477562 | 0.02001765 |  |  | 0.07477562 | 0.02001765 | 0.1710964 | 0.03698327 | 0.2326384 | 0.03694435
[5 empty] | 0.07513609 | 0.02054443 |  |  | 0.07513609 | 0.02054443 | 0.1704502 | 0.03795651 | 0.2318955 | 0.03791657
[5 empty] | 0.07548619 | 0.02107121 |  |  | 0.07548619 | 0.02107121 | 0.1698826 | 0.03892976 | 0.2314241 | 0.03888879
[5 empty] | 0.07582606 | 0.02159799 |  |  | 0.07582606 | 0.02159799 | 0.1706973 | 0.039903 | 0.2326295 | 0.03986101
[5 empty] | 0.07615587 | 0.02212477 |  |  | 0.07615587 | 0.02212477 | 0.1697979 | 0.04087624 | 0.2309174 | 0.04083323
[5 empty] | 0.07647575 | 0.02265155 |  |  | 0.07647575 | 0.02265155 | 0.1685884 | 0.04184949 | 0.2308932 | 0.04180545
[5 empty] | 0.07678586 | 0.02317833 |  |  | 0.07678586 | 0.02317833 | 0.1686723 | 0.04282273 | 0.2288625 | 0.04277767
[5 empty] | 0.07708634 | 0.02370511 |  |  | 0.07708634 | 0.02370511 | 0.1677534 | 0.04379597 | 0.2282307 | 0.04374989
[5 empty] | 0.07737734 | 0.02423189 |  |  | 0.07737734 | 0.02423189 | 0.1682354 | 0.04476922 | 0.2269033 | 0.04472211
[5 empty] | 0.077659 | 0.02475867 |  |  | 0.077659 | 0.02475867 | 0.1665222 | 0.04574246 | 0.227286 | 0.04569433
[5 empty] | 0.07793149 | 0.02528545 |  |  | 0.07793149 | 0.02528545 | 0.1657173 | 0.04671571 | 0.2268841 | 0.04666655
[5 empty] | 0.07819494 | 0.02581223 |  |  | 0.07819494 | 0.02581223 | 0.1650245 | 0.04768895 | 0.2258031 | 0.04763877
[5 empty] | 0.0784495 | 0.02633901 |  |  | 0.0784495 | 0.02633901 | 0.1662476 | 0.04866219 | 0.2259487 | 0.04861098
[5 empty] | 0.07869533 | 0.02686579 |  |  | 0.07869533 | 0.02686579 | 0.1640903 | 0.04963544 | 0.2239263 | 0.0495832
[5 empty] | 0.07893257 | 0.02739257 |  |  | 0.07893257 | 0.02739257 | 0.1648563 | 0.05060868 | 0.2237413 | 0.05055542
[5 empty] | 0.07916136 | 0.02791935 |  |  | 0.07916136 | 0.02791935 | 0.1633494 | 0.05158193 | 0.2240994 | 0.05152764
[5 empty] | 0.07938186 | 0.02844613 |  |  | 0.07938186 | 0.02844613 | 0.1630732 | 0.05255517 | 0.222606 | 0.05249986
[5 empty] | 0.07959422 | 0.02897291 |  |  | 0.07959422 | 0.02897291 | 0.1641316 | 0.05352841 | 0.2230666 | 0.05347208
[5 empty] | 0.07979858 | 0.02949969 |  |  | 0.07979858 | 0.02949969 | 0.1638282 | 0.05450166 | 0.2223868 | 0.0544443
[5 empty] | 0.07999509 | 0.03002647 |  |  | 0.07999509 | 0.03002647 | 0.1627562 | 0.0554749 | 0.2224515 | 0.05541652
[5 empty] | 0.08018391 | 0.03055325 |  |  | 0.08018391 | 0.03055325 | 0.1616815 | 0.05644814 | 0.2226205 | 0.05638874
[5 empty] | 0.08036517 | 0.03108003 |  |  | 0.08036517 | 0.03108003 | 0.1624022 | 0.05742139 | 0.2206929 | 0.05736096
[5 empty] | 0.08053902 | 0.03160681 |  |  | 0.08053902 | 0.03160681 | 0.1613196 | 0.05839463 | 0.2209692 | 0.05833318
[5 empty] | 0.08070562 | 0.03213359 |  |  | 0.08070562 | 0.03213359 | 0.1609351 | 0.05936788 | 0.22155 | 0.0593054
[5 empty] | 0.08086512 | 0.03266037 |  |  | 0.08086512 | 0.03266037 | 0.1615501 | 0.06034112 | 0.2213358 | 0.06027762
[5 empty] | 0.08101765 | 0.03318715 |  |  | 0.08101765 | 0.03318715 | 0.161966 | 0.06131436 | 0.2197271 | 0.06124984
[5 empty] | 0.08116337 | 0.03371393 |  |  | 0.08116337 | 0.03371393 | 0.1602841 | 0.06228761 | 0.2195246 | 0.06222206
[5 empty] | 0.08130244 | 0.03424071 |  |  | 0.08130244 | 0.03424071 | 0.1599058 | 0.06326085 | 0.2198287 | 0.06319428
[5 empty] | 0.08143498 | 0.03476749 |  |  | 0.08143498 | 0.03476749 | 0.1595325 | 0.0642341 | 0.2198399 | 0.0641665
[5 empty] | 0.08156117 | 0.03529427 |  |  | 0.08156117 | 0.03529427 | 0.1604655 | 0.06520734 | 0.2197588 | 0.06513872
[5 empty] | 0.08168113 | 0.03582105 |  |  | 0.08168113 | 0.03582105 | 0.1595063 | 0.06618058 | 0.218586 | 0.06611094
[5 empty] | 0.08179503 | 0.03634783 |  |  | 0.08179503 | 0.03634783 | 0.1591561 | 0.06715383 | 0.219422 | 0.06708316
[5 empty] | 0.081903 | 0.03687462 |  |  | 0.081903 | 0.03687462 | 0.1588165 | 0.06812707 | 0.2189672 | 0.06805538
[5 empty] | 0.0820052 | 0.0374014 |  |  | 0.0820052 | 0.0374014 | 0.1596886 | 0.06910032 | 0.2186224 | 0.0690276
[5 empty] | 0.08210178 | 0.03792818 |  |  | 0.08210178 | 0.03792818 | 0.158674 | 0.07007356 | 0.2179879 | 0.06999982
[5 empty] | 0.08219288 | 0.03845496 |  |  | 0.08219288 | 0.03845496 | 0.1593739 | 0.0710468 | 0.2177643 | 0.07097204
[5 empty] | 0.08227865 | 0.03898174 |  |  | 0.08227865 | 0.03898174 | 0.1577898 | 0.07202005 | 0.2165522 | 0.07194426
[5 empty] | 0.08235925 | 0.03950852 |  |  | 0.08235925 | 0.03950852 | 0.158923 | 0.07299329 | 0.2177521 | 0.07291648
[5 empty] | 0.08243481 | 0.0400353 |  |  | 0.08243481 | 0.0400353 | 0.1575749 | 0.07396653 | 0.2158646 | 0.0738887
[5 empty] | 0.08250549 | 0.04056208 |  |  | 0.08250549 | 0.04056208 | 0.1576469 | 0.07493978 | 0.2175901 | 0.07486092
[5 empty] | 0.08257143 | 0.04108886 |  |  | 0.08257143 | 0.04108886 | 0.1584403 | 0.07591302 | 0.2154292 | 0.07583314
[5 empty] | 0.08263279 | 0.04161564 |  |  | 0.08263279 | 0.04161564 | 0.1585566 | 0.07688627 | 0.2159825 | 0.07680536
[5 empty] | 0.08268971 | 0.04214242 |  |  | 0.08268971 | 0.04214242 | 0.158497 | 0.07785951 | 0.2168505 | 0.07777758
[5 empty] | 0.08274234 | 0.0426692 |  |  | 0.08274234 | 0.0426692 | 0.1574629 | 0.07883275 | 0.2163337 | 0.0787498
[5 empty] | 0.08279082 | 0.04319598 |  |  | 0.08279082 | 0.04319598 | 0.1573553 | 0.079806 | 0.215332 | 0.07972202
[5 empty] | 0.08283532 | 0.04372276 |  |  | 0.08283532 | 0.04372276 | 0.1569626 | 0.08077924 | 0.2147386 | 0.08069423
[5 empty] | 0.08287597 | 0.04424954 |  |  | 0.08287597 | 0.04424954 | 0.1582795 | 0.08175249 | 0.2146513 | 0.08166645
[5 empty] | 0.08291292 | 0.04477632 |  |  | 0.08291292 | 0.04477632 | 0.1579053 | 0.08272573 | 0.2166697 | 0.08263867
[5 empty] | 0.08294632 | 0.0453031 |  |  | 0.08294632 | 0.0453031 | 0.1579395 | 0.08369897 | 0.2144934 | 0.08361089
[5 empty] | 0.08297632 | 0.04582988 |  |  | 0.08297632 | 0.04582988 | 0.1574817 | 0.08467222 | 0.2156221 | 0.08458311
[5 empty] | 0.08300307 | 0.04635666 |  |  | 0.08300307 | 0.04635666 | 0.1580312 | 0.08564546 | 0.2151555 | 0.08555533
[5 empty] | 0.08302672 | 0.04688344 |  |  | 0.08302672 | 0.04688344 | 0.1580876 | 0.0866187 | 0.2154933 | 0.08652755
[5 empty] | 0.08304741 | 0.04741022 |  |  | 0.08304741 | 0.04741022 | 0.1576503 | 0.08759195 | 0.216035 | 0.08749977
[5 empty] | 0.08306529 | 0.047937 |  |  | 0.08306529 | 0.047937 | 0.1580189 | 0.08856519 | 0.2149804 | 0.08847199
[5 empty] | 0.08308052 | 0.04846378 |  |  | 0.08308052 | 0.04846378 | 0.1574927 | 0.08953844 | 0.214329 | 0.08944421
[5 empty] | 0.08309323 | 0.04899056 |  |  | 0.08309323 | 0.04899056 | 0.1586713 | 0.09051168 | 0.2149806 | 0.09041643
[5 empty] | 0.08310358 | 0.04951734 |  |  | 0.08310358 | 0.04951734 | 0.1575541 | 0.09148492 | 0.2142348 | 0.09138865
[5 empty] | 0.08311172 | 0.05004412 |  |  | 0.08311172 | 0.05004412 | 0.1589406 | 0.09245817 | 0.2147913 | 0.09236087
[5 empty] | 0.08311779 | 0.0505709 |  |  | 0.08311779 | 0.0505709 | 0.1583303 | 0.09343141 | 0.2151497 | 0.09333309
[5 empty] | 0.08312194 | 0.05109768 |  |  | 0.08312194 | 0.05109768 | 0.1588226 | 0.09440466 | 0.2153096 | 0.09430531
[5 empty] | 0.08312432 | 0.05162446 |  |  | 0.08312432 | 0.05162446 | 0.1584171 | 0.0953779 | 0.2159708 | 0.09527753
[5 empty] | 0.08312508 | 0.05215124 |  |  | 0.08312508 | 0.05215124 | 0.1587131 | 0.09635114 | 0.2158329 | 0.09624975
[5 empty] | 0.08312508 | 0.05215124 |  |  | 0.08312508 | 0.05215124 | 0.1590103 | 0.09732439 | 0.2150954 | 0.09722197
[5 empty] | 0.08170319 | 0.05215097 |  |  | 0.08170319 | 0.05215097 | 0.158208 | 0.09829763 | 0.2136582 | 0.09819419
[5 empty] | 0.08029761 | 0.0521507 |  |  | 0.08029761 | 0.0521507 | 0.1585057 | 0.09927088 | 0.2154208 | 0.09916641
[5 empty] | 0.07890919 | 0.05215044 |  |  | 0.07890919 | 0.05215044 | 0.1591029 | 0.1002441 | 0.2150829 | 0.1001386
[5 empty] | 0.07753879 | 0.05215017 |  |  | 0.07753879 | 0.05215017 | 0.1587991 | 0.1012174 | 0.2151442 | 0.1011108
[5 empty] | 0.07618729 | 0.0521499 |  |  | 0.07618729 | 0.0521499 | 0.1601938 | 0.1021906 | 0.2148043 | 0.1020831
[5 empty] | 0.07485554 | 0.05214963 |  |  | 0.07485554 | 0.05214963 | 0.1587863 | 0.1031639 | 0.2150628 | 0.1030553
[5 empty] | 0.0735444 | 0.05214936 |  |  | 0.0735444 | 0.05214936 | 0.1593763 | 0.1041371 | 0.2154195 | 0.1040275
[5 empty] | 0.07225475 | 0.05214909 |  |  | 0.07225475 | 0.05214909 | 0.1591631 | 0.1051103 | 0.2141739 | 0.1049997
[5 empty] | 0.07098744 | 0.05214882 |  |  | 0.07098744 | 0.05214882 | 0.1589463 | 0.1060836 | 0.2146258 | 0.1059719
[5 empty] | 0.06974334 | 0.05214856 |  |  | 0.06974334 | 0.05214856 | 0.1596253 | 0.1070568 | 0.2151748 | 0.1069442
[5 empty] | 0.0685233 | 0.05214829 |  |  | 0.0685233 | 0.05214829 | 0.1605995 | 0.1080301 | 0.2154205 | 0.1079164
[5 empty] | 0.0673282 | 0.05214802 |  |  | 0.0673282 | 0.05214802 | 0.1594686 | 0.1090033 | 0.2146626 | 0.1088886
[5 empty] | 0.06615889 | 0.05214775 |  |  | 0.06615889 | 0.05214775 | 0.1605319 | 0.1099766 | 0.2142007 | 0.1098608
[5 empty] | 0.06501624 | 0.05214748 |  |  | 0.06501624 | 0.05214748 | 0.1599889 | 0.1109498 | 0.2148346 | 0.110833
[5 empty] | 0.06390111 | 0.05214721 |  |  | 0.06390111 | 0.05214721 | 0.1607391 | 0.111923 | 0.2134638 | 0.1118053
[5 empty] | 0.06281436 | 0.05214694 |  |  | 0.06281436 | 0.05214694 | 0.1598819 | 0.1128963 | 0.213788 | 0.1127775
[5 empty] | 0.06175686 | 0.05214668 |  |  | 0.06175686 | 0.05214668 | 0.1601169 | 0.1138695 | 0.2140069 | 0.1137497
[5 empty] | 0.06072948 | 0.05214641 |  |  | 0.06072948 | 0.05214641 | 0.1609435 | 0.1148428 | 0.2135201 | 0.1147219
[5 empty] | 0.05973306 | 0.05214614 |  |  | 0.05973306 | 0.05214614 | 0.1608612 | 0.115816 | 0.2147273 | 0.1156941
[5 empty] | 0.05876848 | 0.05214587 |  |  | 0.05876848 | 0.05214587 | 0.1605695 | 0.1167893 | 0.2137282 | 0.1166664
[5 empty] | 0.05783661 | 0.0521456 |  |  | 0.05783661 | 0.0521456 | 0.1594522 | 0.1177625 | 0.2131115 | 0.1176386
[5 empty] | 0.05693829 | 0.05214533 |  |  | 0.05693829 | 0.05214533 | 0.1601602 | 0.1187358 | 0.2138521 | 0.1186108
[5 empty] | 0.0560744 | 0.05214507 |  |  | 0.0560744 | 0.05214507 | 0.160094 | 0.119709 | 0.2132509 | 0.119583
[5 empty] | 0.0552458 | 0.0521448 |  |  | 0.0552458 | 0.0521448 | 0.1590582 | 0.1206822 | 0.2130105 | 0.1205552
[5 empty] | 0.05444982 | 0.05214453 |  |  | 0.05444982 | 0.05214453 | 0.1585572 | 0.1216555 | 0.2124332 | 0.1215275
[5 empty] | 0.0536662 | 0.05214426 |  |  | 0.0536662 | 0.05214426 | 0.1594957 | 0.1226287 | 0.2133214 | 0.1224997
[5 empty] | 0.05289225 | 0.05214399 |  |  | 0.05289225 | 0.05214399 | 0.1578781 | 0.123602 | 0.2112775 | 0.1234719
[5 empty] | 0.05212886 | 0.05214372 |  |  | 0.05212886 | 0.05214372 | 0.1574091 | 0.1245752 | 0.211804 | 0.1244441
[5 empty] | 0.05137687 | 0.05214345 |  |  | 0.05137687 | 0.05214345 | 0.1569931 | 0.1255485 | 0.2122032 | 0.1254163
[5 empty] | 0.05063716 | 0.05214319 |  |  | 0.05063716 | 0.05214319 | 0.1562346 | 0.1265217 | 0.2104775 | 0.1263886
[5 empty] | 0.04991058 | 0.05214292 |  |  | 0.04991058 | 0.05214292 | 0.1556383 | 0.1274949 | 0.2095295 | 0.1273608
[5 empty] | 0.04919801 | 0.05214265 |  |  | 0.04919801 | 0.05214265 | 0.1561087 | 0.1284682 | 0.2099614 | 0.128333
[5 empty] | 0.0485003 | 0.05214238 |  |  | 0.0485003 | 0.05214238 | 0.1554503 | 0.1294414 | 0.2095756 | 0.1293052
[5 empty] | 0.04781831 | 0.05214211 |  |  | 0.04781831 | 0.05214211 | 0.1539676 | 0.1304147 | 0.2088747 | 0.1302774
[5 empty] | 0.04715292 | 0.05214184 |  |  | 0.04715292 | 0.05214184 | 0.1541652 | 0.1313879 | 0.2085609 | 0.1312497
[5 empty] | 0.04650497 | 0.05214157 |  |  | 0.04650497 | 0.05214157 | 0.1535477 | 0.1323612 | 0.2070367 | 0.1322219
[5 empty] | 0.04587535 | 0.05214131 |  |  | 0.04587535 | 0.05214131 | 0.1529195 | 0.1333344 | 0.2083046 | 0.1331941
[5 empty] | 0.04526489 | 0.05214104 |  |  | 0.04526489 | 0.05214104 | 0.1520852 | 0.1343077 | 0.2065668 | 0.1341663
[5 empty] | 0.04467449 | 0.05214077 |  |  | 0.04467449 | 0.05214077 | 0.1504494 | 0.1352809 | 0.2061258 | 0.1351385
[5 empty] | 0.04410498 | 0.0521405 |  |  | 0.04410498 | 0.0521405 | 0.1497165 | 0.1362541 | 0.2056841 | 0.1361108
[5 empty] | 0.04355724 | 0.05214023 |  |  | 0.04355724 | 0.05214023 | 0.1492912 | 0.1372274 | 0.2057439 | 0.137083
[5 empty] | 0.04303214 | 0.05213996 |  |  | 0.04303214 | 0.05213996 | 0.149378 | 0.1382006 | 0.2038079 | 0.1380552
[5 empty] | 0.04253052 | 0.05213969 |  |  | 0.04253052 | 0.05213969 | 0.1476813 | 0.1391739 | 0.2049782 | 0.1390274
[5 empty] | 0.04205327 | 0.05213943 |  |  | 0.04205327 | 0.05213943 | 0.1480058 | 0.1401471 | 0.2028574 | 0.1399996
[5 empty] | 0.04160123 | 0.05213916 |  |  | 0.04160123 | 0.05213916 | 0.147056 | 0.1411204 | 0.2027478 | 0.1409719
[5 empty] | 0.04117528 | 0.05213889 |  |  | 0.04117528 | 0.05213889 | 0.1461365 | 0.1420936 | 0.2029519 | 0.1419441
[5 empty] | 0.04077627 | 0.05213862 |  |  | 0.04077627 | 0.05213862 | 0.1457517 | 0.1430668 | 0.2028721 | 0.1429163
[5 empty] | 0.04040507 | 0.05213835 |  |  | 0.04040507 | 0.05213835 | 0.1451062 | 0.1440401 | 0.2026107 | 0.1438885
[5 empty] | 0.04006254 | 0.05213808 |  |  | 0.04006254 | 0.05213808 | 0.1451045 | 0.1450133 | 0.2009702 | 0.1448607
[5 empty] | 0.04006254 | 0.05213808 |  |  | 0.04006254 | 0.05213808 | 0.1440513 | 0.1459866 | 0.201853 | 0.145833
[5 empty] | 0.03896139 | 0.05213113 |  |  | 0.03896139 | 0.05213113 | 0.143651 | 0.1469598 | 0.2000615 | 0.1468052
[5 empty] | 0.03787238 | 0.05212417 |  |  | 0.03787238 | 0.05212417 | 0.1441081 | 0.1479331 | 0.2011981 | 0.1477774
[5 empty] | 0.03679605 | 0.05211722 |  |  | 0.03679605 | 0.05211722 | 0.1425273 | 0.1489063 | 0.1987652 | 0.1487496
[5 empty] | 0.03573293 | 0.05211026 |  |  | 0.03573293 | 0.05211026 | 0.143613 | 0.1498796 | 0.2005651 | 0.1497218
[5 empty] | 0.03468356 | 0.05210331 |  |  | 0.03468356 | 0.05210331 | 0.1423699 | 0.1508528 | 0.2002005 | 0.1506941
[5 empty] | 0.03364847 | 0.05209636 |  |  | 0.03364847 | 0.05209636 | 0.14248 | 0.151826 | 0.1987609 | 0.1516663
[5 empty] | 0.03262821 | 0.0520894 |  |  | 0.03262821 | 0.0520894 | 0.1417939 | 0.1527993 | 0.1986226 | 0.1526385
[5 empty] | 0.0316233 | 0.05208245 |  |  | 0.0316233 | 0.05208245 | 0.1428095 | 0.1537725 | 0.1988851 | 0.1536107
[5 empty] | 0.03063427 | 0.05207549 |  |  | 0.03063427 | 0.05207549 | 0.1429267 | 0.1547458 | 0.1982487 | 0.1545829
[5 empty] | 0.02966168 | 0.05206854 |  |  | 0.02966168 | 0.05206854 | 0.1413458 | 0.155719 | 0.1984135 | 0.1555552
[5 empty] | 0.02870604 | 0.05206158 |  |  | 0.02870604 | 0.05206158 | 0.1414665 | 0.1566923 | 0.1987797 | 0.1565274
[5 empty] | 0.0277679 | 0.05205463 |  |  | 0.0277679 | 0.05205463 | 0.142789 | 0.1576655 | 0.1968476 | 0.1574996
[5 empty] | 0.02684779 | 0.05204767 |  |  | 0.02684779 | 0.05204767 | 0.1415133 | 0.1586388 | 0.1961173 | 0.1584718
[5 empty] | 0.02594624 | 0.05204072 |  |  | 0.02594624 | 0.05204072 | 0.1416393 | 0.159612 | 0.196489 | 0.159444
[5 empty] | 0.0250638 | 0.05203376 |  |  | 0.0250638 | 0.05203376 | 0.1412672 | 0.1605852 | 0.196263 | 0.1604162
[5 empty] | 0.02420099 | 0.05202681 |  |  | 0.02420099 | 0.05202681 | 0.1408969 | 0.1615585 | 0.1968395 | 0.1613885
[5 empty] | 0.02335836 | 0.05201985 |  |  | 0.02335836 | 0.05201985 | 0.1417284 | 0.1625317 | 0.1970186 | 0.1623607
[5 empty] | 0.02253643 | 0.0520129 |  |  | 0.02253643 | 0.0520129 | 0.1407618 | 0.163505 | 0.1954006 | 0.1633329
[5 empty] | 0.02173574 | 0.05200594 |  |  | 0.02173574 | 0.05200594 | 0.140797 | 0.1644782 | 0.1959857 | 0.1643051
[5 empty] | 0.02095683 | 0.05199899 |  |  | 0.02095683 | 0.05199899 | 0.1408342 | 0.1654515 | 0.196074 | 0.1652773
[5 empty] | 0.02020024 | 0.05199204 |  |  | 0.02020024 | 0.05199204 | 0.1407732 | 0.1664247 | 0.1961658 | 0.1662496
[5 empty] | 0.01946649 | 0.05198508 |  |  | 0.01946649 | 0.05198508 | 0.1419142 | 0.1673979 | 0.1946613 | 0.1672218
[5 empty] | 0.01875612 | 0.05197813 |  |  | 0.01875612 | 0.05197813 | 0.142157 | 0.1683712 | 0.1955607 | 0.168194
[5 empty] | 0.01806967 | 0.05197117 |  |  | 0.01806967 | 0.05197117 | 0.1407019 | 0.1693444 | 0.1946641 | 0.1691662
[5 empty] | 0.01740549 | 0.05196422 |  |  | 0.01740549 | 0.05196422 | 0.1403487 | 0.1703177 | 0.1951719 | 0.1701384
[5 empty] | 0.016751 | 0.05195726 |  |  | 0.016751 | 0.05195726 | 0.1418974 | 0.1712909 | 0.1936841 | 0.1711107
[5 empty] | 0.01610455 | 0.05195031 |  |  | 0.01610455 | 0.05195031 | 0.1411482 | 0.1722642 | 0.1936011 | 0.1720829
[5 empty] | 0.01546668 | 0.05194335 |  |  | 0.01546668 | 0.05194335 | 0.141601 | 0.1732374 | 0.1941229 | 0.1730551
[5 empty] | 0.01483791 | 0.0519364 |  |  | 0.01483791 | 0.0519364 | 0.1412558 | 0.1742107 | 0.1934499 | 0.1740273
[5 empty] | 0.01421879 | 0.05192944 |  |  | 0.01421879 | 0.05192944 | 0.1417127 | 0.1751839 | 0.1930822 | 0.1749995
[5 empty] | 0.01360985 | 0.05192249 |  |  | 0.01360985 | 0.05192249 | 0.1407716 | 0.1761571 | 0.19462 | 0.1759718
[5 empty] | 0.01301163 | 0.05191553 |  |  | 0.01301163 | 0.05191553 | 0.1416327 | 0.1771304 | 0.1926635 | 0.176944
[5 empty] | 0.01242466 | 0.05190858 |  |  | 0.01242466 | 0.05190858 | 0.1414958 | 0.1781036 | 0.1925129 | 0.1779162
[5 empty] | 0.01184947 | 0.05190163 |  |  | 0.01184947 | 0.05190163 | 0.140161 | 0.1790769 | 0.1935685 | 0.1788884
[5 empty] | 0.01128661 | 0.05189467 |  |  | 0.01128661 | 0.05189467 | 0.1406283 | 0.1800501 | 0.1940304 | 0.1798606
[5 empty] | 0.0107366 | 0.05188772 |  |  | 0.0107366 | 0.05188772 | 0.1413978 | 0.1810234 | 0.1928988 | 0.1808329
[5 empty] | 0.01019999 | 0.05188076 |  |  | 0.01019999 | 0.05188076 | 0.1410695 | 0.1819966 | 0.191674 | 0.1818051
[5 empty] | 0.009677298 | 0.05187381 |  |  | 0.009677298 | 0.05187381 | 0.1404433 | 0.1829698 | 0.1932562 | 0.1827773
[5 empty] | 0.009169072 | 0.05186685 |  |  | 0.009169072 | 0.05186685 | 0.1399193 | 0.1839431 | 0.1926454 | 0.1837495
[5 empty] | 0.008675844 | 0.0518599 |  |  | 0.008675844 | 0.0518599 | 0.1400975 | 0.1849163 | 0.1928421 | 0.1847217
[5 empty] | 0.008198148 | 0.05185294 |  |  | 0.008198148 | 0.05185294 | 0.141278 | 0.1858896 | 0.1918462 | 0.185694
[5 empty] | 0.007736521 | 0.05184599 |  |  | 0.007736521 | 0.05184599 | 0.1409606 | 0.1868628 | 0.1925582 | 0.1866662
[5 empty] | 0.007291498 | 0.05183903 |  |  | 0.007291498 | 0.05183903 | 0.1408456 | 0.1878361 | 0.1911781 | 0.1876384
[5 empty] | 0.006863613 | 0.05183208 |  |  | 0.006863613 | 0.05183208 | 0.1413328 | 0.1888093 | 0.1917062 | 0.1886106
[5 empty] | 0.006453402 | 0.05182512 |  |  | 0.006453402 | 0.05182512 | 0.1406223 | 0.1897826 | 0.1921426 | 0.1895828
[5 empty] | 0.0060614 | 0.05181817 |  |  | 0.0060614 | 0.05181817 | 0.1409141 | 0.1907558 | 0.1929877 | 0.1905551
[5 empty] | 0.005688142 | 0.05181121 |  |  | 0.005688142 | 0.05181121 | 0.1403082 | 0.191729 | 0.1917415 | 0.1915273
[5 empty] | 0.005334163 | 0.05180426 |  |  | 0.005334163 | 0.05180426 | 0.1399047 | 0.1927023 | 0.1918043 | 0.1924995
[5 empty] | 0.005 | 0.05179731 |  |  | 0.005 | 0.05179731 | 0.1397035 | 0.1936755 | 0.1922763 | 0.1934717
[5 empty] | 0.005 | 0.05178415 |  |  | 0.005 | 0.05178415
[5 empty] | 0.006038919 | 0.05178442 |  |  | 0.006038919 | 0.05178442
[5 empty] | 0.007071722 | 0.05178468 |  |  | 0.007071722 | 0.05178468
[5 empty] | 0.008098334 | 0.05178495 |  |  | 0.008098334 | 0.05178495
[5 empty] | 0.009118678 | 0.05178522 |  |  | 0.009118678 | 0.05178522
[5 empty] | 0.01013268 | 0.05178549 |  |  | 0.01013268 | 0.05178549
[5 empty] | 0.01114026 | 0.05178576 |  |  | 0.01114026 | 0.05178576
[5 empty] | 0.01214135 | 0.05178603 |  |  | 0.01214135 | 0.05178603
[5 empty] | 0.01313587 | 0.0517863 |  |  | 0.01313587 | 0.0517863
[5 empty] | 0.01412374 | 0.05178656 |  |  | 0.01412374 | 0.05178656
[5 empty] | 0.0151049 | 0.05178683 |  |  | 0.0151049 | 0.05178683
[5 empty] | 0.01607925 | 0.0517871 |  |  | 0.01607925 | 0.0517871
[5 empty] | 0.01704673 | 0.05178737 |  |  | 0.01704673 | 0.05178737
[5 empty] | 0.01800727 | 0.05178764 |  |  | 0.01800727 | 0.05178764
[5 empty] | 0.01896078 | 0.05178791 |  |  | 0.01896078 | 0.05178791
[5 empty] | 0.01990719 | 0.05178818 |  |  | 0.01990719 | 0.05178818
[5 empty] | 0.02084643 | 0.05178844 |  |  | 0.02084643 | 0.05178844
[5 empty] | 0.02177841 | 0.05178871 |  |  | 0.02177841 | 0.05178871
[5 empty] | 0.02270307 | 0.05178898 |  |  | 0.02270307 | 0.05178898
[5 empty] | 0.02362033 | 0.05178925 |  |  | 0.02362033 | 0.05178925
[5 empty] | 0.02453011 | 0.05178952 |  |  | 0.02453011 | 0.05178952
[5 empty] | 0.02543233 | 0.05178979 |  |  | 0.02543233 | 0.05178979
[5 empty] | 0.02632693 | 0.05179005 |  |  | 0.02632693 | 0.05179005
[5 empty] | 0.02721382 | 0.05179032 |  |  | 0.02721382 | 0.05179032
[5 empty] | 0.02809293 | 0.05179059 |  |  | 0.02809293 | 0.05179059
[5 empty] | 0.02896449 | 0.05179086 |  |  | 0.02896449 | 0.05179086
[5 empty] | 0.02983029 | 0.05179113 |  |  | 0.02983029 | 0.05179113
[5 empty] | 0.03069055 | 0.0517914 |  |  | 0.03069055 | 0.0517914
[5 empty] | 0.03154519 | 0.05179167 |  |  | 0.03154519 | 0.05179167
[5 empty] | 0.03239415 | 0.05179193 |  |  | 0.03239415 | 0.05179193
[5 empty] | 0.03323735 | 0.0517922 |  |  | 0.03323735 | 0.0517922
[5 empty] | 0.03407471 | 0.05179247 |  |  | 0.03407471 | 0.05179247
[5 empty] | 0.03490615 | 0.05179274 |  |  | 0.03490615 | 0.05179274
[5 empty] | 0.03573161 | 0.05179301 |  |  | 0.03573161 | 0.05179301
[5 empty] | 0.036551 | 0.05179328 |  |  | 0.036551 | 0.05179328
[5 empty] | 0.03736425 | 0.05179355 |  |  | 0.03736425 | 0.05179355
[5 empty] | 0.03817128 | 0.05179381 |  |  | 0.03817128 | 0.05179381
[5 empty] | 0.03897202 | 0.05179408 |  |  | 0.03897202 | 0.05179408
[5 empty] | 0.03976639 | 0.05179435 |  |  | 0.03976639 | 0.05179435
[5 empty] | 0.04055432 | 0.05179462 |  |  | 0.04055432 | 0.05179462
[5 empty] | 0.04133573 | 0.05179489 |  |  | 0.04133573 | 0.05179489
[5 empty] | 0.04211054 | 0.05179516 |  |  | 0.04211054 | 0.05179516
[5 empty] | 0.04287868 | 0.05179543 |  |  | 0.04287868 | 0.05179543
[5 empty] | 0.04364008 | 0.05179569 |  |  | 0.04364008 | 0.05179569
[5 empty] | 0.04439465 | 0.05179596 |  |  | 0.04439465 | 0.05179596
[5 empty] | 0.04514233 | 0.05179623 |  |  | 0.04514233 | 0.05179623
[5 empty] | 0.04588303 | 0.0517965 |  |  | 0.04588303 | 0.0517965
[5 empty] | 0.04661668 | 0.05179677 |  |  | 0.04661668 | 0.05179677
[5 empty] | 0.04734321 | 0.05179704 |  |  | 0.04734321 | 0.05179704
[5 empty] | 0.04806254 | 0.05179731 |  |  | 0.04806254 | 0.05179731
[5 empty] | 0.04806254 | 0.05178415 |  |  | 0.04806254 | 0.05178415
[5 empty] | 0.04895869 | 0.05179164 |  |  | 0.04895869 | 0.05179164
[5 empty] | 0.049847 | 0.05179913 |  |  | 0.049847 | 0.05179913
[5 empty] | 0.05072726 | 0.05180662 |  |  | 0.05072726 | 0.05180662
[5 empty] | 0.05159931 | 0.05181411 |  |  | 0.05159931 | 0.05181411
[5 empty] | 0.05246294 | 0.05182161 |  |  | 0.05246294 | 0.05182161
[5 empty] | 0.05331798 | 0.0518291 |  |  | 0.05331798 | 0.0518291
[5 empty] | 0.05416422 | 0.05183659 |  |  | 0.05416422 | 0.05183659
[5 empty] | 0.05500149 | 0.05184408 |  |  | 0.05500149 | 0.05184408
[5 empty] | 0.0558296 | 0.05185157 |  |  | 0.0558296 | 0.05185157
[5 empty] | 0.05664836 | 0.05185906 |  |  | 0.05664836 | 0.05185906
[5 empty] | 0.05745758 | 0.05186656 |  |  | 0.05745758 | 0.05186656
[5 empty] | 0.05825707 | 0.05187405 |  |  | 0.05825707 | 0.05187405
[5 empty] | 0.05904664 | 0.05188154 |  |  | 0.05904664 | 0.05188154
[5 empty] | 0.05982612 | 0.05188903 |  |  | 0.05982612 | 0.05188903
[5 empty] | 0.0605953 | 0.05189652 |  |  | 0.0605953 | 0.05189652
[5 empty] | 0.061354 | 0.05190401 |  |  | 0.061354 | 0.05190401
[5 empty] | 0.06210204 | 0.05191151 |  |  | 0.06210204 | 0.05191151
[5 empty] | 0.06283922 | 0.051919 |  |  | 0.06283922 | 0.051919
[5 empty] | 0.06356536 | 0.05192649 |  |  | 0.06356536 | 0.05192649
[5 empty] | 0.06428027 | 0.05193398 |  |  | 0.06428027 | 0.05193398
[5 empty] | 0.06498376 | 0.05194147 |  |  | 0.06498376 | 0.05194147
[5 empty] | 0.06567564 | 0.05194897 |  |  | 0.06567564 | 0.05194897
[5 empty] | 0.06635573 | 0.05195646 |  |  | 0.06635573 | 0.05195646
[5 empty] | 0.06702383 | 0.05196395 |  |  | 0.06702383 | 0.05196395
[5 empty] | 0.06768054 | 0.05197144 |  |  | 0.06768054 | 0.05197144
[5 empty] | 0.06833025 | 0.05197893 |  |  | 0.06833025 | 0.05197893
[5 empty] | 0.06897357 | 0.05198642 |  |  | 0.06897357 | 0.05198642
[5 empty] | 0.06961028 | 0.05199392 |  |  | 0.06961028 | 0.05199392
[5 empty] | 0.07024021 | 0.05200141 |  |  | 0.07024021 | 0.05200141
[5 empty] | 0.07086318 | 0.0520089 |  |  | 0.07086318 | 0.0520089
[5 empty] | 0.07147898 | 0.05201639 |  |  | 0.07147898 | 0.05201639
[5 empty] | 0.07208744 | 0.05202388 |  |  | 0.07208744 | 0.05202388
[5 empty] | 0.07268836 | 0.05203137 |  |  | 0.07268836 | 0.05203137
[5 empty] | 0.07328156 | 0.05203887 |  |  | 0.07328156 | 0.05203887
[5 empty] | 0.07386685 | 0.05204636 |  |  | 0.07386685 | 0.05204636
[5 empty] | 0.07444404 | 0.05205385 |  |  | 0.07444404 | 0.05205385
[5 empty] | 0.07501295 | 0.05206134 |  |  | 0.07501295 | 0.05206134
[5 empty] | 0.07557338 | 0.05206883 |  |  | 0.07557338 | 0.05206883
[5 empty] | 0.07612515 | 0.05207632 |  |  | 0.07612515 | 0.05207632
[5 empty] | 0.07666807 | 0.05208382 |  |  | 0.07666807 | 0.05208382
[5 empty] | 0.07720195 | 0.05209131 |  |  | 0.07720195 | 0.05209131
[5 empty] | 0.0777266 | 0.0520988 |  |  | 0.0777266 | 0.0520988
[5 empty] | 0.07824185 | 0.05210629 |  |  | 0.07824185 | 0.05210629
[5 empty] | 0.07874749 | 0.05211378 |  |  | 0.07874749 | 0.05211378
[5 empty] | 0.07924334 | 0.05212127 |  |  | 0.07924334 | 0.05212127
[5 empty] | 0.07972921 | 0.05212877 |  |  | 0.07972921 | 0.05212877
[5 empty] | 0.08020492 | 0.05213626 |  |  | 0.08020492 | 0.05213626
[5 empty] | 0.08067027 | 0.05214375 |  |  | 0.08067027 | 0.05214375
[5 empty] | 0.08112508 | 0.05215124 |  |  | 0.08112508 | 0.05215124
[5 empty] | 0.08112508 | 0.05215124 |  |  | 0.08112508 | 0.05215124
[5 empty] | 0.07984562 | 0.05533167 |  |  | 0.07984562 | 0.05533167
[5 empty] | 0.07872705 | 0.05851209 |  |  | 0.07872705 | 0.05851209
[5 empty] | 0.07775875 | 0.06169252 |  |  | 0.07775875 | 0.06169252
[5 empty] | 0.07693012 | 0.06487295 |  |  | 0.07693012 | 0.06487295
[5 empty] | 0.07623055 | 0.06805337 |  |  | 0.07623055 | 0.06805337
[5 empty] | 0.07564945 | 0.0712338 |  |  | 0.07564945 | 0.0712338
[5 empty] | 0.0751762 | 0.07441423 |  |  | 0.0751762 | 0.07441423
[5 empty] | 0.0748002 | 0.07759465 |  |  | 0.0748002 | 0.07759465
[5 empty] | 0.07451084 | 0.08077508 |  |  | 0.07451084 | 0.08077508
[5 empty] | 0.07429752 | 0.0839555 |  |  | 0.07429752 | 0.0839555
[5 empty] | 0.07414963 | 0.08713593 |  |  | 0.07414963 | 0.08713593
[5 empty] | 0.07405656 | 0.09031636 |  |  | 0.07405656 | 0.09031636
[5 empty] | 0.07400772 | 0.09349678 |  |  | 0.07400772 | 0.09349678
[5 empty] | 0.07399249 | 0.09667721 |  |  | 0.07399249 | 0.09667721
[5 empty] | 0.07423477 | 0.09985764 |  |  | 0.07423477 | 0.09985764
[5 empty] | 0.07495976 | 0.1030381 |  |  | 0.07495976 | 0.1030381
[5 empty] | 0.07601167 | 0.1062185 |  |  | 0.07601167 | 0.1062185
[5 empty] | 0.0772324 | 0.1093989 |  |  | 0.0772324 | 0.1093989
[5 empty] | 0.07846386 | 0.1125793 |  |  | 0.07846386 | 0.1125793
[5 empty] | 0.07954796 | 0.1157598 |  |  | 0.07954796 | 0.1157598
[5 empty] | 0.08032659 | 0.1189402 |  |  | 0.08032659 | 0.1189402
[5 empty] | 0.08064166 | 0.1221206 |  |  | 0.08064166 | 0.1221206
[5 empty] | 0.0805013 | 0.125301 |  |  | 0.0805013 | 0.125301
[5 empty] | 0.08006576 | 0.1284815 |  |  | 0.08006576 | 0.1284815
[5 empty] | 0.07936251 | 0.1316619 |  |  | 0.07936251 | 0.1316619
[5 empty] | 0.07841866 | 0.1348423 |  |  | 0.07841866 | 0.1348423
[5 empty] | 0.07726131 | 0.1380228 |  |  | 0.07726131 | 0.1380228
[5 empty] | 0.07591759 | 0.1412032 |  |  | 0.07591759 | 0.1412032
[5 empty] | 0.07441458 | 0.1443836 |  |  | 0.07441458 | 0.1443836
[5 empty] | 0.07277941 | 0.147564 |  |  | 0.07277941 | 0.147564
[5 empty] | 0.07103917 | 0.15 |  |  | 0.07103917 | 0.15
[5 empty] | 0.06922098 | 0.1539249 |  |  | 0.06922098 | 0.1539249
[5 empty] | 0.06735194 | 0.1571053 |  |  | 0.06735194 | 0.1571053
[5 empty] | 0.0652941 | 0.1602857 |  |  | 0.0652941 | 0.1602857
[5 empty] | 0.06174993 | 0.1634662 |  |  | 0.06174993 | 0.1634662
[5 empty] | 0.0577916 | 0.1666466 |  |  | 0.0577916 | 0.1666466
[5 empty] | 0.05511732 | 0.169827 |  |  | 0.05511732 | 0.169827
[5 empty] | 0.05478785 | 0.1730074 |  |  | 0.05478785 | 0.1730074
[5 empty] | 0.05480776 | 0.1761879 |  |  | 0.05480776 | 0.1761879
[5 empty] | 0.05484777 | 0.1793683 |  |  | 0.05484777 | 0.1793683
[5 empty] | 0.05490923 | 0.1825487 |  |  | 0.05490923 | 0.1825487
[5 empty] | 0.05499353 | 0.1857291 |  |  | 0.05499353 | 0.1857291
[5 empty] | 0.05510202 | 0.1889096 |  |  | 0.05510202 | 0.1889096
[5 empty] | 0.05523608 | 0.19209 |  |  | 0.05523608 | 0.19209
[5 empty] | 0.05539709 | 0.1952704 |  |  | 0.05539709 | 0.1952704
[5 empty] | 0.05569396 | 0.1984509 |  |  | 0.05569396 | 0.1984509
[5 empty] | 0.05709631 | 0.2016313 |  |  | 0.05709631 | 0.2016313
[5 empty] | 0.05906405 | 0.2048117 |  |  | 0.05906405 | 0.2048117
[5 empty] | 0.06063452 | 0.2079921 |  |  | 0.06063452 | 0.2079921
[5 empty] | 0.06176023 | 0.2111726 |  |  | 0.06176023 | 0.2111726
[5 empty] | 0.06277547 | 0.214353 |  |  | 0.06277547 | 0.214353
[5 empty] | 0.06371093 | 0.2175334 |  |  | 0.06371093 | 0.2175334
[5 empty] | 0.06459731 | 0.2207138 |  |  | 0.06459731 | 0.2207138
[5 empty] | 0.06546533 | 0.2238943 |  |  | 0.06546533 | 0.2238943
[5 empty] | 0.06633408 | 0.2270747 |  |  | 0.06633408 | 0.2270747
[5 empty] | 0.06710872 | 0.2302551 |  |  | 0.06710872 | 0.2302551
[5 empty] | 0.06784319 | 0.2334355 |  |  | 0.06784319 | 0.2334355
[5 empty] | 0.06864161 | 0.236616 |  |  | 0.06864161 | 0.236616
[5 empty] | 0.06960811 | 0.2397964 |  |  | 0.06960811 | 0.2397964
[5 empty] | 0.07091322 | 0.2429768 |  |  | 0.07091322 | 0.2429768
[5 empty] | 0.07263438 | 0.2461572 |  |  | 0.07263438 | 0.2461572
[5 empty] | 0.0747152 | 0.2493377 |  |  | 0.0747152 | 0.2493377
[5 empty] | 0.0770992 | 0.2525181 |  |  | 0.0770992 | 0.2525181
[5 empty] | 0.07972987 | 0.2556985 |  |  | 0.07972987 | 0.2556985
[5 empty] | 0.0825507 | 0.258879 |  |  | 0.0825507 | 0.258879
[5 empty] | 0.08550518 | 0.2620594 |  |  | 0.08550518 | 0.2620594
[5 empty] | 0.08853682 | 0.2652398 |  |  | 0.08853682 | 0.2652398
[5 empty] | 0.09158911 | 0.2684202 |  |  | 0.09158911 | 0.2684202
[5 empty] | 0.09460555 | 0.2716007 |  |  | 0.09460555 | 0.2716007
[5 empty] | 0.09752964 | 0.2747811 |  |  | 0.09752964 | 0.2747811
[5 empty] | 0.1003049 | 0.2779615 |  |  | 0.1003049 | 0.2779615
[5 empty] | 0.1028747 | 0.2811419 |  |  | 0.1028747 | 0.2811419
[5 empty] | 0.1051827 | 0.2843224 |  |  | 0.1051827 | 0.2843224
[5 empty] | 0.1071723 | 0.2875028 |  |  | 0.1071723 | 0.2875028
[5 empty] | 0.1087871 | 0.2906832 |  |  | 0.1087871 | 0.2906832
[5 empty] | 0.1099704 | 0.2938636 |  |  | 0.1099704 | 0.2938636
[5 empty] | 0.1108334 | 0.2970441 |  |  | 0.1108334 | 0.2970441
[5 empty] | 0.1107161 | 0.3002245 |  |  | 0.1107161 | 0.3002245
[5 empty] | 0.1078688 | 0.3034049 |  |  | 0.1078688 | 0.3034049
[5 empty] | 0.101996 | 0.3065853 |  |  | 0.101996 | 0.3065853
[5 empty] | 0.09414031 | 0.3097658 |  |  | 0.09414031 | 0.3097658
[5 empty] | 0.08534455 | 0.3129462 |  |  | 0.08534455 | 0.3129462
[5 empty] | 0.07665145 | 0.3161266 |  |  | 0.07665145 | 0.3161266
[5 empty] | 0.06910377 | 0.3193071 |  |  | 0.06910377 | 0.3193071
[5 empty] | 0.06374425 | 0.3224875 |  |  | 0.06374425 | 0.3224875
[5 empty] | 0.06085777 | 0.3256679 |  |  | 0.06085777 | 0.3256679
[5 empty] | 0.0582969 | 0.3288483 |  |  | 0.0582969 | 0.3288483
[5 empty] | 0.05585335 | 0.3320288 |  |  | 0.05585335 | 0.3320288
[5 empty] | 0.05354237 | 0.3352092 |  |  | 0.05354237 | 0.3352092
[5 empty] | 0.05137918 | 0.3383896 |  |  | 0.05137918 | 0.3383896
[5 empty] | 0.04937903 | 0.34157 |  |  | 0.04937903 | 0.34157
[5 empty] | 0.04755715 | 0.3447505 |  |  | 0.04755715 | 0.3447505
[5 empty] | 0.04592876 | 0.3479309 |  |  | 0.04592876 | 0.3479309
[5 empty] | 0.04450909 | 0.3511113 |  |  | 0.04450909 | 0.3511113
[5 empty] | 0.0433134 | 0.3542917 |  |  | 0.0433134 | 0.3542917
[5 empty] | 0.04235689 | 0.3574722 |  |  | 0.04235689 | 0.3574722
[5 empty] | 0.04165481 | 0.3606526 |  |  | 0.04165481 | 0.3606526
[5 empty] | 0.0412224 | 0.363833 |  |  | 0.0412224 | 0.363833
[5 empty] | 0.04107487 | 0.3670134 |  |  | 0.04107487 | 0.3670134