## 1
Общество с ограниченной ответственностью "Инженерная геология" (ООО "ИнжГео") | [11 empty] | Общество с ограниченной ответственностью "Инженерная геология" (ООО "ИнжГео")
Юр. адрес: 117279, г. Москва, ул. Миклухо-Маклая, 36 а, этаж 5, пом. XXIII к. 76-84 | [11 empty] | Юр. адрес: 117279, г. Москва, ул. Миклухо-Маклая, 36 а, этаж 5, пом. XXIII к. 76-84 | [8 empty] | нагр |  |  | X0 | Y0 | R |  | нагр |  |  |  | X0 | Y0 | R | нагр |  |  |  | X0 | Y0 | R |  | нагр |  |  |  | X0 | Y0 | R
Телефон/факс +7 (495) 132-30-00, Адрес электронной почты inbox@inj-geo.ru | [11 empty] | Телефон/факс +7 (495) 132-30-00, Адрес электронной почты inbox@inj-geo.ru | [12 empty] | 0 | [7 empty] | 0 | [6 empty] | 0 | [7 empty] | 0
[21 empty] | девиатор | [6 empty] | девиатор | [6 empty] | девиатор | [7 empty] | девиатор
Испытательная лаборатория ООО «ИнжГео» | [11 empty] | Испытательная лаборатория ООО «ИнжГео» | [8 empty] | x0 | Угол | X | Y |  |  |  | x0 |  | Угол | X | Y |  |  | x0 |  | Угол | X | Y |  |  |  | x0 |  | Угол | X | Y
Адрес места осуществления деятельности лаборатории: г. Москва, просп. Вернадского, д. 51, стр. 1 | [11 empty] | Адрес места осуществления деятельности лаборатории: г. Москва, просп. Вернадского, д. 51, стр. 1 | [9 empty] | 0 | [7 empty] | 0 | [6 empty] | 0 | [7 empty] | 0
Телефон +7(910)4557682, E-mail: slg85@mail.ru | [11 empty] | Телефон +7(910)4557682, E-mail: slg85@mail.ru | [9 empty] | 5 | [7 empty] | 5 | [6 empty] | 5 | [7 empty] | 5
[22 empty] | 10 | [7 empty] | 10 | [6 empty] | 10 | [7 empty] | 10
[12 empty] | Протокол испытаний № 13-63/386 от 19-11-2023 | [9 empty] | 15 | [7 empty] | 15 | [6 empty] | 15 | [7 empty] | 15
[22 empty] | 20 | [7 empty] | 20 | [6 empty] | 20 | [7 empty] | 20
[12 empty] | Наименование и адрес заказчика: Переход трубопровода через р. Енисей | [9 empty] | 25 | [7 empty] | 25 | [6 empty] | 25 | [7 empty] | 25
[12 empty] | Наименование объекта: ООО Регионстрой | [9 empty] | 30 | [7 empty] | 30 | [6 empty] | 30 | [7 empty] | 30
Наименование используемого метода/методики: ГОСТ 12248.4-2020 | [11 empty] | Наименование используемого метода/методики: ГОСТ 12248.3-2020 | [9 empty] | 35 | [7 empty] | 35 | [6 empty] | 35 | [7 empty] | 35
Условия проведения испытания: температура окружающей среды (18 - 25)0С, влажность воздуха (40 - 75)% | [11 empty] | Условия проведения испытания: температура окружающей среды (18 - 25)0С, влажность воздуха (40 - 75)% | [9 empty] | 40 | [7 empty] | 40 | [6 empty] | 40 | [7 empty] | 40
[12 empty] | Дата получение объекта подлежащего испытаниям: 23-10-2023 | [9 empty] | 45 | [7 empty] | 45 | [6 empty] | 45 | [7 empty] | 45
[12 empty] | Дата испытания: 25.10.2022-19.11.2386 | [9 empty] | 50 | [7 empty] | 50 | [6 empty] | 50 | [7 empty] | 50
[22 empty] | 55 | [7 empty] | 55 | [6 empty] | 55 | [7 empty] | 55
Испытание грунтов методом трехосного сжатия | [11 empty] | Испытание грунтов методом трехосного сжатия | [9 empty] | 60 | [7 empty] | 60 | [6 empty] | 60 | [7 empty] | 60
[22 empty] | 65 | [7 empty] | 65 | [6 empty] | 65 | [7 empty] | 65
Лабораторный номер: | [6 empty] | We, д.е. = |  |  |  |  | Лабораторный номер: |  | 1421 |  |  |  | We, д.е. = | 0.201348992 |  |  | 70 | [7 empty] | 70 | [6 empty] | 70 | [7 empty] | 70
Номер скважины: | [6 empty] | ρ, г/см3 = |  |  |  |  | Номер скважины: |  | BH-165 |  |  |  | ρ, г/см3 = | 1.99 |  |  | 75 | [7 empty] | 75 | [6 empty] | 75 | [7 empty] | 75
Глубина отбора, м: | [6 empty] | ρs, г/см3 = |  |  |  |  | Глубина отбора, м: |  | 5 |  |  |  | ρs, г/см3 = | 2.72 |  |  | 80 | [7 empty] | 80 | [6 empty] | 80 | [7 empty] | 80
Наименование грунта: | [6 empty] | e, д.е. = |  |  |  |  | Наименование грунта: |  | Суглинок щебенистый, после оттаивания текучепластичный, легкий пылеватый |  |  |  | e, д.е. = | 0.6420449 |  |  | 85 | [7 empty] | 85 | [6 empty] | 85 | [7 empty] | 85
Схема проведения опыта: | [6 empty] | IL, д.е. = |  |  |  |  | Схема проведения опыта: |  | КД |  |  |  | IL, д.е. = | 0.872 |  |  | 90 | [7 empty] | 90 | [6 empty] | 90 | [7 empty] | 90
[22 empty] | 95 | [7 empty] | 95 | [6 empty] | 95 | [7 empty] | 95
[22 empty] | 100 | [7 empty] | 100 | [6 empty] | 100 | [7 empty] | 100
Результаты испытаний | [11 empty] | Результаты испытаний | [9 empty] | 105 | [7 empty] | 105 | [6 empty] | 105 | [7 empty] | 105
[22 empty] | 110 | [7 empty] | 110 | [6 empty] | 110 | [7 empty] | 110
[22 empty] | 115 | [7 empty] | 115 | [6 empty] | 115 | [7 empty] | 115
[22 empty] | 120 | [7 empty] | 120 | [6 empty] | 120 | [7 empty] | 120
[22 empty] | 125 | [7 empty] | 125 | [6 empty] | 125 | [7 empty] | 125
[22 empty] | 130 | [7 empty] | 130 | [6 empty] | 130 | [7 empty] | 130
[22 empty] | 135 | [7 empty] | 135 | [6 empty] | 135 | [7 empty] | 135
[22 empty] | 140 | [7 empty] | 140 | [6 empty] | 140 | [7 empty] | 140
[22 empty] | 145 | [7 empty] | 145 | [6 empty] | 145 | [7 empty] | 145
[22 empty] | 150 | [7 empty] | 150 | [6 empty] | 150 | [7 empty] | 150
[22 empty] | 155 | [7 empty] | 155 | [6 empty] | 155 | [7 empty] | 155
[22 empty] | 160 | [7 empty] | 160 | [6 empty] | 160 | [7 empty] | 160
[22 empty] | 165 | [7 empty] | 165 | [6 empty] | 165 | [7 empty] | 165
[22 empty] | 170 | [7 empty] | 170 | [6 empty] | 170 | [7 empty] | 170
[22 empty] | 175 | [7 empty] | 175 | [6 empty] | 175 | [7 empty] | 175
[22 empty] | 180 | [7 empty] | 180 | [6 empty] | 180 | [7 empty] | 180
[13 empty] | Давление в камере, Мпа σ3 | Вертикальная нагрузка, Мпа σ1 | Поровое давление, Мпа u
[7 empty] | Коэфф. Точки | [5 empty] | 0.09751 | 0.2480392 | [5 empty] | 1 | [6 empty] | σ3,кПа | σ1,кПа | u, кПа |  |  |  | 4
[13 empty] | 0.19751 | 0.4374819 | [27 empty] | δ3, Мпа | δ1-δ3, МПа | δ1, МПа | δ1, КПа
|  |  | Модуль деформации, МПа: | [9 empty] | 0.29751 | 0.6269246 | [21 empty] | С, МПа:
|  |  | Е0= | [32 empty] | φ, град:
|  |  | E50 = | [32 empty] | E, Мпа
|  |  | Коэф. Поперечной деформации, ϑ = | [9 empty] | Эффективные значения угла внутреннего трения и удельного сцепления ϕ', С' | [13 empty] | x | 0
[13 empty] | ϕ', град. = | 18 | [12 empty] | y |  |  |  | С, кПа | φ,°
[13 empty] | С', МПа = | 0.023
| Исполнитель: | [6 empty] | Морозов Д.С. |  |  |  |  | Исполнитель: |  |  |  |  | Морозов Д.С.
| Начальник исп. лаборатории: | [6 empty] | Семиколенова Л.Г. |  |  |  |  | Начальник исп. лаборатории: |  |  |  |  | Семиколенова Л.Г.
Лист 1 , всего листов 2 | [11 empty] | Лист 2 , всего листов 2
Частичное воспроизведение протокола испытаний без письменного разрешения ООО «ИнжГео» ЗАПРЕЩАЕТСЯ | [11 empty] | Частичное воспроизведение протокола испытаний без письменного разрешения ООО «ИнжГео» ЗАПРЕЩАЕТСЯ
[5 empty] | второй график |  | первый график | [9 empty] | К Пуассона
dev50 | epsE50 | ind | devE0 | epsE0 | dev | eps | sigma |  | dev1 | eps1 | dev2 | eps2 | dev3 | eps3 |  | Глины
0.07526458 | 0.002283186 |  |  |  | 0 | 0 |  |  | 0 | 0 | 0 | 0 | 0 | 0 |  | < 0 | 0,20-0,30
ind |  |  |  |  | 0.03161112 | 0.0005753628 |  |  | 0.03161112 | 0.0005753628 | 0.059253 | 0.0005604652 | 0.089253 | 0.0005119634 |  | 0-0,25 | 0,30-0,38
2 |  |  |  |  | 0.04903262 | 0.001055468 |  |  | 0.04903262 | 0.001055468 | 0.1199859 | 0.001891548 | 0.1647073 | 0.001574627 |  | 0,25< | 0,38-0,45
E0 |  |  |  |  | 0.06505734 | 0.001583203 |  |  | 0.06505734 | 0.001583203 | 0.129401 | 0.002925323 | 0.1841569 | 0.002920545 |  | Суглинки | 0,35-0,37
epsE0 | devE0 |  |  |  | 0.07526458 | 0.002283186 |  |  | 0.07526458 | 0.002283186 | 0.1400578 | 0.003900431 | 0.1976315 | 0.00389406 |  | Пески и супеси | 0,30-0,35
0.0005753628 | 0.03161112 |  |  |  | 0.07599609 | 0.002638671 |  |  | 0.07599609 | 0.002638671 | 0.1493269 | 0.004875538 | 0.2085574 | 0.004867576
[5 empty] | 0.07706461 | 0.003166405 |  |  | 0.07706461 | 0.003166405 | 0.1576241 | 0.005850646 | 0.2226593 | 0.005841091
График E50 |  | График E |  |  | 0.07811247 | 0.003694139 |  |  | 0.07811247 | 0.003694139 | 0.166565 | 0.006825754 | 0.2333621 | 0.006814606
eps | q | sigma |  |  | 0.07913989 | 0.004221874 |  |  | 0.07913989 | 0.004221874 | 0.1741654 | 0.007800862 | 0.2451907 | 0.007788121
Горизонтальная линия E50 |  | Касательная |  |  | 0.08014704 | 0.004749608 |  |  | 0.08014704 | 0.004749608 | 0.1802409 | 0.008775969 | 0.2526699 | 0.008761636
0 |  | a | b |  | 0.08113414 | 0.005277342 |  |  | 0.08113414 | 0.005277342 | 0.1869074 | 0.009751077 | 0.2610244 | 0.009735151
|  |  | 0 |  | 0.08210138 | 0.005805076 |  |  | 0.08210138 | 0.005805076 | 0.1951804 | 0.01072618 | 0.2703793 | 0.01070867
Вертикальная линия E50 |  | p1 и p2 |  |  | 0.08304897 | 0.00633281 |  |  | 0.08304897 | 0.00633281 | 0.1996758 | 0.01170129 | 0.2771592 | 0.01168218
| 0 | 0 |  |  | 0.0839771 | 0.006860545 |  |  | 0.0839771 | 0.006860545 | 0.2061092 | 0.0126764 | 0.284289 | 0.0126557
[5 empty] | 0.08488596 | 0.007388279 |  |  | 0.08488596 | 0.007388279 | 0.2099963 | 0.01365151 | 0.2919935 | 0.01362921
Касательная линия E50 |  |  |  |  | 0.08577578 | 0.007916013 |  |  | 0.08577578 | 0.007916013 | 0.2145529 | 0.01462662 | 0.2957977 | 0.01460273
0 | 0 | Горизонтальная 1 |  |  | 0.08664673 | 0.008443747 |  |  | 0.08664673 | 0.008443747 | 0.2186946 | 0.01560172 | 0.3017263 | 0.01557624
[5 empty] | 0.08749902 | 0.008971481 |  |  | 0.08749902 | 0.008971481 | 0.2226372 | 0.01657683 | 0.3065041 | 0.01654976
Горизонтальная линия qкр |  |  |  |  | 0.08833285 | 0.009499216 |  |  | 0.08833285 | 0.009499216 | 0.2257963 | 0.01755194 | 0.310456 | 0.01752327
Горизонтальная линия q |  | Горизонтальная 2 |  |  | 0.08914842 | 0.01002695 |  |  | 0.08914842 | 0.01002695 | 0.2264878 | 0.01852705 | 0.3150068 | 0.01849679
0 |  | 0 |  |  | 0.08994593 | 0.01055468 |  |  | 0.08994593 | 0.01055468 | 0.2298272 | 0.01950215 | 0.3173814 | 0.0194703
[5 empty] | 0.09072558 | 0.01108242 |  |  | 0.09072558 | 0.01108242 | 0.2316304 | 0.02047726 | 0.3199045 | 0.02044382
Вертикальная линия q |  |  |  |  | 0.09148757 | 0.01161015 |  |  | 0.09148757 | 0.01161015 | 0.234313 | 0.02145237 | 0.3209011 | 0.02141733
| 0 |  |  |  | 0.09223209 | 0.01213789 |  |  | 0.09223209 | 0.01213789 | 0.2343907 | 0.02242748 | 0.3250959 | 0.02239085
[5 empty] | 0.09295935 | 0.01266562 |  |  | 0.09295935 | 0.01266562 | 0.2363792 | 0.02340258 | 0.3243138 | 0.02336436
[5 empty] | 0.09366955 | 0.01319335 |  |  | 0.09366955 | 0.01319335 | 0.2386943 | 0.02437769 | 0.3260797 | 0.02433788
[5 empty] | 0.09436288 | 0.01372109 |  |  | 0.09436288 | 0.01372109 | 0.2373517 | 0.0253528 | 0.3277183 | 0.02531139
[5 empty] | 0.09503955 | 0.01424882 |  |  | 0.09503955 | 0.01424882 | 0.2399719 | 0.02632791 | 0.3294146 | 0.02628491
[5 empty] | 0.09569975 | 0.01477656 |  |  | 0.09569975 | 0.01477656 | 0.2392561 | 0.02730302 | 0.329413 | 0.02725842
[5 empty] | 0.09634368 | 0.01530429 |  |  | 0.09634368 | 0.01530429 | 0.238352 | 0.02827812 | 0.3276686 | 0.02823194
[5 empty] | 0.09697156 | 0.01583203 |  |  | 0.09697156 | 0.01583203 | 0.2389365 | 0.02925323 | 0.3276113 | 0.02920545
[5 empty] | 0.09758356 | 0.01635976 |  |  | 0.09758356 | 0.01635976 | 0.2385244 | 0.03022834 | 0.3267495 | 0.03017897
[5 empty] | 0.0981799 | 0.01688749 |  |  | 0.0981799 | 0.01688749 | 0.2375233 | 0.03120345 | 0.3272908 | 0.03115248
[5 empty] | 0.09876076 | 0.01741523 |  |  | 0.09876076 | 0.01741523 | 0.2367407 | 0.03217855 | 0.3270428 | 0.032126
[5 empty] | 0.09932636 | 0.01794296 |  |  | 0.09932636 | 0.01794296 | 0.2375841 | 0.03315366 | 0.326813 | 0.03309951
[5 empty] | 0.0998769 | 0.0184707 |  |  | 0.0998769 | 0.0184707 | 0.236661 | 0.03412877 | 0.325409 | 0.03407303
[5 empty] | 0.1004126 | 0.01899843 |  |  | 0.1004126 | 0.01899843 | 0.235579 | 0.03510388 | 0.3253385 | 0.03504654
[5 empty] | 0.1009336 | 0.01952617 |  |  | 0.1009336 | 0.01952617 | 0.2357456 | 0.03607898 | 0.3247089 | 0.03602006
[5 empty] | 0.1014401 | 0.0200539 |  |  | 0.1014401 | 0.0200539 | 0.2345683 | 0.03705409 | 0.3225278 | 0.03699357
[5 empty] | 0.1019323 | 0.02058163 |  |  | 0.1019323 | 0.02058163 | 0.2336546 | 0.0380292 | 0.3239029 | 0.03796709
[5 empty] | 0.1024105 | 0.02110937 |  |  | 0.1024105 | 0.02110937 | 0.2343121 | 0.03900431 | 0.3223418 | 0.0389406
[5 empty] | 0.1028748 | 0.0216371 |  |  | 0.1028748 | 0.0216371 | 0.2318482 | 0.03997942 | 0.3221519 | 0.03991412
[5 empty] | 0.1033254 | 0.02216484 |  |  | 0.1033254 | 0.02216484 | 0.2325705 | 0.04095452 | 0.3185408 | 0.04088764
[5 empty] | 0.1037626 | 0.02269257 |  |  | 0.1037626 | 0.02269257 | 0.2312865 | 0.04192963 | 0.3203163 | 0.04186115
[5 empty] | 0.1041865 | 0.0232203 |  |  | 0.1041865 | 0.0232203 | 0.2303037 | 0.04290474 | 0.3185857 | 0.04283467
[5 empty] | 0.1045973 | 0.02374804 |  |  | 0.1045973 | 0.02374804 | 0.2301296 | 0.04387985 | 0.3180567 | 0.04380818
[5 empty] | 0.1049953 | 0.02427577 |  |  | 0.1049953 | 0.02427577 | 0.2295718 | 0.04485495 | 0.316737 | 0.0447817
[5 empty] | 0.1053805 | 0.02480351 |  |  | 0.1053805 | 0.02480351 | 0.2290377 | 0.04583006 | 0.315634 | 0.04575521
[5 empty] | 0.1057533 | 0.02533124 |  |  | 0.1057533 | 0.02533124 | 0.227235 | 0.04680517 | 0.3151553 | 0.04672873
[5 empty] | 0.1061138 | 0.02585898 |  |  | 0.1061138 | 0.02585898 | 0.227071 | 0.04778028 | 0.3125085 | 0.04770224
[5 empty] | 0.1064623 | 0.02638671 |  |  | 0.1064623 | 0.02638671 | 0.2260534 | 0.04875538 | 0.3127013 | 0.04867576
[5 empty] | 0.1067988 | 0.02691444 |  |  | 0.1067988 | 0.02691444 | 0.2261897 | 0.04973049 | 0.3123411 | 0.04964927
[5 empty] | 0.1071237 | 0.02744218 |  |  | 0.1071237 | 0.02744218 | 0.2244873 | 0.0507056 | 0.3110355 | 0.05062279
[5 empty] | 0.1074371 | 0.02796991 |  |  | 0.1074371 | 0.02796991 | 0.2241538 | 0.05168071 | 0.3095922 | 0.0515963
[5 empty] | 0.1077393 | 0.02849765 |  |  | 0.1077393 | 0.02849765 | 0.2246967 | 0.05265582 | 0.3108187 | 0.05256982
[5 empty] | 0.1080303 | 0.02902538 |  |  | 0.1080303 | 0.02902538 | 0.2250235 | 0.05363092 | 0.3108225 | 0.05354333
[5 empty] | 0.1083105 | 0.02955312 |  |  | 0.1083105 | 0.02955312 | 0.2241418 | 0.05460603 | 0.3084113 | 0.05451685
[5 empty] | 0.10858 | 0.03008085 |  |  | 0.10858 | 0.03008085 | 0.2244524 | 0.05558114 | 0.3083778 | 0.05549036
[5 empty] | 0.108839 | 0.03060858 |  |  | 0.108839 | 0.03060858 | 0.2244884 | 0.05655625 | 0.3081655 | 0.05646388
[5 empty] | 0.1090877 | 0.03113632 |  |  | 0.1090877 | 0.03113632 | 0.2237305 | 0.05753135 | 0.3070673 | 0.05743739
[5 empty] | 0.1093264 | 0.03166405 |  |  | 0.1093264 | 0.03166405 | 0.2244782 | 0.05850646 | 0.3072823 | 0.05841091
[5 empty] | 0.1095551 | 0.03219179 |  |  | 0.1095551 | 0.03219179 | 0.2245309 | 0.05948157 | 0.3068099 | 0.05938442
[5 empty] | 0.1097742 | 0.03271952 |  |  | 0.1097742 | 0.03271952 | 0.2241882 | 0.06045668 | 0.3086491 | 0.06035794
[5 empty] | 0.1099838 | 0.03324725 |  |  | 0.1099838 | 0.03324725 | 0.2238496 | 0.06143178 | 0.3083992 | 0.06133145
[5 empty] | 0.1101841 | 0.03377499 |  |  | 0.1101841 | 0.03377499 | 0.2222145 | 0.06240689 | 0.3070594 | 0.06230497
[5 empty] | 0.1103754 | 0.03430272 |  |  | 0.1103754 | 0.03430272 | 0.2223825 | 0.063382 | 0.3077287 | 0.06327848
[5 empty] | 0.1105577 | 0.03483046 |  |  | 0.1105577 | 0.03483046 | 0.222653 | 0.06435711 | 0.3079065 | 0.064252
[5 empty] | 0.1107314 | 0.03535819 |  |  | 0.1107314 | 0.03535819 | 0.2240256 | 0.06533222 | 0.3065919 | 0.06522551
[5 empty] | 0.1108966 | 0.03588593 |  |  | 0.1108966 | 0.03588593 | 0.2231997 | 0.06630732 | 0.306584 | 0.06619903
[5 empty] | 0.1110535 | 0.03641366 |  |  | 0.1110535 | 0.03641366 | 0.2227748 | 0.06728243 | 0.3048822 | 0.06717254
[5 empty] | 0.1112023 | 0.03694139 |  |  | 0.1112023 | 0.03694139 | 0.2227505 | 0.06825754 | 0.3038855 | 0.06814606
[5 empty] | 0.1113432 | 0.03746913 |  |  | 0.1113432 | 0.03746913 | 0.2235262 | 0.06923265 | 0.3065931 | 0.06911957
[5 empty] | 0.1114764 | 0.03799686 |  |  | 0.1114764 | 0.03799686 | 0.2222014 | 0.07020775 | 0.3039043 | 0.07009309
[5 empty] | 0.1116022 | 0.0385246 |  |  | 0.1116022 | 0.0385246 | 0.2222756 | 0.07118286 | 0.3057182 | 0.0710666
[5 empty] | 0.1117206 | 0.03905233 |  |  | 0.1117206 | 0.03905233 | 0.2226484 | 0.07215797 | 0.306134 | 0.07204012
[5 empty] | 0.111832 | 0.03958006 |  |  | 0.111832 | 0.03958006 | 0.2226192 | 0.07313308 | 0.3039509 | 0.07301363
[5 empty] | 0.1119365 | 0.0401078 |  |  | 0.1119365 | 0.0401078 | 0.2223875 | 0.07410818 | 0.3043681 | 0.07398715
[5 empty] | 0.1120343 | 0.04063553 |  |  | 0.1120343 | 0.04063553 | 0.2228528 | 0.07508329 | 0.3034847 | 0.07496066
[5 empty] | 0.1121256 | 0.04116327 |  |  | 0.1121256 | 0.04116327 | 0.2234146 | 0.0760584 | 0.3053 | 0.07593418
[5 empty] | 0.1122106 | 0.041691 |  |  | 0.1122106 | 0.041691 | 0.2223724 | 0.07703351 | 0.3043131 | 0.07690769
[5 empty] | 0.1122895 | 0.04221874 |  |  | 0.1122895 | 0.04221874 | 0.2228256 | 0.07800862 | 0.3022232 | 0.07788121
[5 empty] | 0.1123625 | 0.04274647 |  |  | 0.1123625 | 0.04274647 | 0.2235739 | 0.07898372 | 0.3031296 | 0.07885472
[5 empty] | 0.1124299 | 0.0432742 |  |  | 0.1124299 | 0.0432742 | 0.2226167 | 0.07995883 | 0.3038316 | 0.07982824
[5 empty] | 0.1124917 | 0.04380194 |  |  | 0.1124917 | 0.04380194 | 0.223652 | 0.08093394 | 0.3035373 | 0.08080175
[5 empty] | 0.1125482 | 0.04432967 |  |  | 0.1125482 | 0.04432967 | 0.2216786 | 0.08190905 | 0.3024503 | 0.08177527
[5 empty] | 0.1125997 | 0.04485741 |  |  | 0.1125997 | 0.04485741 | 0.2236967 | 0.08288415 | 0.3023699 | 0.08274879
[5 empty] | 0.1126462 | 0.04538514 |  |  | 0.1126462 | 0.04538514 | 0.2216064 | 0.08385926 | 0.3009958 | 0.0837223
[5 empty] | 0.1126881 | 0.04591288 |  |  | 0.1126881 | 0.04591288 | 0.2218079 | 0.08483437 | 0.3032273 | 0.08469582
[5 empty] | 0.1127255 | 0.04644061 |  |  | 0.1127255 | 0.04644061 | 0.2224015 | 0.08580948 | 0.3007638 | 0.08566933
[5 empty] | 0.1127585 | 0.04696834 |  |  | 0.1127585 | 0.04696834 | 0.2210874 | 0.08678458 | 0.303405 | 0.08664285
[5 empty] | 0.1127875 | 0.04749608 |  |  | 0.1127875 | 0.04749608 | 0.2210657 | 0.08775969 | 0.3002502 | 0.08761636
[5 empty] | 0.1128126 | 0.04802381 |  |  | 0.1128126 | 0.04802381 | 0.2208366 | 0.0887348 | 0.3008989 | 0.08858988
[5 empty] | 0.112834 | 0.04855155 |  |  | 0.112834 | 0.04855155 | 0.2219003 | 0.08970991 | 0.3025505 | 0.08956339
[5 empty] | 0.1128519 | 0.04907928 |  |  | 0.1128519 | 0.04907928 | 0.2206572 | 0.09068502 | 0.3015046 | 0.09053691
[5 empty] | 0.1128664 | 0.04960701 |  |  | 0.1128664 | 0.04960701 | 0.2224072 | 0.09166012 | 0.3015606 | 0.09151042
[5 empty] | 0.1128779 | 0.05013475 |  |  | 0.1128779 | 0.05013475 | 0.2210507 | 0.09263523 | 0.3000179 | 0.09248394
[5 empty] | 0.1128865 | 0.05066248 |  |  | 0.1128865 | 0.05066248 | 0.2211878 | 0.09361034 | 0.3001761 | 0.09345745
[5 empty] | 0.1128924 | 0.05119022 |  |  | 0.1128924 | 0.05119022 | 0.2203188 | 0.09458545 | 0.3021345 | 0.09443097
[5 empty] | 0.1128958 | 0.05171795 |  |  | 0.1128958 | 0.05171795 | 0.2199438 | 0.09556055 | 0.3005927 | 0.09540448
[5 empty] | 0.1128969 | 0.05224569 |  |  | 0.1128969 | 0.05224569 | 0.221663 | 0.09653566 | 0.2999502 | 0.096378
[5 empty] | 0.1128969 | 0.05224569 |  |  | 0.1128969 | 0.05224569 | 0.2201767 | 0.09751077 | 0.2993062 | 0.09735151
[5 empty] | 0.1109843 | 0.05224542 |  |  | 0.1109843 | 0.05224542 | 0.2200849 | 0.09848588 | 0.3018605 | 0.09832503
[5 empty] | 0.1090936 | 0.05224515 |  |  | 0.1090936 | 0.05224515 | 0.2200881 | 0.09946098 | 0.3006123 | 0.09929854
[5 empty] | 0.107226 | 0.05224488 |  |  | 0.107226 | 0.05224488 | 0.2192862 | 0.1004361 | 0.3009612 | 0.1002721
[5 empty] | 0.1053827 | 0.05224461 |  |  | 0.1053827 | 0.05224461 | 0.2189796 | 0.1014112 | 0.3004067 | 0.1012456
[5 empty] | 0.1035647 | 0.05224434 |  |  | 0.1035647 | 0.05224434 | 0.2201684 | 0.1023863 | 0.3001482 | 0.1022191
[5 empty] | 0.1017733 | 0.05224407 |  |  | 0.1017733 | 0.05224407 | 0.2197529 | 0.1033614 | 0.2990851 | 0.1031926
[5 empty] | 0.1000097 | 0.05224381 |  |  | 0.1000097 | 0.05224381 | 0.2190331 | 0.1043365 | 0.299817 | 0.1041661
[5 empty] | 0.09827486 | 0.05224354 |  |  | 0.09827486 | 0.05224354 | 0.2191094 | 0.1053116 | 0.2977432 | 0.1051396
[5 empty] | 0.09657009 | 0.05224327 |  |  | 0.09657009 | 0.05224327 | 0.2180819 | 0.1062867 | 0.2979633 | 0.1061131
[5 empty] | 0.09489651 | 0.052243 |  |  | 0.09489651 | 0.052243 | 0.2175509 | 0.1072618 | 0.2997768 | 0.1070867
[5 empty] | 0.09325528 | 0.05224273 |  |  | 0.09325528 | 0.05224273 | 0.2173164 | 0.108237 | 0.298383 | 0.1080602
[5 empty] | 0.09164756 | 0.05224246 |  |  | 0.09164756 | 0.05224246 | 0.2170788 | 0.1092121 | 0.2992815 | 0.1090337
[5 empty] | 0.09007451 | 0.05224219 |  |  | 0.09007451 | 0.05224219 | 0.2174382 | 0.1101872 | 0.2967717 | 0.1100072
[5 empty] | 0.08853729 | 0.05224193 |  |  | 0.08853729 | 0.05224193 | 0.2177948 | 0.1111623 | 0.2986531 | 0.1109807
[5 empty] | 0.08703705 | 0.05224166 |  |  | 0.08703705 | 0.05224166 | 0.2167489 | 0.1121374 | 0.2961252 | 0.1119542
[5 empty] | 0.08557496 | 0.05224139 |  |  | 0.08557496 | 0.05224139 | 0.2159005 | 0.1131125 | 0.2988873 | 0.1129278
[5 empty] | 0.08415217 | 0.05224112 |  |  | 0.08415217 | 0.05224112 | 0.21635 | 0.1140876 | 0.2967391 | 0.1139013
[5 empty] | 0.08276985 | 0.05224085 |  |  | 0.08276985 | 0.05224085 | 0.2169975 | 0.1150627 | 0.2974799 | 0.1148748
[5 empty] | 0.08142914 | 0.05224058 |  |  | 0.08142914 | 0.05224058 | 0.2152431 | 0.1160378 | 0.2967092 | 0.1158483
[5 empty] | 0.08013121 | 0.05224032 |  |  | 0.08013121 | 0.05224032 | 0.2151873 | 0.1170129 | 0.2976264 | 0.1168218
[5 empty] | 0.07887723 | 0.05224005 |  |  | 0.07887723 | 0.05224005 | 0.2158264 | 0.117988 | 0.2960168 | 0.1177953
[5 empty] | 0.07766834 | 0.05223978 |  |  | 0.07766834 | 0.05223978 | 0.2141411 | 0.1189631 | 0.2943319 | 0.1187688
[5 empty] | 0.07650571 | 0.05223951 |  |  | 0.07650571 | 0.05223951 | 0.2147299 | 0.1199382 | 0.2945721 | 0.1197424
[5 empty] | 0.07539049 | 0.05223924 |  |  | 0.07539049 | 0.05223924 | 0.2139943 | 0.1209134 | 0.2959422 | 0.1207159
[5 empty] | 0.07431911 | 0.05223897 |  |  | 0.07431911 | 0.05223897 | 0.214436 | 0.1218885 | 0.2932471 | 0.1216894
[5 empty] | 0.07326435 | 0.0522387 |  |  | 0.07326435 | 0.0522387 | 0.2143565 | 0.1228636 | 0.2930919 | 0.1226629
[5 empty] | 0.07222262 | 0.05223844 |  |  | 0.07222262 | 0.05223844 | 0.2132577 | 0.1238387 | 0.2911812 | 0.1236364
[5 empty] | 0.07119509 | 0.05223817 |  |  | 0.07119509 | 0.05223817 | 0.214241 | 0.1248138 | 0.2906201 | 0.1246099
[5 empty] | 0.07018291 | 0.0522379 |  |  | 0.07018291 | 0.0522379 | 0.2123081 | 0.1257889 | 0.2927134 | 0.1255835
[5 empty] | 0.06918725 | 0.05223763 |  |  | 0.06918725 | 0.05223763 | 0.2128607 | 0.126764 | 0.2916661 | 0.126557
[5 empty] | 0.06820925 | 0.05223736 |  |  | 0.06820925 | 0.05223736 | 0.2125004 | 0.1277391 | 0.290383 | 0.1275305
[5 empty] | 0.06725009 | 0.05223709 |  |  | 0.06725009 | 0.05223709 | 0.2122289 | 0.1287142 | 0.287669 | 0.128504
[5 empty] | 0.06631092 | 0.05223682 |  |  | 0.06631092 | 0.05223682 | 0.2101477 | 0.1296893 | 0.2876291 | 0.1294775
[5 empty] | 0.0653929 | 0.05223656 |  |  | 0.0653929 | 0.05223656 | 0.2114585 | 0.1306644 | 0.285568 | 0.130451
[5 empty] | 0.06449719 | 0.05223629 |  |  | 0.06449719 | 0.05223629 | 0.2087629 | 0.1316395 | 0.2846908 | 0.1314245
[5 empty] | 0.06362494 | 0.05223602 |  |  | 0.06362494 | 0.05223602 | 0.2082626 | 0.1326146 | 0.2835023 | 0.1323981
[5 empty] | 0.06277732 | 0.05223575 |  |  | 0.06277732 | 0.05223575 | 0.2094592 | 0.1335898 | 0.2827074 | 0.1333716
[5 empty] | 0.06195548 | 0.05223548 |  |  | 0.06195548 | 0.05223548 | 0.2076544 | 0.1345649 | 0.284211 | 0.1343451
[5 empty] | 0.06116059 | 0.05223521 |  |  | 0.06116059 | 0.05223521 | 0.2089498 | 0.13554 | 0.281718 | 0.1353186
[5 empty] | 0.0603938 | 0.05223494 |  |  | 0.0603938 | 0.05223494 | 0.2065469 | 0.1365151 | 0.2802333 | 0.1362921
[5 empty] | 0.05965626 | 0.05223468 |  |  | 0.05965626 | 0.05223468 | 0.2069476 | 0.1374902 | 0.2782618 | 0.1372656
[5 empty] | 0.05894915 | 0.05223441 |  |  | 0.05894915 | 0.05223441 | 0.2062533 | 0.1384653 | 0.2776083 | 0.1382391
[5 empty] | 0.05827361 | 0.05223414 |  |  | 0.05827361 | 0.05223414 | 0.2064657 | 0.1394404 | 0.2782779 | 0.1392127
[5 empty] | 0.05763082 | 0.05223387 |  |  | 0.05763082 | 0.05223387 | 0.2063866 | 0.1404155 | 0.2753753 | 0.1401862
[5 empty] | 0.05702191 | 0.0522336 |  |  | 0.05702191 | 0.0522336 | 0.2041174 | 0.1413906 | 0.2748055 | 0.1411597
[5 empty] | 0.05644806 | 0.05223333 |  |  | 0.05644806 | 0.05223333 | 0.2034598 | 0.1423657 | 0.2748734 | 0.1421332
[5 empty] | 0.05591043 | 0.05223306 |  |  | 0.05591043 | 0.05223306 | 0.2032155 | 0.1433408 | 0.2755838 | 0.1431067
[5 empty] | 0.05541017 | 0.0522328 |  |  | 0.05541017 | 0.0522328 | 0.2028862 | 0.1443159 | 0.2743417 | 0.1440802
[5 empty] | 0.05494844 | 0.05223253 |  |  | 0.05494844 | 0.05223253 | 0.2038733 | 0.145291 | 0.272352 | 0.1450538
[5 empty] | 0.05494844 | 0.05223253 |  |  | 0.05494844 | 0.05223253 | 0.2025787 | 0.1462662 | 0.2732195 | 0.1460273
[5 empty] | 0.05341676 | 0.05222443 |  |  | 0.05341676 | 0.05222443 | 0.2013039 | 0.1472413 | 0.2734491 | 0.1470008
[5 empty] | 0.05190156 | 0.05221633 |  |  | 0.05190156 | 0.05221633 | 0.2010505 | 0.1482164 | 0.2713458 | 0.1479743
[5 empty] | 0.0504035 | 0.05220823 |  |  | 0.0504035 | 0.05220823 | 0.2024202 | 0.1491915 | 0.2702145 | 0.1489478
[5 empty] | 0.04892326 | 0.05220012 |  |  | 0.04892326 | 0.05220012 | 0.2025147 | 0.1501666 | 0.27216 | 0.1499213
[5 empty] | 0.04746149 | 0.05219202 |  |  | 0.04746149 | 0.05219202 | 0.2004355 | 0.1511417 | 0.2694872 | 0.1508948
[5 empty] | 0.04601885 | 0.05218392 |  |  | 0.04601885 | 0.05218392 | 0.2004777 | 0.1521168 | 0.2691766 | 0.1518684
[5 empty] | 0.04459602 | 0.05217582 |  |  | 0.04459602 | 0.05217582 | 0.2005224 | 0.1530919 | 0.2683717 | 0.1528419
[5 empty] | 0.04319365 | 0.05216772 |  |  | 0.04319365 | 0.05216772 | 0.2002681 | 0.154067 | 0.2701699 | 0.1538154
[5 empty] | 0.04181241 | 0.05215962 |  |  | 0.04181241 | 0.05215962 | 0.1989152 | 0.1550421 | 0.2693713 | 0.1547889
[5 empty] | 0.04045296 | 0.05215152 |  |  | 0.04045296 | 0.05215152 | 0.1988637 | 0.1560172 | 0.2678759 | 0.1557624
[5 empty] | 0.03911596 | 0.05214342 |  |  | 0.03911596 | 0.05214342 | 0.199814 | 0.1569923 | 0.269084 | 0.1567359
[5 empty] | 0.03780209 | 0.05213532 |  |  | 0.03780209 | 0.05213532 | 0.2003661 | 0.1579674 | 0.2691955 | 0.1577094
[5 empty] | 0.03651199 | 0.05212722 |  |  | 0.03651199 | 0.05212722 | 0.2001202 | 0.1589426 | 0.2674105 | 0.158683
[5 empty] | 0.03524635 | 0.05211912 |  |  | 0.03524635 | 0.05211912 | 0.1980766 | 0.1599177 | 0.2675291 | 0.1596565
[5 empty] | 0.03400581 | 0.05211102 |  |  | 0.03400581 | 0.05211102 | 0.1985354 | 0.1608928 | 0.2675514 | 0.16063
[5 empty] | 0.03279105 | 0.05210291 |  |  | 0.03279105 | 0.05210291 | 0.1976968 | 0.1618679 | 0.2680775 | 0.1616035
[5 empty] | 0.03160272 | 0.05209481 |  |  | 0.03160272 | 0.05209481 | 0.1991609 | 0.162843 | 0.2678075 | 0.162577
[5 empty] | 0.0304415 | 0.05208671 |  |  | 0.0304415 | 0.05208671 | 0.1973281 | 0.1638181 | 0.2685414 | 0.1635505
[5 empty] | 0.02930805 | 0.05207861 |  |  | 0.02930805 | 0.05207861 | 0.1975983 | 0.1647932 | 0.2691793 | 0.1645241
[5 empty] | 0.02820302 | 0.05207051 |  |  | 0.02820302 | 0.05207051 | 0.1975719 | 0.1657683 | 0.2688213 | 0.1654976
[5 empty] | 0.02712709 | 0.05206241 |  |  | 0.02712709 | 0.05206241 | 0.1966491 | 0.1667434 | 0.2657675 | 0.1664711
[5 empty] | 0.02608091 | 0.05205431 |  |  | 0.02608091 | 0.05205431 | 0.1966299 | 0.1677185 | 0.267118 | 0.1674446
[5 empty] | 0.02506515 | 0.05204621 |  |  | 0.02506515 | 0.05204621 | 0.1959146 | 0.1686936 | 0.2666728 | 0.1684181
[5 empty] | 0.02408048 | 0.05203811 |  |  | 0.02408048 | 0.05203811 | 0.1974033 | 0.1696687 | 0.2666321 | 0.1693916
[5 empty] | 0.02312484 | 0.05203001 |  |  | 0.02312484 | 0.05203001 | 0.1954964 | 0.1706438 | 0.2678959 | 0.1703651
[5 empty] | 0.02218265 | 0.05202191 |  |  | 0.02218265 | 0.05202191 | 0.1951938 | 0.171619 | 0.2660642 | 0.1713387
[5 empty] | 0.02125185 | 0.05201381 |  |  | 0.02125185 | 0.05201381 | 0.1955959 | 0.1725941 | 0.2661373 | 0.1723122
[5 empty] | 0.0203331 | 0.05200571 |  |  | 0.0203331 | 0.05200571 | 0.1948027 | 0.1735692 | 0.2652151 | 0.1732857
[5 empty] | 0.01942708 | 0.0519976 |  |  | 0.01942708 | 0.0519976 | 0.1952146 | 0.1745443 | 0.2675978 | 0.1742592
[5 empty] | 0.01853443 | 0.0519895 |  |  | 0.01853443 | 0.0519895 | 0.1961316 | 0.1755194 | 0.2652853 | 0.1752327
[5 empty] | 0.01765584 | 0.0519814 |  |  | 0.01765584 | 0.0519814 | 0.196054 | 0.1764945 | 0.2675779 | 0.1762062
[5 empty] | 0.01679196 | 0.0519733 |  |  | 0.01679196 | 0.0519733 | 0.1951819 | 0.1774696 | 0.2657756 | 0.1771798
[5 empty] | 0.01594345 | 0.0519652 |  |  | 0.01594345 | 0.0519652 | 0.1946155 | 0.1784447 | 0.2643784 | 0.1781533
[5 empty] | 0.01511098 | 0.0519571 |  |  | 0.01511098 | 0.0519571 | 0.1954551 | 0.1794198 | 0.2654865 | 0.1791268
[5 empty] | 0.01429522 | 0.051949 |  |  | 0.01429522 | 0.051949 | 0.1934007 | 0.1803949 | 0.2664 | 0.1801003
[5 empty] | 0.01349682 | 0.0519409 |  |  | 0.01349682 | 0.0519409 | 0.1944526 | 0.18137 | 0.2650188 | 0.1810738
[5 empty] | 0.01271645 | 0.0519328 |  |  | 0.01271645 | 0.0519328 | 0.1947109 | 0.1823451 | 0.2649431 | 0.1820473
[5 empty] | 0.01195477 | 0.0519247 |  |  | 0.01195477 | 0.0519247 | 0.1950759 | 0.1833202 | 0.2653731 | 0.1830208
[5 empty] | 0.01121246 | 0.0519166 |  |  | 0.01121246 | 0.0519166 | 0.1929477 | 0.1842954 | 0.2638087 | 0.1839944
[5 empty] | 0.01049016 | 0.0519085 |  |  | 0.01049016 | 0.0519085 | 0.1933265 | 0.1852705 | 0.26385 | 0.1849679
[5 empty] | 0.009788552 | 0.05190039 |  |  | 0.009788552 | 0.05190039 | 0.1934125 | 0.1862456 | 0.2661972 | 0.1859414
[5 empty] | 0.009108291 | 0.05189229 |  |  | 0.009108291 | 0.05189229 | 0.1936058 | 0.1872207 | 0.2656502 | 0.1869149
[5 empty] | 0.008450044 | 0.05188419 |  |  | 0.008450044 | 0.05188419 | 0.1937067 | 0.1881958 | 0.2636093 | 0.1878884
[5 empty] | 0.007814473 | 0.05187609 |  |  | 0.007814473 | 0.05187609 | 0.1934154 | 0.1891709 | 0.2649744 | 0.1888619
[5 empty] | 0.007202242 | 0.05186799 |  |  | 0.007202242 | 0.05186799 | 0.192332 | 0.190146 | 0.2647457 | 0.1898354
[5 empty] | 0.006614016 | 0.05185989 |  |  | 0.006614016 | 0.05185989 | 0.1923567 | 0.1911211 | 0.2641232 | 0.190809
[5 empty] | 0.006050458 | 0.05185179 |  |  | 0.006050458 | 0.05185179 | 0.1937897 | 0.1920962 | 0.2650071 | 0.1917825
[5 empty] | 0.005512231 | 0.05184369 |  |  | 0.005512231 | 0.05184369 | 0.1940311 | 0.1930713 | 0.2648973 | 0.192756
[5 empty] | 0.005 | 0.05183559 |  |  | 0.005 | 0.05183559 | 0.1938812 | 0.1940464 | 0.2647941 | 0.1937295
[5 empty] | 0.005 | 0.05182243 |  |  | 0.005 | 0.05182243
[5 empty] | 0.00639329 | 0.0518227 |  |  | 0.00639329 | 0.0518227
[5 empty] | 0.007778515 | 0.05182297 |  |  | 0.007778515 | 0.05182297
[5 empty] | 0.009155579 | 0.05182324 |  |  | 0.009155579 | 0.05182324
[5 empty] | 0.01052438 | 0.0518235 |  |  | 0.01052438 | 0.0518235
[5 empty] | 0.01188483 | 0.05182377 |  |  | 0.01188483 | 0.05182377
[5 empty] | 0.01323683 | 0.05182404 |  |  | 0.01323683 | 0.05182404
[5 empty] | 0.01458027 | 0.05182431 |  |  | 0.01458027 | 0.05182431
[5 empty] | 0.01591507 | 0.05182458 |  |  | 0.01591507 | 0.05182458
[5 empty] | 0.01724112 | 0.05182485 |  |  | 0.01724112 | 0.05182485
[5 empty] | 0.01855833 | 0.05182512 |  |  | 0.01855833 | 0.05182512
[5 empty] | 0.01986659 | 0.05182538 |  |  | 0.01986659 | 0.05182538
[5 empty] | 0.02116582 | 0.05182565 |  |  | 0.02116582 | 0.05182565
[5 empty] | 0.02245592 | 0.05182592 |  |  | 0.02245592 | 0.05182592
[5 empty] | 0.02373678 | 0.05182619 |  |  | 0.02373678 | 0.05182619
[5 empty] | 0.02500831 | 0.05182646 |  |  | 0.02500831 | 0.05182646
[5 empty] | 0.02627041 | 0.05182673 |  |  | 0.02627041 | 0.05182673
[5 empty] | 0.02752299 | 0.051827 |  |  | 0.02752299 | 0.051827
[5 empty] | 0.02876595 | 0.05182726 |  |  | 0.02876595 | 0.05182726
[5 empty] | 0.02999918 | 0.05182753 |  |  | 0.02999918 | 0.05182753
[5 empty] | 0.03122261 | 0.0518278 |  |  | 0.03122261 | 0.0518278
[5 empty] | 0.03243611 | 0.05182807 |  |  | 0.03243611 | 0.05182807
[5 empty] | 0.03363961 | 0.05182834 |  |  | 0.03363961 | 0.05182834
[5 empty] | 0.03483299 | 0.05182861 |  |  | 0.03483299 | 0.05182861
[5 empty] | 0.03601617 | 0.05182887 |  |  | 0.03601617 | 0.05182887
[5 empty] | 0.03718944 | 0.05182914 |  |  | 0.03718944 | 0.05182914
[5 empty] | 0.0383551 | 0.05182941 |  |  | 0.0383551 | 0.05182941
[5 empty] | 0.03951344 | 0.05182968 |  |  | 0.03951344 | 0.05182968
[5 empty] | 0.04066436 | 0.05182995 |  |  | 0.04066436 | 0.05182995
[5 empty] | 0.04180777 | 0.05183022 |  |  | 0.04180777 | 0.05183022
[5 empty] | 0.04294357 | 0.05183049 |  |  | 0.04294357 | 0.05183049
[5 empty] | 0.04407166 | 0.05183075 |  |  | 0.04407166 | 0.05183075
[5 empty] | 0.04519195 | 0.05183102 |  |  | 0.04519195 | 0.05183102
[5 empty] | 0.04630434 | 0.05183129 |  |  | 0.04630434 | 0.05183129
[5 empty] | 0.04740873 | 0.05183156 |  |  | 0.04740873 | 0.05183156
[5 empty] | 0.04850502 | 0.05183183 |  |  | 0.04850502 | 0.05183183
[5 empty] | 0.04959312 | 0.0518321 |  |  | 0.04959312 | 0.0518321
[5 empty] | 0.05067293 | 0.05183237 |  |  | 0.05067293 | 0.05183237
[5 empty] | 0.05174434 | 0.05183263 |  |  | 0.05174434 | 0.05183263
[5 empty] | 0.05280728 | 0.0518329 |  |  | 0.05280728 | 0.0518329
[5 empty] | 0.05386162 | 0.05183317 |  |  | 0.05386162 | 0.05183317
[5 empty] | 0.05490729 | 0.05183344 |  |  | 0.05490729 | 0.05183344
[5 empty] | 0.05594418 | 0.05183371 |  |  | 0.05594418 | 0.05183371
[5 empty] | 0.05697219 | 0.05183398 |  |  | 0.05697219 | 0.05183398
[5 empty] | 0.05799123 | 0.05183425 |  |  | 0.05799123 | 0.05183425
[5 empty] | 0.05900121 | 0.05183451 |  |  | 0.05900121 | 0.05183451
[5 empty] | 0.06000201 | 0.05183478 |  |  | 0.06000201 | 0.05183478
[5 empty] | 0.06099355 | 0.05183505 |  |  | 0.06099355 | 0.05183505
[5 empty] | 0.06197572 | 0.05183532 |  |  | 0.06197572 | 0.05183532
[5 empty] | 0.06294844 | 0.05183559 |  |  | 0.06294844 | 0.05183559
[5 empty] | 0.06294844 | 0.05182243 |  |  | 0.06294844 | 0.05182243
[5 empty] | 0.06422285 | 0.05183107 |  |  | 0.06422285 | 0.05183107
[5 empty] | 0.06548664 | 0.05183971 |  |  | 0.06548664 | 0.05183971
[5 empty] | 0.06673956 | 0.05184834 |  |  | 0.06673956 | 0.05184834
[5 empty] | 0.06798139 | 0.05185698 |  |  | 0.06798139 | 0.05185698
[5 empty] | 0.06921189 | 0.05186562 |  |  | 0.06921189 | 0.05186562
[5 empty] | 0.07043084 | 0.05187426 |  |  | 0.07043084 | 0.05187426
[5 empty] | 0.07163799 | 0.0518829 |  |  | 0.07163799 | 0.0518829
[5 empty] | 0.07283313 | 0.05189153 |  |  | 0.07283313 | 0.05189153
[5 empty] | 0.07401601 | 0.05190017 |  |  | 0.07401601 | 0.05190017
[5 empty] | 0.07518642 | 0.05190881 |  |  | 0.07518642 | 0.05190881
[5 empty] | 0.0763441 | 0.05191745 |  |  | 0.0763441 | 0.05191745
[5 empty] | 0.07748884 | 0.05192608 |  |  | 0.07748884 | 0.05192608
[5 empty] | 0.0786204 | 0.05193472 |  |  | 0.0786204 | 0.05193472
[5 empty] | 0.07973856 | 0.05194336 |  |  | 0.07973856 | 0.05194336
[5 empty] | 0.08084307 | 0.051952 |  |  | 0.08084307 | 0.051952
[5 empty] | 0.08193371 | 0.05196064 |  |  | 0.08193371 | 0.05196064
[5 empty] | 0.08301024 | 0.05196927 |  |  | 0.08301024 | 0.05196927
[5 empty] | 0.08407244 | 0.05197791 |  |  | 0.08407244 | 0.05197791
[5 empty] | 0.08512007 | 0.05198655 |  |  | 0.08512007 | 0.05198655
[5 empty] | 0.0861529 | 0.05199519 |  |  | 0.0861529 | 0.05199519
[5 empty] | 0.08717071 | 0.05200383 |  |  | 0.08717071 | 0.05200383
[5 empty] | 0.08817325 | 0.05201246 |  |  | 0.08817325 | 0.05201246
[5 empty] | 0.08916029 | 0.0520211 |  |  | 0.08916029 | 0.0520211
[5 empty] | 0.09013162 | 0.05202974 |  |  | 0.09013162 | 0.05202974
[5 empty] | 0.09108793 | 0.05203838 |  |  | 0.09108793 | 0.05203838
[5 empty] | 0.09203467 | 0.05204701 |  |  | 0.09203467 | 0.05204701
[5 empty] | 0.09297255 | 0.05205565 |  |  | 0.09297255 | 0.05205565
[5 empty] | 0.09390135 | 0.05206429 |  |  | 0.09390135 | 0.05206429
[5 empty] | 0.09482083 | 0.05207293 |  |  | 0.09482083 | 0.05207293
[5 empty] | 0.09573076 | 0.05208157 |  |  | 0.09573076 | 0.05208157
[5 empty] | 0.09663091 | 0.0520902 |  |  | 0.09663091 | 0.0520902
[5 empty] | 0.09752104 | 0.05209884 |  |  | 0.09752104 | 0.05209884
[5 empty] | 0.09840093 | 0.05210748 |  |  | 0.09840093 | 0.05210748
[5 empty] | 0.09927034 | 0.05211612 |  |  | 0.09927034 | 0.05211612
[5 empty] | 0.100129 | 0.05212476 |  |  | 0.100129 | 0.05212476
[5 empty] | 0.1009768 | 0.05213339 |  |  | 0.1009768 | 0.05213339
[5 empty] | 0.1018134 | 0.05214203 |  |  | 0.1018134 | 0.05214203
[5 empty] | 0.1026386 | 0.05215067 |  |  | 0.1026386 | 0.05215067
[5 empty] | 0.1034521 | 0.05215931 |  |  | 0.1034521 | 0.05215931
[5 empty] | 0.1042538 | 0.05216794 |  |  | 0.1042538 | 0.05216794
[5 empty] | 0.1050434 | 0.05217658 |  |  | 0.1050434 | 0.05217658
[5 empty] | 0.1058207 | 0.05218522 |  |  | 0.1058207 | 0.05218522
[5 empty] | 0.1065854 | 0.05219386 |  |  | 0.1065854 | 0.05219386
[5 empty] | 0.1073373 | 0.0522025 |  |  | 0.1073373 | 0.0522025
[5 empty] | 0.1080762 | 0.05221113 |  |  | 0.1080762 | 0.05221113
[5 empty] | 0.1088018 | 0.05221977 |  |  | 0.1088018 | 0.05221977
[5 empty] | 0.109514 | 0.05222841 |  |  | 0.109514 | 0.05222841
[5 empty] | 0.1102124 | 0.05223705 |  |  | 0.1102124 | 0.05223705
[5 empty] | 0.1108969 | 0.05224569 |  |  | 0.1108969 | 0.05224569
[5 empty] | 0.1108969 | 0.05224569 |  |  | 0.1108969 | 0.05224569
[5 empty] | 0.1090769 | 0.05542611 |  |  | 0.1090769 | 0.05542611
[5 empty] | 0.107478 | 0.05860654 |  |  | 0.107478 | 0.05860654
[5 empty] | 0.1060864 | 0.06178696 |  |  | 0.1060864 | 0.06178696
[5 empty] | 0.1048881 | 0.06496739 |  |  | 0.1048881 | 0.06496739
[5 empty] | 0.1038693 | 0.06814782 |  |  | 0.1038693 | 0.06814782
[5 empty] | 0.1030162 | 0.07132824 |  |  | 0.1030162 | 0.07132824
[5 empty] | 0.1023149 | 0.07450867 |  |  | 0.1023149 | 0.07450867
[5 empty] | 0.1017515 | 0.0776891 |  |  | 0.1017515 | 0.0776891
[5 empty] | 0.1013123 | 0.08086952 |  |  | 0.1013123 | 0.08086952
[5 empty] | 0.1009834 | 0.08404995 |  |  | 0.1009834 | 0.08404995
[5 empty] | 0.1007509 | 0.08723038 |  |  | 0.1007509 | 0.08723038
[5 empty] | 0.100601 | 0.0904108 |  |  | 0.100601 | 0.0904108
[5 empty] | 0.1005198 | 0.09359123 |  |  | 0.1005198 | 0.09359123
[5 empty] | 0.1004934 | 0.09677165 |  |  | 0.1004934 | 0.09677165
[5 empty] | 0.1008224 | 0.09995208 |  |  | 0.1008224 | 0.09995208
[5 empty] | 0.1018071 | 0.1031325 |  |  | 0.1018071 | 0.1031325
[5 empty] | 0.1032357 | 0.1063129 |  |  | 0.1032357 | 0.1063129
[5 empty] | 0.1048937 | 0.1094934 |  |  | 0.1048937 | 0.1094934
[5 empty] | 0.1065662 | 0.1126738 |  |  | 0.1065662 | 0.1126738
[5 empty] | 0.1080386 | 0.1158542 |  |  | 0.1080386 | 0.1158542
[5 empty] | 0.1090961 | 0.1190346 |  |  | 0.1090961 | 0.1190346
[5 empty] | 0.109524 | 0.1222151 |  |  | 0.109524 | 0.1222151
[5 empty] | 0.1093334 | 0.1253955 |  |  | 0.1093334 | 0.1253955
[5 empty] | 0.1087418 | 0.1285759 |  |  | 0.1087418 | 0.1285759
[5 empty] | 0.1077867 | 0.1317563 |  |  | 0.1077867 | 0.1317563
[5 empty] | 0.1065048 | 0.1349368 |  |  | 0.1065048 | 0.1349368
[5 empty] | 0.104933 | 0.1381172 |  |  | 0.104933 | 0.1381172
[5 empty] | 0.103108 | 0.1412976 |  |  | 0.103108 | 0.1412976
[5 empty] | 0.1010667 | 0.144478 |  |  | 0.1010667 | 0.144478
[5 empty] | 0.09884583 | 0.1476585 |  |  | 0.09884583 | 0.1476585
[5 empty] | 0.09648232 | 0.15 |  |  | 0.09648232 | 0.15
[5 empty] | 0.09401293 | 0.1540193 |  |  | 0.09401293 | 0.1540193
[5 empty] | 0.09147448 | 0.1571998 |  |  | 0.09147448 | 0.1571998
[5 empty] | 0.08867961 | 0.1603802 |  |  | 0.08867961 | 0.1603802
[5 empty] | 0.08386607 | 0.1635606 |  |  | 0.08386607 | 0.1635606
[5 empty] | 0.07849004 | 0.166741 |  |  | 0.07849004 | 0.166741
[5 empty] | 0.07485795 | 0.1699215 |  |  | 0.07485795 | 0.1699215
[5 empty] | 0.07441048 | 0.1731019 |  |  | 0.07441048 | 0.1731019
[5 empty] | 0.07443752 | 0.1762823 |  |  | 0.07443752 | 0.1762823
[5 empty] | 0.07449185 | 0.1794627 |  |  | 0.07449185 | 0.1794627
[5 empty] | 0.07457533 | 0.1826432 |  |  | 0.07457533 | 0.1826432
[5 empty] | 0.07468982 | 0.1858236 |  |  | 0.07468982 | 0.1858236
[5 empty] | 0.07483717 | 0.189004 |  |  | 0.07483717 | 0.189004
[5 empty] | 0.07501925 | 0.1921844 |  |  | 0.07501925 | 0.1921844
[5 empty] | 0.07523791 | 0.1953649 |  |  | 0.07523791 | 0.1953649
[5 empty] | 0.07564112 | 0.1985453 |  |  | 0.07564112 | 0.1985453
[5 empty] | 0.07754573 | 0.2017257 |  |  | 0.07754573 | 0.2017257
[5 empty] | 0.08021822 | 0.2049062 |  |  | 0.08021822 | 0.2049062
[5 empty] | 0.08235117 | 0.2080866 |  |  | 0.08235117 | 0.2080866
[5 empty] | 0.08388006 | 0.211267 |  |  | 0.08388006 | 0.211267
[5 empty] | 0.08525891 | 0.2144474 |  |  | 0.08525891 | 0.2144474
[5 empty] | 0.08652942 | 0.2176279 |  |  | 0.08652942 | 0.2176279
[5 empty] | 0.08773327 | 0.2208083 |  |  | 0.08773327 | 0.2208083
[5 empty] | 0.08891216 | 0.2239887 |  |  | 0.08891216 | 0.2239887
[5 empty] | 0.09009207 | 0.2271691 |  |  | 0.09009207 | 0.2271691
[5 empty] | 0.09114415 | 0.2303496 |  |  | 0.09114415 | 0.2303496
[5 empty] | 0.09214167 | 0.23353 |  |  | 0.09214167 | 0.23353
[5 empty] | 0.09322606 | 0.2367104 |  |  | 0.09322606 | 0.2367104
[5 empty] | 0.09453871 | 0.2398908 |  |  | 0.09453871 | 0.2398908
[5 empty] | 0.09631125 | 0.2430713 |  |  | 0.09631125 | 0.2430713
[5 empty] | 0.09864885 | 0.2462517 |  |  | 0.09864885 | 0.2462517
[5 empty] | 0.1014749 | 0.2494321 |  |  | 0.1014749 | 0.2494321
[5 empty] | 0.1047128 | 0.2526125 |  |  | 0.1047128 | 0.2526125
[5 empty] | 0.1082856 | 0.255793 |  |  | 0.1082856 | 0.255793
[5 empty] | 0.1121168 | 0.2589734 |  |  | 0.1121168 | 0.2589734
[5 empty] | 0.1161294 | 0.2621538 |  |  | 0.1161294 | 0.2621538
[5 empty] | 0.1202469 | 0.2653343 |  |  | 0.1202469 | 0.2653343
[5 empty] | 0.1243924 | 0.2685147 |  |  | 0.1243924 | 0.2685147
[5 empty] | 0.1284892 | 0.2716951 |  |  | 0.1284892 | 0.2716951
[5 empty] | 0.1324605 | 0.2748755 |  |  | 0.1324605 | 0.2748755
[5 empty] | 0.1362297 | 0.278056 |  |  | 0.1362297 | 0.278056
[5 empty] | 0.13972 | 0.2812364 |  |  | 0.13972 | 0.2812364
[5 empty] | 0.1428546 | 0.2844168 |  |  | 0.1428546 | 0.2844168
[5 empty] | 0.1455568 | 0.2875972 |  |  | 0.1455568 | 0.2875972
[5 empty] | 0.1477499 | 0.2907777 |  |  | 0.1477499 | 0.2907777
[5 empty] | 0.1493571 | 0.2939581 |  |  | 0.1493571 | 0.2939581
[5 empty] | 0.1505292 | 0.2971385 |  |  | 0.1505292 | 0.2971385
[5 empty] | 0.1503698 | 0.3003189 |  |  | 0.1503698 | 0.3003189
[5 empty] | 0.1465028 | 0.3034994 |  |  | 0.1465028 | 0.3034994
[5 empty] | 0.1385265 | 0.3066798 |  |  | 0.1385265 | 0.3066798
[5 empty] | 0.1278573 | 0.3098602 |  |  | 0.1278573 | 0.3098602
[5 empty] | 0.1159113 | 0.3130406 |  |  | 0.1159113 | 0.3130406
[5 empty] | 0.1041047 | 0.3162211 |  |  | 0.1041047 | 0.3162211
[5 empty] | 0.09385374 | 0.3194015 |  |  | 0.09385374 | 0.3194015
[5 empty] | 0.08657467 | 0.3225819 |  |  | 0.08657467 | 0.3225819
[5 empty] | 0.08265439 | 0.3257624 |  |  | 0.08265439 | 0.3257624
[5 empty] | 0.07917631 | 0.3289428 |  |  | 0.07917631 | 0.3289428
[5 empty] | 0.07585759 | 0.3321232 |  |  | 0.07585759 | 0.3321232
[5 empty] | 0.07271892 | 0.3353036 |  |  | 0.07271892 | 0.3353036
[5 empty] | 0.06978098 | 0.3384841 |  |  | 0.06978098 | 0.3384841
[5 empty] | 0.06706446 | 0.3416645 |  |  | 0.06706446 | 0.3416645
[5 empty] | 0.06459005 | 0.3448449 |  |  | 0.06459005 | 0.3448449
[5 empty] | 0.06237844 | 0.3480253 |  |  | 0.06237844 | 0.3480253
[5 empty] | 0.06045032 | 0.3512058 |  |  | 0.06045032 | 0.3512058
[5 empty] | 0.05882637 | 0.3543862 |  |  | 0.05882637 | 0.3543862
[5 empty] | 0.05752729 | 0.3575666 |  |  | 0.05752729 | 0.3575666
[5 empty] | 0.05657376 | 0.360747 |  |  | 0.05657376 | 0.360747
[5 empty] | 0.05598647 | 0.3639275 |  |  | 0.05598647 | 0.3639275
[5 empty] | 0.05578611 | 0.3671079 |  |  | 0.05578611 | 0.3671079