## 1
Общество с ограниченной ответственностью "Инженерная геология" (ООО "ИнжГео") | [11 empty] | Общество с ограниченной ответственностью "Инженерная геология" (ООО "ИнжГео")
Юр. адрес: 117279, г. Москва, ул. Миклухо-Маклая, 36 а, этаж 5, пом. XXIII к. 76-84 | [11 empty] | Юр. адрес: 117279, г. Москва, ул. Миклухо-Маклая, 36 а, этаж 5, пом. XXIII к. 76-84 | [8 empty] | нагр |  |  | X0 | Y0 | R |  | нагр |  |  |  | X0 | Y0 | R | нагр |  |  |  | X0 | Y0 | R |  | нагр |  |  |  | X0 | Y0 | R
Телефон/факс +7 (495) 132-30-00, Адрес электронной почты inbox@inj-geo.ru | [11 empty] | Телефон/факс +7 (495) 132-30-00, Адрес электронной почты inbox@inj-geo.ru | [12 empty] | 0 | [7 empty] | 0 | [6 empty] | 0 | [7 empty] | 0
[21 empty] | девиатор | [6 empty] | девиатор | [6 empty] | девиатор | [7 empty] | девиатор
Испытательная лаборатория ООО «ИнжГео» | [11 empty] | Испытательная лаборатория ООО «ИнжГео» | [8 empty] | x0 | Угол | X | Y |  |  |  | x0 |  | Угол | X | Y |  |  | x0 |  | Угол | X | Y |  |  |  | x0 |  | Угол | X | Y
Адрес места осуществления деятельности лаборатории: г. Москва, просп. Вернадского, д. 51, стр. 1 | [11 empty] | Адрес места осуществления деятельности лаборатории: г. Москва, просп. Вернадского, д. 51, стр. 1 | [9 empty] | 0 | [7 empty] | 0 | [6 empty] | 0 | [7 empty] | 0
Телефон +7(910)4557682, E-mail: slg85@mail.ru | [11 empty] | Телефон +7(910)4557682, E-mail: slg85@mail.ru | [9 empty] | 5 | [7 empty] | 5 | [6 empty] | 5 | [7 empty] | 5
[22 empty] | 10 | [7 empty] | 10 | [6 empty] | 10 | [7 empty] | 10
[12 empty] | Протокол испытаний № 13-63/387 от 20-11-2023 | [9 empty] | 15 | [7 empty] | 15 | [6 empty] | 15 | [7 empty] | 15
[22 empty] | 20 | [7 empty] | 20 | [6 empty] | 20 | [7 empty] | 20
[12 empty] | Наименование и адрес заказчика: Переход трубопровода через р. Енисей | [9 empty] | 25 | [7 empty] | 25 | [6 empty] | 25 | [7 empty] | 25
[12 empty] | Наименование объекта: ООО Регионстрой | [9 empty] | 30 | [7 empty] | 30 | [6 empty] | 30 | [7 empty] | 30
Наименование используемого метода/методики: ГОСТ 12248.4-2020 | [11 empty] | Наименование используемого метода/методики: ГОСТ 12248.3-2020 | [9 empty] | 35 | [7 empty] | 35 | [6 empty] | 35 | [7 empty] | 35
Условия проведения испытания: температура окружающей среды (18 - 25)0С, влажность воздуха (40 - 75)% | [11 empty] | Условия проведения испытания: температура окружающей среды (18 - 25)0С, влажность воздуха (40 - 75)% | [9 empty] | 40 | [7 empty] | 40 | [6 empty] | 40 | [7 empty] | 40
[12 empty] | Дата получение объекта подлежащего испытаниям: 24-10-2023 | [9 empty] | 45 | [7 empty] | 45 | [6 empty] | 45 | [7 empty] | 45
[12 empty] | Дата испытания: 25.10.2022-19.11.2387 | [9 empty] | 50 | [7 empty] | 50 | [6 empty] | 50 | [7 empty] | 50
[22 empty] | 55 | [7 empty] | 55 | [6 empty] | 55 | [7 empty] | 55
Испытание грунтов методом трехосного сжатия | [11 empty] | Испытание грунтов методом трехосного сжатия | [9 empty] | 60 | [7 empty] | 60 | [6 empty] | 60 | [7 empty] | 60
[22 empty] | 65 | [7 empty] | 65 | [6 empty] | 65 | [7 empty] | 65
Лабораторный номер: | [6 empty] | We, д.е. = |  |  |  |  | Лабораторный номер: |  | 1422 |  |  |  | We, д.е. = | 0.260181287 |  |  | 70 | [7 empty] | 70 | [6 empty] | 70 | [7 empty] | 70
Номер скважины: | [6 empty] | ρ, г/см3 = |  |  |  |  | Номер скважины: |  | BH-165 |  |  |  | ρ, г/см3 = | 1.98 |  |  | 75 | [7 empty] | 75 | [6 empty] | 75 | [7 empty] | 75
Глубина отбора, м: | [6 empty] | ρs, г/см3 = |  |  |  |  | Глубина отбора, м: |  | 6.8 |  |  |  | ρs, г/см3 = | 2.68 |  |  | 80 | [7 empty] | 80 | [6 empty] | 80 | [7 empty] | 80
Наименование грунта: | [6 empty] | e, д.е. = |  |  |  |  | Наименование грунта: |  | Суглинок щебенистый, после оттаивания текучепластичный, легкий песчанистый |  |  |  | e, д.е. = | 0.7056999 |  |  | 85 | [7 empty] | 85 | [6 empty] | 85 | [7 empty] | 85
Схема проведения опыта: | [6 empty] | IL, д.е. = |  |  |  |  | Схема проведения опыта: |  | КД |  |  |  | IL, д.е. = | 0.899 |  |  | 90 | [7 empty] | 90 | [6 empty] | 90 | [7 empty] | 90
[22 empty] | 95 | [7 empty] | 95 | [6 empty] | 95 | [7 empty] | 95
[22 empty] | 100 | [7 empty] | 100 | [6 empty] | 100 | [7 empty] | 100
Результаты испытаний | [11 empty] | Результаты испытаний | [9 empty] | 105 | [7 empty] | 105 | [6 empty] | 105 | [7 empty] | 105
[22 empty] | 110 | [7 empty] | 110 | [6 empty] | 110 | [7 empty] | 110
[22 empty] | 115 | [7 empty] | 115 | [6 empty] | 115 | [7 empty] | 115
[22 empty] | 120 | [7 empty] | 120 | [6 empty] | 120 | [7 empty] | 120
[22 empty] | 125 | [7 empty] | 125 | [6 empty] | 125 | [7 empty] | 125
[22 empty] | 130 | [7 empty] | 130 | [6 empty] | 130 | [7 empty] | 130
[22 empty] | 135 | [7 empty] | 135 | [6 empty] | 135 | [7 empty] | 135
[22 empty] | 140 | [7 empty] | 140 | [6 empty] | 140 | [7 empty] | 140
[22 empty] | 145 | [7 empty] | 145 | [6 empty] | 145 | [7 empty] | 145
[22 empty] | 150 | [7 empty] | 150 | [6 empty] | 150 | [7 empty] | 150
[22 empty] | 155 | [7 empty] | 155 | [6 empty] | 155 | [7 empty] | 155
[22 empty] | 160 | [7 empty] | 160 | [6 empty] | 160 | [7 empty] | 160
[22 empty] | 165 | [7 empty] | 165 | [6 empty] | 165 | [7 empty] | 165
[22 empty] | 170 | [7 empty] | 170 | [6 empty] | 170 | [7 empty] | 170
[22 empty] | 175 | [7 empty] | 175 | [6 empty] | 175 | [7 empty] | 175
[22 empty] | 180 | [7 empty] | 180 | [6 empty] | 180 | [7 empty] | 180
[13 empty] | Давление в камере, Мпа σ3 | Вертикальная нагрузка, Мпа σ1 | Поровое давление, Мпа u
[7 empty] | Коэфф. Точки | [5 empty] | 0.1319472 | 0.2684083 | [5 empty] | 1 | [6 empty] | σ3,кПа | σ1,кПа | u, кПа |  |  |  | 4
[13 empty] | 0.2319472 | 0.4382479 | [27 empty] | δ3, Мпа | δ1-δ3, МПа | δ1, МПа | δ1, КПа
|  |  | Модуль деформации, МПа: | [9 empty] | 0.3319472 | 0.6080876 | [21 empty] | С, МПа:
|  |  | Е0= | [32 empty] | φ, град:
|  |  | E50 = | [32 empty] | E, Мпа
|  |  | Коэф. Поперечной деформации, ϑ = | [9 empty] | Эффективные значения угла внутреннего трения и удельного сцепления ϕ', С' | [13 empty] | x | 0
[13 empty] | ϕ', град. = | 15 | [12 empty] | y |  |  |  | С, кПа | φ,°
[13 empty] | С', МПа = | 0.017
| Исполнитель: | [6 empty] | Морозов Д.С. |  |  |  |  | Исполнитель: |  |  |  |  | Морозов Д.С.
| Начальник исп. лаборатории: | [6 empty] | Семиколенова Л.Г. |  |  |  |  | Начальник исп. лаборатории: |  |  |  |  | Семиколенова Л.Г.
Лист 1 , всего листов 2 | [11 empty] | Лист 2 , всего листов 2
Частичное воспроизведение протокола испытаний без письменного разрешения ООО «ИнжГео» ЗАПРЕЩАЕТСЯ | [11 empty] | Частичное воспроизведение протокола испытаний без письменного разрешения ООО «ИнжГео» ЗАПРЕЩАЕТСЯ
[5 empty] | второй график |  | первый график | [9 empty] | К Пуассона
dev50 | epsE50 | ind | devE0 | epsE0 | dev | eps | sigma |  | dev1 | eps1 | dev2 | eps2 | dev3 | eps3 |  | Глины
0.06823055 | 0.002547809 |  |  |  | 0 | 0 |  |  | 0 | 0 | 0 | 0 | 0 | 0 |  | < 0 | 0,20-0,30
ind |  |  |  |  | 0.0268605 | 0.0005304072 |  |  | 0.0268605 | 0.0005304072 | 0.04951218 | 0.0006374222 | 0.06075088 | 0.000581755 |  | 0-0,25 | 0,30-0,38
2 |  |  |  |  | 0.03958416 | 0.0008868716 |  |  | 0.03958416 | 0.0008868716 | 0.1031504 | 0.002213272 | 0.1380702 | 0.002203617 |  | 0,25< | 0,38-0,45
E0 |  |  |  |  | 0.05643775 | 0.001591221 |  |  | 0.05643775 | 0.001591221 | 0.1085076 | 0.002930173 | 0.1447198 | 0.002930028 |  | Суглинки | 0,35-0,37
epsE0 | devE0 |  |  |  | 0.06522321 | 0.002121629 |  |  | 0.06522321 | 0.002121629 | 0.117422 | 0.003906898 | 0.1561779 | 0.003906704 |  | Пески и супеси | 0,30-0,35
0.0008868716 | 0.03958416 |  |  |  | 0.06823055 | 0.002547809 |  |  | 0.06823055 | 0.002547809 | 0.1259628 | 0.004883622 | 0.167191 | 0.004883379
[5 empty] | 0.06938847 | 0.003182443 |  |  | 0.06938847 | 0.003182443 | 0.1318413 | 0.005860346 | 0.1785747 | 0.005860055
График E50 |  | График E |  |  | 0.07033612 | 0.00371285 |  |  | 0.07033612 | 0.00371285 | 0.1394686 | 0.006837071 | 0.1874449 | 0.006836731
eps | q | sigma |  |  | 0.07126565 | 0.004243257 |  |  | 0.07126565 | 0.004243257 | 0.147156 | 0.007813795 | 0.1973171 | 0.007813407
Горизонтальная линия E50 |  | Касательная |  |  | 0.07217724 | 0.004773664 |  |  | 0.07217724 | 0.004773664 | 0.1539146 | 0.00879052 | 0.2056072 | 0.008790083
0 |  | a | b |  | 0.07307106 | 0.005304072 |  |  | 0.07307106 | 0.005304072 | 0.1587556 | 0.009767244 | 0.2135307 | 0.009766759
|  |  | 0 |  | 0.07394728 | 0.005834479 |  |  | 0.07394728 | 0.005834479 | 0.1648902 | 0.01074397 | 0.2212035 | 0.01074343
Вертикальная линия E50 |  | p1 и p2 |  |  | 0.07480607 | 0.006364886 |  |  | 0.07480607 | 0.006364886 | 0.1685297 | 0.01172069 | 0.2263411 | 0.01172011
| 0 | 0 |  |  | 0.07564761 | 0.006895293 |  |  | 0.07564761 | 0.006895293 | 0.1743852 | 0.01269742 | 0.2329594 | 0.01269679
[5 empty] | 0.07647206 | 0.0074257 |  |  | 0.07647206 | 0.0074257 | 0.1771679 | 0.01367414 | 0.2378739 | 0.01367346
Касательная линия E50 |  |  |  |  | 0.0772796 | 0.007956107 |  |  | 0.0772796 | 0.007956107 | 0.1821891 | 0.01465087 | 0.2430005 | 0.01465014
0 | 0 | Горизонтальная 1 |  |  | 0.0780704 | 0.008486515 |  |  | 0.0780704 | 0.008486515 | 0.1861599 | 0.01562759 | 0.2493547 | 0.01562681
[5 empty] | 0.07884463 | 0.009016922 |  |  | 0.07884463 | 0.009016922 | 0.1895915 | 0.01660431 | 0.2539524 | 0.01660349
Горизонтальная линия qкр |  |  |  |  | 0.07960247 | 0.009547329 |  |  | 0.07960247 | 0.009547329 | 0.1927951 | 0.01758104 | 0.2577092 | 0.01758017
Горизонтальная линия q |  | Горизонтальная 2 |  |  | 0.08034408 | 0.01007774 |  |  | 0.08034408 | 0.01007774 | 0.1952819 | 0.01855776 | 0.2604408 | 0.01855684
0 |  | 0 |  |  | 0.08106965 | 0.01060814 |  |  | 0.08106965 | 0.01060814 | 0.1956631 | 0.01953449 | 0.2627629 | 0.01953352
[5 empty] | 0.08177933 | 0.01113855 |  |  | 0.08177933 | 0.01113855 | 0.19845 | 0.02051121 | 0.2666913 | 0.02051019
Вертикальная линия q |  |  |  |  | 0.08247331 | 0.01166896 |  |  | 0.08247331 | 0.01166896 | 0.1998536 | 0.02148794 | 0.2674415 | 0.02148687
| 0 |  |  |  | 0.08315175 | 0.01219936 |  |  | 0.08315175 | 0.01219936 | 0.2022853 | 0.02246466 | 0.2710294 | 0.02246355
[5 empty] | 0.08381483 | 0.01272977 |  |  | 0.08381483 | 0.01272977 | 0.2021561 | 0.02344139 | 0.2727706 | 0.02344022
[5 empty] | 0.08446271 | 0.01326018 |  |  | 0.08446271 | 0.01326018 | 0.2047774 | 0.02441811 | 0.2730808 | 0.0244169
[5 empty] | 0.08509558 | 0.01379059 |  |  | 0.08509558 | 0.01379059 | 0.2054602 | 0.02539483 | 0.2751758 | 0.02539357
[5 empty] | 0.0857136 | 0.01432099 |  |  | 0.0857136 | 0.01432099 | 0.2041158 | 0.02637156 | 0.2745712 | 0.02637025
[5 empty] | 0.08631695 | 0.0148514 |  |  | 0.08631695 | 0.0148514 | 0.2063007 | 0.02734828 | 0.2761404 | 0.02734692
[5 empty] | 0.08690579 | 0.01538181 |  |  | 0.08690579 | 0.01538181 | 0.2052974 | 0.02832501 | 0.2738326 | 0.0283236
[5 empty] | 0.0874803 | 0.01591221 |  |  | 0.0874803 | 0.01591221 | 0.2057473 | 0.02930173 | 0.273919 | 0.02930028
[5 empty] | 0.08804065 | 0.01644262 |  |  | 0.08804065 | 0.01644262 | 0.2057399 | 0.03027846 | 0.2754778 | 0.03027695
[5 empty] | 0.08858702 | 0.01697303 |  |  | 0.08858702 | 0.01697303 | 0.203979 | 0.03125518 | 0.2744183 | 0.03125363
[5 empty] | 0.08911957 | 0.01750344 |  |  | 0.08911957 | 0.01750344 | 0.2054683 | 0.0322319 | 0.2745499 | 0.0322303
[5 empty] | 0.08963848 | 0.01803384 |  |  | 0.08963848 | 0.01803384 | 0.2049118 | 0.03320863 | 0.2721822 | 0.03320698
[5 empty] | 0.09014392 | 0.01856425 |  |  | 0.09014392 | 0.01856425 | 0.2034132 | 0.03418535 | 0.2737244 | 0.03418366
[5 empty] | 0.09063606 | 0.01909466 |  |  | 0.09063606 | 0.01909466 | 0.2048763 | 0.03516208 | 0.2718861 | 0.03516033
[5 empty] | 0.09111507 | 0.01962507 |  |  | 0.09111507 | 0.01962507 | 0.2044049 | 0.0361388 | 0.2721768 | 0.03613701
[5 empty] | 0.09158113 | 0.02015547 |  |  | 0.09158113 | 0.02015547 | 0.2040029 | 0.03711553 | 0.2687058 | 0.03711368
[5 empty] | 0.09203441 | 0.02068588 |  |  | 0.09203441 | 0.02068588 | 0.2019741 | 0.03809225 | 0.2679825 | 0.03809036
[5 empty] | 0.09247507 | 0.02121629 |  |  | 0.09247507 | 0.02121629 | 0.2025222 | 0.03906898 | 0.2677165 | 0.03906704
[5 empty] | 0.0929033 | 0.02174669 |  |  | 0.0929033 | 0.02174669 | 0.202251 | 0.0400457 | 0.2658172 | 0.04004371
[5 empty] | 0.09331926 | 0.0222771 |  |  | 0.09331926 | 0.0222771 | 0.2018645 | 0.04102242 | 0.265894 | 0.04102039
[5 empty] | 0.09372313 | 0.02280751 |  |  | 0.09372313 | 0.02280751 | 0.2004663 | 0.04199915 | 0.2645563 | 0.04199706
[5 empty] | 0.09411507 | 0.02333792 |  |  | 0.09411507 | 0.02333792 | 0.1992603 | 0.04297587 | 0.2632135 | 0.04297374
[5 empty] | 0.09449526 | 0.02386832 |  |  | 0.09449526 | 0.02386832 | 0.1996504 | 0.0439526 | 0.2621752 | 0.04395041
[5 empty] | 0.09486388 | 0.02439873 |  |  | 0.09486388 | 0.02439873 | 0.2001402 | 0.04492932 | 0.2625508 | 0.04492709
[5 empty] | 0.09522109 | 0.02492914 |  |  | 0.09522109 | 0.02492914 | 0.1988337 | 0.04590605 | 0.2599496 | 0.04590377
[5 empty] | 0.09556707 | 0.02545954 |  |  | 0.09556707 | 0.02545954 | 0.1973346 | 0.04688277 | 0.2606812 | 0.04688044
[5 empty] | 0.09590198 | 0.02598995 |  |  | 0.09590198 | 0.02598995 | 0.1981467 | 0.0478595 | 0.2594549 | 0.04785712
[5 empty] | 0.096226 | 0.02652036 |  |  | 0.096226 | 0.02652036 | 0.1971739 | 0.04883622 | 0.2570802 | 0.04883379
[5 empty] | 0.09653931 | 0.02705077 |  |  | 0.09653931 | 0.02705077 | 0.19622 | 0.04981294 | 0.2572666 | 0.04981047
[5 empty] | 0.09684207 | 0.02758117 |  |  | 0.09684207 | 0.02758117 | 0.1968887 | 0.05078967 | 0.2579235 | 0.05078715
[5 empty] | 0.09713446 | 0.02811158 |  |  | 0.09713446 | 0.02811158 | 0.1961839 | 0.05176639 | 0.2568603 | 0.05176382
[5 empty] | 0.09741664 | 0.02864199 |  |  | 0.09741664 | 0.02864199 | 0.1959094 | 0.05274312 | 0.2561864 | 0.0527405
[5 empty] | 0.09768879 | 0.02917239 |  |  | 0.09768879 | 0.02917239 | 0.195869 | 0.05371984 | 0.2558114 | 0.05371717
[5 empty] | 0.09795109 | 0.0297028 |  |  | 0.09795109 | 0.0297028 | 0.1955665 | 0.05469657 | 0.2556446 | 0.05469385
[5 empty] | 0.0982037 | 0.03023321 |  |  | 0.0982037 | 0.03023321 | 0.1937053 | 0.05567329 | 0.2543944 | 0.05567052
[5 empty] | 0.0984468 | 0.03076362 |  |  | 0.0984468 | 0.03076362 | 0.1953577 | 0.05665001 | 0.2549998 | 0.0566472
[5 empty] | 0.09868056 | 0.03129402 |  |  | 0.09868056 | 0.03129402 | 0.1940067 | 0.05762674 | 0.2536205 | 0.05762388
[5 empty] | 0.09890514 | 0.03182443 |  |  | 0.09890514 | 0.03182443 | 0.1943534 | 0.05860346 | 0.2531554 | 0.05860055
[5 empty] | 0.09912073 | 0.03235484 |  |  | 0.09912073 | 0.03235484 | 0.1940988 | 0.05958019 | 0.2532033 | 0.05957723
[5 empty] | 0.0993275 | 0.03288524 |  |  | 0.0993275 | 0.03288524 | 0.1924441 | 0.06055691 | 0.2542629 | 0.0605539
[5 empty] | 0.09952561 | 0.03341565 |  |  | 0.09952561 | 0.03341565 | 0.1926906 | 0.06153364 | 0.2521331 | 0.06153058
[5 empty] | 0.09971524 | 0.03394606 |  |  | 0.09971524 | 0.03394606 | 0.1921392 | 0.06251036 | 0.2540127 | 0.06250726
[5 empty] | 0.09989656 | 0.03447647 |  |  | 0.09989656 | 0.03447647 | 0.1927912 | 0.06348709 | 0.2533004 | 0.06348393
[5 empty] | 0.1000697 | 0.03500687 |  |  | 0.1000697 | 0.03500687 | 0.1928477 | 0.06446381 | 0.2531951 | 0.06446061
[5 empty] | 0.100235 | 0.03553728 |  |  | 0.100235 | 0.03553728 | 0.1923098 | 0.06544053 | 0.2527956 | 0.06543728
[5 empty] | 0.1003924 | 0.03606769 |  |  | 0.1003924 | 0.03606769 | 0.1918788 | 0.06641726 | 0.2540008 | 0.06641396
[5 empty] | 0.1005422 | 0.03659809 |  |  | 0.1005422 | 0.03659809 | 0.1916556 | 0.06739398 | 0.2518093 | 0.06739064
[5 empty] | 0.1006845 | 0.0371285 |  |  | 0.1006845 | 0.0371285 | 0.1909416 | 0.06837071 | 0.25312 | 0.06836731
[5 empty] | 0.1008196 | 0.03765891 |  |  | 0.1008196 | 0.03765891 | 0.1923377 | 0.06934743 | 0.2523317 | 0.06934399
[5 empty] | 0.1009476 | 0.03818932 |  |  | 0.1009476 | 0.03818932 | 0.1906453 | 0.07032416 | 0.2514433 | 0.07032066
[5 empty] | 0.1010686 | 0.03871972 |  |  | 0.1010686 | 0.03871972 | 0.1905653 | 0.07130088 | 0.2526534 | 0.07129734
[5 empty] | 0.1011829 | 0.03925013 |  |  | 0.1011829 | 0.03925013 | 0.1907989 | 0.0722776 | 0.251561 | 0.07227401
[5 empty] | 0.1012906 | 0.03978054 |  |  | 0.1012906 | 0.03978054 | 0.1896474 | 0.07325433 | 0.2513648 | 0.07325069
[5 empty] | 0.1013919 | 0.04031094 |  |  | 0.1013919 | 0.04031094 | 0.1895118 | 0.07423105 | 0.2520637 | 0.07422737
[5 empty] | 0.1014869 | 0.04084135 |  |  | 0.1014869 | 0.04084135 | 0.1900933 | 0.07520778 | 0.2514564 | 0.07520404
[5 empty] | 0.1015759 | 0.04137176 |  |  | 0.1015759 | 0.04137176 | 0.1912929 | 0.0761845 | 0.2526418 | 0.07618072
[5 empty] | 0.1016589 | 0.04190217 |  |  | 0.1016589 | 0.04190217 | 0.189812 | 0.07716123 | 0.2526186 | 0.07715739
[5 empty] | 0.1017362 | 0.04243257 |  |  | 0.1017362 | 0.04243257 | 0.1899516 | 0.07813795 | 0.2510857 | 0.07813407
[5 empty] | 0.101808 | 0.04296298 |  |  | 0.101808 | 0.04296298 | 0.1911128 | 0.07911468 | 0.2511418 | 0.07911075
[5 empty] | 0.1018744 | 0.04349339 |  |  | 0.1018744 | 0.04349339 | 0.1899968 | 0.0800914 | 0.2506858 | 0.08008742
[5 empty] | 0.1019356 | 0.04402379 |  |  | 0.1019356 | 0.04402379 | 0.1899981 | 0.08106812 | 0.2503155 | 0.0810641
[5 empty] | 0.1019917 | 0.0445542 |  |  | 0.1019917 | 0.0445542 | 0.1897047 | 0.08204485 | 0.2501289 | 0.08204077
[5 empty] | 0.102043 | 0.04508461 |  |  | 0.102043 | 0.04508461 | 0.1911161 | 0.08302157 | 0.2516269 | 0.08301745
[5 empty] | 0.1020895 | 0.04561502 |  |  | 0.1020895 | 0.04561502 | 0.1898318 | 0.0839983 | 0.2502103 | 0.08399413
[5 empty] | 0.1021316 | 0.04614542 |  |  | 0.1021316 | 0.04614542 | 0.1894518 | 0.08497502 | 0.24998 | 0.0849708
[5 empty] | 0.1021693 | 0.04667583 |  |  | 0.1021693 | 0.04667583 | 0.1909756 | 0.08595175 | 0.2501369 | 0.08594748
[5 empty] | 0.1022028 | 0.04720624 |  |  | 0.1022028 | 0.04720624 | 0.190103 | 0.08692847 | 0.2485817 | 0.08692415
[5 empty] | 0.1022323 | 0.04773664 |  |  | 0.1022323 | 0.04773664 | 0.1903338 | 0.0879052 | 0.2506153 | 0.08790083
[5 empty] | 0.1022579 | 0.04826705 |  |  | 0.1022579 | 0.04826705 | 0.1897676 | 0.08888192 | 0.2503386 | 0.0888775
[5 empty] | 0.1022799 | 0.04879746 |  |  | 0.1022799 | 0.04879746 | 0.1907043 | 0.08985864 | 0.2493525 | 0.08985418
[5 empty] | 0.1022985 | 0.04932787 |  |  | 0.1022985 | 0.04932787 | 0.1906435 | 0.09083537 | 0.2473578 | 0.09083086
[5 empty] | 0.1023137 | 0.04985827 |  |  | 0.1023137 | 0.04985827 | 0.189885 | 0.09181209 | 0.2470553 | 0.09180753
[5 empty] | 0.1023257 | 0.05038868 |  |  | 0.1023257 | 0.05038868 | 0.1902285 | 0.09278882 | 0.246646 | 0.09278421
[5 empty] | 0.1023348 | 0.05091909 |  |  | 0.1023348 | 0.05091909 | 0.1898737 | 0.09376554 | 0.2481306 | 0.09376088
[5 empty] | 0.102341 | 0.0514495 |  |  | 0.102341 | 0.0514495 | 0.1915203 | 0.09474227 | 0.2473101 | 0.09473756
[5 empty] | 0.1023447 | 0.0519799 |  |  | 0.1023447 | 0.0519799 | 0.1904682 | 0.09571899 | 0.2483853 | 0.09571424
[5 empty] | 0.1023458 | 0.05251031 |  |  | 0.1023458 | 0.05251031 | 0.191417 | 0.09669571 | 0.2474569 | 0.09669091
[5 empty] | 0.1023458 | 0.05251031 |  |  | 0.1023458 | 0.05251031 | 0.1896664 | 0.09767244 | 0.246026 | 0.09766759
[5 empty] | 0.1004328 | 0.05251004 |  |  | 0.1004328 | 0.05251004 | 0.1899162 | 0.09864916 | 0.2458933 | 0.09864426
[5 empty] | 0.09854248 | 0.05250977 |  |  | 0.09854248 | 0.05250977 | 0.1909661 | 0.09962589 | 0.2455598 | 0.09962094
[5 empty] | 0.09667644 | 0.0525095 |  |  | 0.09667644 | 0.0525095 | 0.1899158 | 0.1006026 | 0.2455262 | 0.1005976
[5 empty] | 0.09483639 | 0.05250924 |  |  | 0.09483639 | 0.05250924 | 0.1898651 | 0.1015793 | 0.2459934 | 0.1015743
[5 empty] | 0.09302401 | 0.05250897 |  |  | 0.09302401 | 0.05250897 | 0.1909137 | 0.1025561 | 0.2447622 | 0.102551
[5 empty] | 0.09124097 | 0.0525087 |  |  | 0.09124097 | 0.0525087 | 0.1908613 | 0.1035328 | 0.2436337 | 0.1035276
[5 empty] | 0.08948895 | 0.05250843 |  |  | 0.08948895 | 0.05250843 | 0.1919077 | 0.1045095 | 0.2444084 | 0.1045043
[5 empty] | 0.08776962 | 0.05250816 |  |  | 0.08776962 | 0.05250816 | 0.1906526 | 0.1054862 | 0.2444875 | 0.105481
[5 empty] | 0.08608465 | 0.05250789 |  |  | 0.08608465 | 0.05250789 | 0.1906957 | 0.106463 | 0.2442716 | 0.1064577
[5 empty] | 0.08443572 | 0.05250762 |  |  | 0.08443572 | 0.05250762 | 0.1920367 | 0.1074397 | 0.2429616 | 0.1074343
[5 empty] | 0.08282451 | 0.05250736 |  |  | 0.08282451 | 0.05250736 | 0.1902754 | 0.1084164 | 0.2432585 | 0.108411
[5 empty] | 0.08125269 | 0.05250709 |  |  | 0.08125269 | 0.05250709 | 0.1908115 | 0.1093931 | 0.2432631 | 0.1093877
[5 empty] | 0.07972194 | 0.05250682 |  |  | 0.07972194 | 0.05250682 | 0.1916447 | 0.1103699 | 0.2435761 | 0.1103644
[5 empty] | 0.07823392 | 0.05250655 |  |  | 0.07823392 | 0.05250655 | 0.1911748 | 0.1113466 | 0.2408985 | 0.111341
[5 empty] | 0.07679032 | 0.05250628 |  |  | 0.07679032 | 0.05250628 | 0.1913015 | 0.1123233 | 0.2411312 | 0.1123177
[5 empty] | 0.07539281 | 0.05250601 |  |  | 0.07539281 | 0.05250601 | 0.1906246 | 0.1133 | 0.2406749 | 0.1132944
[5 empty] | 0.07404307 | 0.05250574 |  |  | 0.07404307 | 0.05250574 | 0.1907436 | 0.1142768 | 0.2400305 | 0.1142711
[5 empty] | 0.07274276 | 0.05250548 |  |  | 0.07274276 | 0.05250548 | 0.1912585 | 0.1152535 | 0.241699 | 0.1152478
[5 empty] | 0.07149357 | 0.05250521 |  |  | 0.07149357 | 0.05250521 | 0.1923689 | 0.1162302 | 0.2407811 | 0.1162244
[5 empty] | 0.07029717 | 0.05250494 |  |  | 0.07029717 | 0.05250494 | 0.1923745 | 0.1172069 | 0.2405777 | 0.1172011
[5 empty] | 0.06915524 | 0.05250467 |  |  | 0.06915524 | 0.05250467 | 0.1915672 | 0.1181837 | 0.2402891 | 0.1181778
[5 empty] | 0.06806944 | 0.0525044 |  |  | 0.06806944 | 0.0525044 | 0.1919709 | 0.1191604 | 0.2403098 | 0.1191545
[5 empty] | 0.06704146 | 0.05250413 |  |  | 0.06704146 | 0.05250413 | 0.1905713 | 0.1201371 | 0.2412379 | 0.1201311
[5 empty] | 0.06607296 | 0.05250386 |  |  | 0.06607296 | 0.05250386 | 0.1912748 | 0.1211138 | 0.239973 | 0.1211078
[5 empty] | 0.06515879 | 0.0525036 |  |  | 0.06515879 | 0.0525036 | 0.1897876 | 0.1220905 | 0.2400146 | 0.1220845
[5 empty] | 0.06425959 | 0.05250333 |  |  | 0.06425959 | 0.05250333 | 0.1898161 | 0.1230673 | 0.2403622 | 0.1230612
[5 empty] | 0.06337018 | 0.05250306 |  |  | 0.06337018 | 0.05250306 | 0.1897667 | 0.124044 | 0.2385154 | 0.1240378
[5 empty] | 0.06249225 | 0.05250279 |  |  | 0.06249225 | 0.05250279 | 0.1889454 | 0.1250207 | 0.2383737 | 0.1250145
[5 empty] | 0.06162748 | 0.05250252 |  |  | 0.06162748 | 0.05250252 | 0.1871588 | 0.1259974 | 0.2399366 | 0.1259912
[5 empty] | 0.06077753 | 0.05250225 |  |  | 0.06077753 | 0.05250225 | 0.1869131 | 0.1269742 | 0.2389036 | 0.1269679
[5 empty] | 0.05994408 | 0.05250199 |  |  | 0.05994408 | 0.05250199 | 0.1863145 | 0.1279509 | 0.2392743 | 0.1279445
[5 empty] | 0.0591288 | 0.05250172 |  |  | 0.0591288 | 0.05250172 | 0.1863695 | 0.1289276 | 0.2392482 | 0.1289212
[5 empty] | 0.05833338 | 0.05250145 |  |  | 0.05833338 | 0.05250145 | 0.1843842 | 0.1299043 | 0.2375248 | 0.1298979
[5 empty] | 0.05755948 | 0.05250118 |  |  | 0.05755948 | 0.05250118 | 0.1839651 | 0.1308811 | 0.2381037 | 0.1308746
[5 empty] | 0.05680878 | 0.05250091 |  |  | 0.05680878 | 0.05250091 | 0.1830184 | 0.1318578 | 0.2372843 | 0.1318512
[5 empty] | 0.05608295 | 0.05250064 |  |  | 0.05608295 | 0.05250064 | 0.1826504 | 0.1328345 | 0.2382663 | 0.1328279
[5 empty] | 0.05538368 | 0.05250037 |  |  | 0.05538368 | 0.05250037 | 0.1804674 | 0.1338112 | 0.2385491 | 0.1338046
[5 empty] | 0.05471263 | 0.05250011 |  |  | 0.05471263 | 0.05250011 | 0.1800757 | 0.134788 | 0.2385323 | 0.1347813
[5 empty] | 0.05407148 | 0.05249984 |  |  | 0.05407148 | 0.05249984 | 0.1783816 | 0.1357647 | 0.2368154 | 0.1357579
[5 empty] | 0.0534619 | 0.05249957 |  |  | 0.0534619 | 0.05249957 | 0.1775915 | 0.1367414 | 0.238198 | 0.1367346
[5 empty] | 0.05288557 | 0.0524993 |  |  | 0.05288557 | 0.0524993 | 0.1766116 | 0.1377181 | 0.2387794 | 0.1377113
[5 empty] | 0.05234417 | 0.05249903 |  |  | 0.05234417 | 0.05249903 | 0.1764482 | 0.1386949 | 0.2385594 | 0.138688
[5 empty] | 0.05183937 | 0.05249876 |  |  | 0.05183937 | 0.05249876 | 0.1759077 | 0.1396716 | 0.2378374 | 0.1396647
[5 empty] | 0.05137284 | 0.05249849 |  |  | 0.05137284 | 0.05249849 | 0.1750963 | 0.1406483 | 0.2373129 | 0.1406413
[5 empty] | 0.05094626 | 0.05249823 |  |  | 0.05094626 | 0.05249823 | 0.1742204 | 0.141625 | 0.2371854 | 0.141618
[5 empty] | 0.0505613 | 0.05249796 |  |  | 0.0505613 | 0.05249796 | 0.1725862 | 0.1426018 | 0.2362546 | 0.1425947
[5 empty] | 0.05021964 | 0.05249769 |  |  | 0.05021964 | 0.05249769 | 0.1719 | 0.1435785 | 0.2374199 | 0.1435714
[5 empty] | 0.04992295 | 0.05249742 |  |  | 0.04992295 | 0.05249742 | 0.1701683 | 0.1445552 | 0.2373809 | 0.144548
[5 empty] | 0.04967292 | 0.05249715 |  |  | 0.04967292 | 0.05249715 | 0.1712971 | 0.1455319 | 0.237037 | 0.1455247
[5 empty] | 0.04967292 | 0.05249715 |  |  | 0.04967292 | 0.05249715 | 0.170093 | 0.1465087 | 0.2361879 | 0.1465014
[5 empty] | 0.04811982 | 0.05248805 |  |  | 0.04811982 | 0.05248805 | 0.1687621 | 0.1474854 | 0.236833 | 0.1474781
[5 empty] | 0.04658495 | 0.05247894 |  |  | 0.04658495 | 0.05247894 | 0.1697108 | 0.1484621 | 0.2356719 | 0.1484547
[5 empty] | 0.04506948 | 0.05246984 |  |  | 0.04506948 | 0.05246984 | 0.1686454 | 0.1494388 | 0.235504 | 0.1494314
[5 empty] | 0.04357455 | 0.05246073 |  |  | 0.04357455 | 0.05246073 | 0.1690721 | 0.1504156 | 0.237129 | 0.1504081
[5 empty] | 0.04210134 | 0.05245163 |  |  | 0.04210134 | 0.05245163 | 0.1669973 | 0.1513923 | 0.2342464 | 0.1513848
[5 empty] | 0.04065099 | 0.05244252 |  |  | 0.04065099 | 0.05244252 | 0.1677075 | 0.152369 | 0.236156 | 0.1523614
[5 empty] | 0.03922467 | 0.05243342 |  |  | 0.03922467 | 0.05243342 | 0.1687275 | 0.1533457 | 0.2349591 | 0.1533381
[5 empty] | 0.03782353 | 0.05242432 |  |  | 0.03782353 | 0.05242432 | 0.1667491 | 0.1543225 | 0.234756 | 0.1543148
[5 empty] | 0.03644874 | 0.05241521 |  |  | 0.03644874 | 0.05241521 | 0.1674726 | 0.1552992 | 0.2336467 | 0.1552915
[5 empty] | 0.03510144 | 0.05240611 |  |  | 0.03510144 | 0.05240611 | 0.1678977 | 0.1562759 | 0.2355313 | 0.1562681
[5 empty] | 0.03378281 | 0.052397 |  |  | 0.03378281 | 0.052397 | 0.1682247 | 0.1572526 | 0.2342098 | 0.1572448
[5 empty] | 0.032494 | 0.0523879 |  |  | 0.032494 | 0.0523879 | 0.1679533 | 0.1582294 | 0.2346824 | 0.1582215
[5 empty] | 0.03123616 | 0.05237879 |  |  | 0.03123616 | 0.05237879 | 0.1674838 | 0.1592061 | 0.2325491 | 0.1591982
[5 empty] | 0.03001046 | 0.05236969 |  |  | 0.03001046 | 0.05236969 | 0.1681161 | 0.1601828 | 0.23421 | 0.1601748
[5 empty] | 0.02881806 | 0.05236058 |  |  | 0.02881806 | 0.05236058 | 0.1664501 | 0.1611595 | 0.2332651 | 0.1611515
[5 empty] | 0.02766011 | 0.05235148 |  |  | 0.02766011 | 0.05235148 | 0.1669859 | 0.1621362 | 0.2331146 | 0.1621282
[5 empty] | 0.02653776 | 0.05234238 |  |  | 0.02653776 | 0.05234238 | 0.1671236 | 0.163113 | 0.2325585 | 0.1631049
[5 empty] | 0.02545219 | 0.05233327 |  |  | 0.02545219 | 0.05233327 | 0.166063 | 0.1640897 | 0.2313969 | 0.1640815
[5 empty] | 0.02440455 | 0.05232417 |  |  | 0.02440455 | 0.05232417 | 0.1659043 | 0.1650664 | 0.2331299 | 0.1650582
[5 empty] | 0.023396 | 0.05231506 |  |  | 0.023396 | 0.05231506 | 0.1677474 | 0.1660431 | 0.2307575 | 0.1660349
[5 empty] | 0.02242769 | 0.05230596 |  |  | 0.02242769 | 0.05230596 | 0.1672923 | 0.1670199 | 0.2304798 | 0.1670116
[5 empty] | 0.02150079 | 0.05229685 |  |  | 0.02150079 | 0.05229685 | 0.166339 | 0.1679966 | 0.2318969 | 0.1679883
[5 empty] | 0.02061645 | 0.05228775 |  |  | 0.02061645 | 0.05228775 | 0.1658876 | 0.1689733 | 0.2325089 | 0.1689649
[5 empty] | 0.01977583 | 0.05227864 |  |  | 0.01977583 | 0.05227864 | 0.1660381 | 0.16995 | 0.2301158 | 0.1699416
[5 empty] | 0.01897536 | 0.05226954 |  |  | 0.01897536 | 0.05226954 | 0.1656904 | 0.1709268 | 0.2303177 | 0.1709183
[5 empty] | 0.01818781 | 0.05226044 |  |  | 0.01818781 | 0.05226044 | 0.1661445 | 0.1719035 | 0.2296147 | 0.171895
[5 empty] | 0.01740961 | 0.05225133 |  |  | 0.01740961 | 0.05225133 | 0.1671006 | 0.1728802 | 0.2295069 | 0.1728716
[5 empty] | 0.01664193 | 0.05224223 |  |  | 0.01664193 | 0.05224223 | 0.1662585 | 0.1738569 | 0.2301943 | 0.1738483
[5 empty] | 0.01588591 | 0.05223312 |  |  | 0.01588591 | 0.05223312 | 0.1667183 | 0.1748337 | 0.2302771 | 0.174825
[5 empty] | 0.01514272 | 0.05222402 |  |  | 0.01514272 | 0.05222402 | 0.16628 | 0.1758104 | 0.2280552 | 0.1758017
[5 empty] | 0.01441351 | 0.05221491 |  |  | 0.01441351 | 0.05221491 | 0.1670436 | 0.1767871 | 0.2287288 | 0.1767783
[5 empty] | 0.01369945 | 0.05220581 |  |  | 0.01369945 | 0.05220581 | 0.1667091 | 0.1777638 | 0.2291979 | 0.177755
[5 empty] | 0.01300169 | 0.0521967 |  |  | 0.01300169 | 0.0521967 | 0.1663765 | 0.1787406 | 0.2279627 | 0.1787317
[5 empty] | 0.01232139 | 0.0521876 |  |  | 0.01232139 | 0.0521876 | 0.1671458 | 0.1797173 | 0.2290231 | 0.1797084
[5 empty] | 0.0116597 | 0.0521785 |  |  | 0.0116597 | 0.0521785 | 0.1655171 | 0.180694 | 0.2276793 | 0.180685
[5 empty] | 0.0110178 | 0.05216939 |  |  | 0.0110178 | 0.05216939 | 0.1655903 | 0.1816707 | 0.2273313 | 0.1816617
[5 empty] | 0.01039684 | 0.05216029 |  |  | 0.01039684 | 0.05216029 | 0.1651654 | 0.1826475 | 0.2262793 | 0.1826384
[5 empty] | 0.009797964 | 0.05215118 |  |  | 0.009797964 | 0.05215118 | 0.1659425 | 0.1836242 | 0.2250232 | 0.1836151
[5 empty] | 0.009222346 | 0.05214208 |  |  | 0.009222346 | 0.05214208 | 0.1662215 | 0.1846009 | 0.2268632 | 0.1845917
[5 empty] | 0.00867114 | 0.05213297 |  |  | 0.00867114 | 0.05213297 | 0.1654026 | 0.1855776 | 0.2251993 | 0.1855684
[5 empty] | 0.008145505 | 0.05212387 |  |  | 0.008145505 | 0.05212387 | 0.1658855 | 0.1865544 | 0.2262317 | 0.1865451
[5 empty] | 0.007646599 | 0.05211476 |  |  | 0.007646599 | 0.05211476 | 0.1660705 | 0.1875311 | 0.2256603 | 0.1875218
[5 empty] | 0.007175582 | 0.05210566 |  |  | 0.007175582 | 0.05210566 | 0.1658574 | 0.1885078 | 0.2242854 | 0.1884984
[5 empty] | 0.00673361 | 0.05209656 |  |  | 0.00673361 | 0.05209656 | 0.1660463 | 0.1894845 | 0.2250068 | 0.1894751
[5 empty] | 0.006321844 | 0.05208745 |  |  | 0.006321844 | 0.05208745 | 0.1658373 | 0.1904613 | 0.2232248 | 0.1904518
[5 empty] | 0.005941441 | 0.05207835 |  |  | 0.005941441 | 0.05207835 | 0.1658302 | 0.191438 | 0.2237393 | 0.1914285
[5 empty] | 0.00559356 | 0.05206924 |  |  | 0.00559356 | 0.05206924 | 0.1650251 | 0.1924147 | 0.2241505 | 0.1924051
[5 empty] | 0.005279361 | 0.05206014 |  |  | 0.005279361 | 0.05206014 | 0.1652221 | 0.1933914 | 0.2237585 | 0.1933818
[5 empty] | 0.005 | 0.05205103 |  |  | 0.005 | 0.05205103 | 0.1670211 | 0.1943682 | 0.2227633 | 0.1943585
[5 empty] | 0.005 | 0.05203787 |  |  | 0.005 | 0.05203787
[5 empty] | 0.00633675 | 0.05203814 |  |  | 0.00633675 | 0.05203814
[5 empty] | 0.007663802 | 0.05203841 |  |  | 0.007663802 | 0.05203841
[5 empty] | 0.008980992 | 0.05203868 |  |  | 0.008980992 | 0.05203868
[5 empty] | 0.01028816 | 0.05203895 |  |  | 0.01028816 | 0.05203895
[5 empty] | 0.01158513 | 0.05203922 |  |  | 0.01158513 | 0.05203922
[5 empty] | 0.01287174 | 0.05203949 |  |  | 0.01287174 | 0.05203949
[5 empty] | 0.01414783 | 0.05203975 |  |  | 0.01414783 | 0.05203975
[5 empty] | 0.01541323 | 0.05204002 |  |  | 0.01541323 | 0.05204002
[5 empty] | 0.01666778 | 0.05204029 |  |  | 0.01666778 | 0.05204029
[5 empty] | 0.0179113 | 0.05204056 |  |  | 0.0179113 | 0.05204056
[5 empty] | 0.01914365 | 0.05204083 |  |  | 0.01914365 | 0.05204083
[5 empty] | 0.02036464 | 0.0520411 |  |  | 0.02036464 | 0.0520411
[5 empty] | 0.02157413 | 0.05204137 |  |  | 0.02157413 | 0.05204137
[5 empty] | 0.02277193 | 0.05204163 |  |  | 0.02277193 | 0.05204163
[5 empty] | 0.02395788 | 0.0520419 |  |  | 0.02395788 | 0.0520419
[5 empty] | 0.02513183 | 0.05204217 |  |  | 0.02513183 | 0.05204217
[5 empty] | 0.0262936 | 0.05204244 |  |  | 0.0262936 | 0.05204244
[5 empty] | 0.02744303 | 0.05204271 |  |  | 0.02744303 | 0.05204271
[5 empty] | 0.02857996 | 0.05204298 |  |  | 0.02857996 | 0.05204298
[5 empty] | 0.02970422 | 0.05204325 |  |  | 0.02970422 | 0.05204325
[5 empty] | 0.03081563 | 0.05204351 |  |  | 0.03081563 | 0.05204351
[5 empty] | 0.03191405 | 0.05204378 |  |  | 0.03191405 | 0.05204378
[5 empty] | 0.0329993 | 0.05204405 |  |  | 0.0329993 | 0.05204405
[5 empty] | 0.03407122 | 0.05204432 |  |  | 0.03407122 | 0.05204432
[5 empty] | 0.03513032 | 0.05204459 |  |  | 0.03513032 | 0.05204459
[5 empty] | 0.03618048 | 0.05204486 |  |  | 0.03618048 | 0.05204486
[5 empty] | 0.0372222 | 0.05204513 |  |  | 0.0372222 | 0.05204513
[5 empty] | 0.03825533 | 0.05204539 |  |  | 0.03825533 | 0.05204539
[5 empty] | 0.03927971 | 0.05204566 |  |  | 0.03927971 | 0.05204566
[5 empty] | 0.04029515 | 0.05204593 |  |  | 0.04029515 | 0.05204593
[5 empty] | 0.0413015 | 0.0520462 |  |  | 0.0413015 | 0.0520462
[5 empty] | 0.0422986 | 0.05204647 |  |  | 0.0422986 | 0.05204647
[5 empty] | 0.04328627 | 0.05204674 |  |  | 0.04328627 | 0.05204674
[5 empty] | 0.04426436 | 0.052047 |  |  | 0.04426436 | 0.052047
[5 empty] | 0.0452327 | 0.05204727 |  |  | 0.0452327 | 0.05204727
[5 empty] | 0.04619112 | 0.05204754 |  |  | 0.04619112 | 0.05204754
[5 empty] | 0.04713945 | 0.05204781 |  |  | 0.04713945 | 0.05204781
[5 empty] | 0.04807754 | 0.05204808 |  |  | 0.04807754 | 0.05204808
[5 empty] | 0.04900522 | 0.05204835 |  |  | 0.04900522 | 0.05204835
[5 empty] | 0.04992232 | 0.05204862 |  |  | 0.04992232 | 0.05204862
[5 empty] | 0.05082867 | 0.05204888 |  |  | 0.05082867 | 0.05204888
[5 empty] | 0.05172412 | 0.05204915 |  |  | 0.05172412 | 0.05204915
[5 empty] | 0.05260849 | 0.05204942 |  |  | 0.05260849 | 0.05204942
[5 empty] | 0.05348162 | 0.05204969 |  |  | 0.05348162 | 0.05204969
[5 empty] | 0.05434335 | 0.05204996 |  |  | 0.05434335 | 0.05204996
[5 empty] | 0.05519351 | 0.05205023 |  |  | 0.05519351 | 0.05205023
[5 empty] | 0.05603193 | 0.0520505 |  |  | 0.05603193 | 0.0520505
[5 empty] | 0.05685846 | 0.05205076 |  |  | 0.05685846 | 0.05205076
[5 empty] | 0.05767292 | 0.05205103 |  |  | 0.05767292 | 0.05205103
[5 empty] | 0.05767292 | 0.05203787 |  |  | 0.05767292 | 0.05203787
[5 empty] | 0.0589037 | 0.05204752 |  |  | 0.0589037 | 0.05204752
[5 empty] | 0.06012278 | 0.05205716 |  |  | 0.06012278 | 0.05205716
[5 empty] | 0.06132984 | 0.0520668 |  |  | 0.06132984 | 0.0520668
[5 empty] | 0.06252453 | 0.05207644 |  |  | 0.06252453 | 0.05207644
[5 empty] | 0.06370652 | 0.05208608 |  |  | 0.06370652 | 0.05208608
[5 empty] | 0.06487548 | 0.05209572 |  |  | 0.06487548 | 0.05209572
[5 empty] | 0.06603107 | 0.05210537 |  |  | 0.06603107 | 0.05210537
[5 empty] | 0.06717296 | 0.05211501 |  |  | 0.06717296 | 0.05211501
[5 empty] | 0.06830082 | 0.05212465 |  |  | 0.06830082 | 0.05212465
[5 empty] | 0.0694143 | 0.05213429 |  |  | 0.0694143 | 0.05213429
[5 empty] | 0.07051309 | 0.05214393 |  |  | 0.07051309 | 0.05214393
[5 empty] | 0.07159683 | 0.05215357 |  |  | 0.07159683 | 0.05215357
[5 empty] | 0.0726652 | 0.05216321 |  |  | 0.0726652 | 0.05216321
[5 empty] | 0.07371787 | 0.05217286 |  |  | 0.07371787 | 0.05217286
[5 empty] | 0.07475449 | 0.0521825 |  |  | 0.07475449 | 0.0521825
[5 empty] | 0.07577474 | 0.05219214 |  |  | 0.07577474 | 0.05219214
[5 empty] | 0.07677828 | 0.05220178 |  |  | 0.07677828 | 0.05220178
[5 empty] | 0.07776478 | 0.05221142 |  |  | 0.07776478 | 0.05221142
[5 empty] | 0.0787339 | 0.05222106 |  |  | 0.0787339 | 0.05222106
[5 empty] | 0.07968531 | 0.05223071 |  |  | 0.07968531 | 0.05223071
[5 empty] | 0.08061867 | 0.05224035 |  |  | 0.08061867 | 0.05224035
[5 empty] | 0.08153365 | 0.05224999 |  |  | 0.08153365 | 0.05224999
[5 empty] | 0.08242992 | 0.05225963 |  |  | 0.08242992 | 0.05225963
[5 empty] | 0.08330714 | 0.05226927 |  |  | 0.08330714 | 0.05226927
[5 empty] | 0.08416635 | 0.05227891 |  |  | 0.08416635 | 0.05227891
[5 empty] | 0.08501538 | 0.05228855 |  |  | 0.08501538 | 0.05228855
[5 empty] | 0.08585529 | 0.0522982 |  |  | 0.08585529 | 0.0522982
[5 empty] | 0.08668572 | 0.05230784 |  |  | 0.08668572 | 0.05230784
[5 empty] | 0.08750636 | 0.05231748 |  |  | 0.08750636 | 0.05231748
[5 empty] | 0.08831685 | 0.05232712 |  |  | 0.08831685 | 0.05232712
[5 empty] | 0.08911688 | 0.05233676 |  |  | 0.08911688 | 0.05233676
[5 empty] | 0.0899061 | 0.0523464 |  |  | 0.0899061 | 0.0523464
[5 empty] | 0.09068418 | 0.05235605 |  |  | 0.09068418 | 0.05235605
[5 empty] | 0.09145079 | 0.05236569 |  |  | 0.09145079 | 0.05236569
[5 empty] | 0.09220559 | 0.05237533 |  |  | 0.09220559 | 0.05237533
[5 empty] | 0.09294824 | 0.05238497 |  |  | 0.09294824 | 0.05238497
[5 empty] | 0.09367842 | 0.05239461 |  |  | 0.09367842 | 0.05239461
[5 empty] | 0.0943958 | 0.05240425 |  |  | 0.0943958 | 0.05240425
[5 empty] | 0.09510002 | 0.05241389 |  |  | 0.09510002 | 0.05241389
[5 empty] | 0.09579077 | 0.05242354 |  |  | 0.09579077 | 0.05242354
[5 empty] | 0.09646771 | 0.05243318 |  |  | 0.09646771 | 0.05243318
[5 empty] | 0.0971305 | 0.05244282 |  |  | 0.0971305 | 0.05244282
[5 empty] | 0.0977788 | 0.05245246 |  |  | 0.0977788 | 0.05245246
[5 empty] | 0.0984123 | 0.0524621 |  |  | 0.0984123 | 0.0524621
[5 empty] | 0.09903064 | 0.05247174 |  |  | 0.09903064 | 0.05247174
[5 empty] | 0.0996335 | 0.05248138 |  |  | 0.0996335 | 0.05248138
[5 empty] | 0.1002205 | 0.05249103 |  |  | 0.1002205 | 0.05249103
[5 empty] | 0.1007914 | 0.05250067 |  |  | 0.1007914 | 0.05250067
[5 empty] | 0.1013458 | 0.05251031 |  |  | 0.1013458 | 0.05251031
[5 empty] | 0.1013458 | 0.05251031 |  |  | 0.1013458 | 0.05251031
[5 empty] | 0.09960262 | 0.05569074 |  |  | 0.09960262 | 0.05569074
[5 empty] | 0.09806272 | 0.05887116 |  |  | 0.09806272 | 0.05887116
[5 empty] | 0.0967142 | 0.06205159 |  |  | 0.0967142 | 0.06205159
[5 empty] | 0.09554515 | 0.06523201 |  |  | 0.09554515 | 0.06523201
[5 empty] | 0.09454363 | 0.06841244 |  |  | 0.09454363 | 0.06841244
[5 empty] | 0.09369772 | 0.07159287 |  |  | 0.09369772 | 0.07159287
[5 empty] | 0.09299551 | 0.07477329 |  |  | 0.09299551 | 0.07477329
[5 empty] | 0.09242505 | 0.07795372 |  |  | 0.09242505 | 0.07795372
[5 empty] | 0.09197444 | 0.08113415 |  |  | 0.09197444 | 0.08113415
[5 empty] | 0.09163174 | 0.08431457 |  |  | 0.09163174 | 0.08431457
[5 empty] | 0.09138504 | 0.087495 |  |  | 0.09138504 | 0.087495
[5 empty] | 0.0912224 | 0.09067543 |  |  | 0.0912224 | 0.09067543
[5 empty] | 0.0911319 | 0.09385585 |  |  | 0.0911319 | 0.09385585
[5 empty] | 0.09110162 | 0.09703628 |  |  | 0.09110162 | 0.09703628
[5 empty] | 0.09139984 | 0.1002167 |  |  | 0.09139984 | 0.1002167
[5 empty] | 0.09229247 | 0.1033971 |  |  | 0.09229247 | 0.1033971
[5 empty] | 0.09358761 | 0.1065776 |  |  | 0.09358761 | 0.1065776
[5 empty] | 0.09509061 | 0.109758 |  |  | 0.09509061 | 0.109758
[5 empty] | 0.09660682 | 0.1129384 |  |  | 0.09660682 | 0.1129384
[5 empty] | 0.09794158 | 0.1161188 |  |  | 0.09794158 | 0.1161188
[5 empty] | 0.09890025 | 0.1192993 |  |  | 0.09890025 | 0.1192993
[5 empty] | 0.09928818 | 0.1224797 |  |  | 0.09928818 | 0.1224797
[5 empty] | 0.09911536 | 0.1256601 |  |  | 0.09911536 | 0.1256601
[5 empty] | 0.09857911 | 0.1288405 |  |  | 0.09857911 | 0.1288405
[5 empty] | 0.09771325 | 0.132021 |  |  | 0.09771325 | 0.132021
[5 empty] | 0.09655115 | 0.1352014 |  |  | 0.09655115 | 0.1352014
[5 empty] | 0.0951262 | 0.1383818 |  |  | 0.0951262 | 0.1383818
[5 empty] | 0.09347177 | 0.1415622 |  |  | 0.09347177 | 0.1415622
[5 empty] | 0.09162123 | 0.1447427 |  |  | 0.09162123 | 0.1447427
[5 empty] | 0.08960796 | 0.1479231 |  |  | 0.08960796 | 0.1479231
[5 empty] | 0.08746534 | 0.15 |  |  | 0.08746534 | 0.15
[5 empty] | 0.08522673 | 0.154284 |  |  | 0.08522673 | 0.154284
[5 empty] | 0.08292552 | 0.1574644 |  |  | 0.08292552 | 0.1574644
[5 empty] | 0.08039185 | 0.1606448 |  |  | 0.08039185 | 0.1606448
[5 empty] | 0.07602817 | 0.1638252 |  |  | 0.07602817 | 0.1638252
[5 empty] | 0.07115457 | 0.1670057 |  |  | 0.07115457 | 0.1670057
[5 empty] | 0.06786192 | 0.1701861 |  |  | 0.06786192 | 0.1701861
[5 empty] | 0.06745628 | 0.1733665 |  |  | 0.06745628 | 0.1733665
[5 empty] | 0.06748079 | 0.1765469 |  |  | 0.06748079 | 0.1765469
[5 empty] | 0.06753004 | 0.1797274 |  |  | 0.06753004 | 0.1797274
[5 empty] | 0.06760572 | 0.1829078 |  |  | 0.06760572 | 0.1829078
[5 empty] | 0.0677095 | 0.1860882 |  |  | 0.0677095 | 0.1860882
[5 empty] | 0.06784309 | 0.1892686 |  |  | 0.06784309 | 0.1892686
[5 empty] | 0.06800815 | 0.1924491 |  |  | 0.06800815 | 0.1924491
[5 empty] | 0.06820638 | 0.1956295 |  |  | 0.06820638 | 0.1956295
[5 empty] | 0.0685719 | 0.1988099 |  |  | 0.0685719 | 0.1988099
[5 empty] | 0.07029851 | 0.2019903 |  |  | 0.07029851 | 0.2019903
[5 empty] | 0.07272124 | 0.2051708 |  |  | 0.07272124 | 0.2051708
[5 empty] | 0.07465485 | 0.2083512 |  |  | 0.07465485 | 0.2083512
[5 empty] | 0.07604086 | 0.2115316 |  |  | 0.07604086 | 0.2115316
[5 empty] | 0.07729084 | 0.2147121 |  |  | 0.07729084 | 0.2147121
[5 empty] | 0.07844261 | 0.2178925 |  |  | 0.07844261 | 0.2178925
[5 empty] | 0.07953395 | 0.2210729 |  |  | 0.07953395 | 0.2210729
[5 empty] | 0.08060267 | 0.2242533 |  |  | 0.08060267 | 0.2242533
[5 empty] | 0.08167231 | 0.2274338 |  |  | 0.08167231 | 0.2274338
[5 empty] | 0.08262606 | 0.2306142 |  |  | 0.08262606 | 0.2306142
[5 empty] | 0.08353036 | 0.2337946 |  |  | 0.08353036 | 0.2337946
[5 empty] | 0.0845134 | 0.236975 |  |  | 0.0845134 | 0.236975
[5 empty] | 0.08570337 | 0.2401555 |  |  | 0.08570337 | 0.2401555
[5 empty] | 0.08731026 | 0.2433359 |  |  | 0.08731026 | 0.2433359
[5 empty] | 0.08942939 | 0.2465163 |  |  | 0.08942939 | 0.2465163
[5 empty] | 0.09199137 | 0.2496967 |  |  | 0.09199137 | 0.2496967
[5 empty] | 0.09492661 | 0.2528772 |  |  | 0.09492661 | 0.2528772
[5 empty] | 0.09816556 | 0.2560576 |  |  | 0.09816556 | 0.2560576
[5 empty] | 0.1016386 | 0.259238 |  |  | 0.1016386 | 0.259238
[5 empty] | 0.1052763 | 0.2624184 |  |  | 0.1052763 | 0.2624184
[5 empty] | 0.1090089 | 0.2655989 |  |  | 0.1090089 | 0.2655989
[5 empty] | 0.112767 | 0.2687793 |  |  | 0.112767 | 0.2687793
[5 empty] | 0.1164809 | 0.2719597 |  |  | 0.1164809 | 0.2719597
[5 empty] | 0.1200811 | 0.2751402 |  |  | 0.1200811 | 0.2751402
[5 empty] | 0.123498 | 0.2783206 |  |  | 0.123498 | 0.2783206
[5 empty] | 0.1266621 | 0.281501 |  |  | 0.1266621 | 0.281501
[5 empty] | 0.1295038 | 0.2846814 |  |  | 0.1295038 | 0.2846814
[5 empty] | 0.1319535 | 0.2878619 |  |  | 0.1319535 | 0.2878619
[5 empty] | 0.1339416 | 0.2910423 |  |  | 0.1339416 | 0.2910423
[5 empty] | 0.1353986 | 0.2942227 |  |  | 0.1353986 | 0.2942227
[5 empty] | 0.1364611 | 0.2974031 |  |  | 0.1364611 | 0.2974031
[5 empty] | 0.1363166 | 0.3005836 |  |  | 0.1363166 | 0.3005836
[5 empty] | 0.132811 | 0.303764 |  |  | 0.132811 | 0.303764
[5 empty] | 0.1255802 | 0.3069444 |  |  | 0.1255802 | 0.3069444
[5 empty] | 0.1159081 | 0.3101248 |  |  | 0.1159081 | 0.3101248
[5 empty] | 0.1050785 | 0.3133053 |  |  | 0.1050785 | 0.3133053
[5 empty] | 0.09437533 | 0.3164857 |  |  | 0.09437533 | 0.3164857
[5 empty] | 0.08508242 | 0.3196661 |  |  | 0.08508242 | 0.3196661
[5 empty] | 0.07848364 | 0.3228465 |  |  | 0.07848364 | 0.3228465
[5 empty] | 0.07492973 | 0.326027 |  |  | 0.07492973 | 0.326027
[5 empty] | 0.0717767 | 0.3292074 |  |  | 0.0717767 | 0.3292074
[5 empty] | 0.06876814 | 0.3323878 |  |  | 0.06876814 | 0.3323878
[5 empty] | 0.0659228 | 0.3355683 |  |  | 0.0659228 | 0.3355683
[5 empty] | 0.06325943 | 0.3387487 |  |  | 0.06325943 | 0.3387487
[5 empty] | 0.06079679 | 0.3419291 |  |  | 0.06079679 | 0.3419291
[5 empty] | 0.05855364 | 0.3451095 |  |  | 0.05855364 | 0.3451095
[5 empty] | 0.05654872 | 0.34829 |  |  | 0.05654872 | 0.34829
[5 empty] | 0.05480079 | 0.3514704 |  |  | 0.05480079 | 0.3514704
[5 empty] | 0.05332862 | 0.3546508 |  |  | 0.05332862 | 0.3546508
[5 empty] | 0.05215094 | 0.3578312 |  |  | 0.05215094 | 0.3578312
[5 empty] | 0.05128653 | 0.3610117 |  |  | 0.05128653 | 0.3610117
[5 empty] | 0.05075412 | 0.3641921 |  |  | 0.05075412 | 0.3641921
[5 empty] | 0.05057249 | 0.3673725 |  |  | 0.05057249 | 0.3673725