## 1
Общество с ограниченной ответственностью "Инженерная геология" (ООО "ИнжГео") | [11 empty] | Общество с ограниченной ответственностью "Инженерная геология" (ООО "ИнжГео")
Юр. адрес: 117279, г. Москва, ул. Миклухо-Маклая, 36 а, этаж 5, пом. XXIII к. 76-84 | [11 empty] | Юр. адрес: 117279, г. Москва, ул. Миклухо-Маклая, 36 а, этаж 5, пом. XXIII к. 76-84 | [8 empty] | нагр |  |  | X0 | Y0 | R |  | нагр |  |  |  | X0 | Y0 | R | нагр |  |  |  | X0 | Y0 | R |  | нагр |  |  |  | X0 | Y0 | R
Телефон/факс +7 (495) 132-30-00, Адрес электронной почты inbox@inj-geo.ru | [11 empty] | Телефон/факс +7 (495) 132-30-00, Адрес электронной почты inbox@inj-geo.ru | [12 empty] | 0 | [7 empty] | 0 | [6 empty] | 0 | [7 empty] | 0
[21 empty] | девиатор | [6 empty] | девиатор | [6 empty] | девиатор | [7 empty] | девиатор
Испытательная лаборатория ООО «ИнжГео» | [11 empty] | Испытательная лаборатория ООО «ИнжГео» | [8 empty] | x0 | Угол | X | Y |  |  |  | x0 |  | Угол | X | Y |  |  | x0 |  | Угол | X | Y |  |  |  | x0 |  | Угол | X | Y
Адрес места осуществления деятельности лаборатории: г. Москва, просп. Вернадского, д. 51, стр. 1 | [11 empty] | Адрес места осуществления деятельности лаборатории: г. Москва, просп. Вернадского, д. 51, стр. 1 | [9 empty] | 0 | [7 empty] | 0 | [6 empty] | 0 | [7 empty] | 0
Телефон +7(910)4557682, E-mail: slg85@mail.ru | [11 empty] | Телефон +7(910)4557682, E-mail: slg85@mail.ru | [9 empty] | 5 | [7 empty] | 5 | [6 empty] | 5 | [7 empty] | 5
[22 empty] | 10 | [7 empty] | 10 | [6 empty] | 10 | [7 empty] | 10
[12 empty] | Протокол испытаний № 13-63/391 от 24-11-2023 | [9 empty] | 15 | [7 empty] | 15 | [6 empty] | 15 | [7 empty] | 15
[22 empty] | 20 | [7 empty] | 20 | [6 empty] | 20 | [7 empty] | 20
[12 empty] | Наименование и адрес заказчика: Переход трубопровода через р. Енисей | [9 empty] | 25 | [7 empty] | 25 | [6 empty] | 25 | [7 empty] | 25
[12 empty] | Наименование объекта: ООО Регионстрой | [9 empty] | 30 | [7 empty] | 30 | [6 empty] | 30 | [7 empty] | 30
Наименование используемого метода/методики: ГОСТ 12248.4-2020 | [11 empty] | Наименование используемого метода/методики: ГОСТ 12248.3-2020 | [9 empty] | 35 | [7 empty] | 35 | [6 empty] | 35 | [7 empty] | 35
Условия проведения испытания: температура окружающей среды (18 - 25)0С, влажность воздуха (40 - 75)% | [11 empty] | Условия проведения испытания: температура окружающей среды (18 - 25)0С, влажность воздуха (40 - 75)% | [9 empty] | 40 | [7 empty] | 40 | [6 empty] | 40 | [7 empty] | 40
[12 empty] | Дата получение объекта подлежащего испытаниям: 28-10-2023 | [9 empty] | 45 | [7 empty] | 45 | [6 empty] | 45 | [7 empty] | 45
[12 empty] | Дата испытания: 25.10.2022-19.11.2391 | [9 empty] | 50 | [7 empty] | 50 | [6 empty] | 50 | [7 empty] | 50
[22 empty] | 55 | [7 empty] | 55 | [6 empty] | 55 | [7 empty] | 55
Испытание грунтов методом трехосного сжатия | [11 empty] | Испытание грунтов методом трехосного сжатия | [9 empty] | 60 | [7 empty] | 60 | [6 empty] | 60 | [7 empty] | 60
[22 empty] | 65 | [7 empty] | 65 | [6 empty] | 65 | [7 empty] | 65
Лабораторный номер: | [6 empty] | We, д.е. = |  |  |  |  | Лабораторный номер: |  | 1426 |  |  |  | We, д.е. = | 0.262914104 |  |  | 70 | [7 empty] | 70 | [6 empty] | 70 | [7 empty] | 70
Номер скважины: | [6 empty] | ρ, г/см3 = |  |  |  |  | Номер скважины: |  | BH-166 |  |  |  | ρ, г/см3 = | 1.91 |  |  | 75 | [7 empty] | 75 | [6 empty] | 75 | [7 empty] | 75
Глубина отбора, м: | [6 empty] | ρs, г/см3 = |  |  |  |  | Глубина отбора, м: |  | 6.4 |  |  |  | ρs, г/см3 = | 2.73 |  |  | 80 | [7 empty] | 80 | [6 empty] | 80 | [7 empty] | 80
Наименование грунта: | [6 empty] | e, д.е. = |  |  |  |  | Наименование грунта: |  | Суглинок щебенистый, после оттаивания текучепластичный, легкий песчанистый |  |  |  | e, д.е. = | 0.8051076 |  |  | 85 | [7 empty] | 85 | [6 empty] | 85 | [7 empty] | 85
Схема проведения опыта: | [6 empty] | IL, д.е. = |  |  |  |  | Схема проведения опыта: |  | КД |  |  |  | IL, д.е. = | 0.781 |  |  | 90 | [7 empty] | 90 | [6 empty] | 90 | [7 empty] | 90
[22 empty] | 95 | [7 empty] | 95 | [6 empty] | 95 | [7 empty] | 95
[22 empty] | 100 | [7 empty] | 100 | [6 empty] | 100 | [7 empty] | 100
Результаты испытаний | [11 empty] | Результаты испытаний | [9 empty] | 105 | [7 empty] | 105 | [6 empty] | 105 | [7 empty] | 105
[22 empty] | 110 | [7 empty] | 110 | [6 empty] | 110 | [7 empty] | 110
[22 empty] | 115 | [7 empty] | 115 | [6 empty] | 115 | [7 empty] | 115
[22 empty] | 120 | [7 empty] | 120 | [6 empty] | 120 | [7 empty] | 120
[22 empty] | 125 | [7 empty] | 125 | [6 empty] | 125 | [7 empty] | 125
[22 empty] | 130 | [7 empty] | 130 | [6 empty] | 130 | [7 empty] | 130
[22 empty] | 135 | [7 empty] | 135 | [6 empty] | 135 | [7 empty] | 135
[22 empty] | 140 | [7 empty] | 140 | [6 empty] | 140 | [7 empty] | 140
[22 empty] | 145 | [7 empty] | 145 | [6 empty] | 145 | [7 empty] | 145
[22 empty] | 150 | [7 empty] | 150 | [6 empty] | 150 | [7 empty] | 150
[22 empty] | 155 | [7 empty] | 155 | [6 empty] | 155 | [7 empty] | 155
[22 empty] | 160 | [7 empty] | 160 | [6 empty] | 160 | [7 empty] | 160
[22 empty] | 165 | [7 empty] | 165 | [6 empty] | 165 | [7 empty] | 165
[22 empty] | 170 | [7 empty] | 170 | [6 empty] | 170 | [7 empty] | 170
[22 empty] | 175 | [7 empty] | 175 | [6 empty] | 175 | [7 empty] | 175
[22 empty] | 180 | [7 empty] | 180 | [6 empty] | 180 | [7 empty] | 180
[13 empty] | Давление в камере, Мпа σ3 | Вертикальная нагрузка, Мпа σ1 | Поровое давление, Мпа u
[7 empty] | Коэфф. Точки | [5 empty] | 0.1197952 | 0.3433666 | [5 empty] | 1 | [6 empty] | σ3,кПа | σ1,кПа | u, кПа |  |  |  | 4
[13 empty] | 0.2197952 | 0.5631653 | [27 empty] | δ3, Мпа | δ1-δ3, МПа | δ1, МПа | δ1, КПа
|  |  | Модуль деформации, МПа: | [9 empty] | 0.3197952 | 0.782964 | [21 empty] | С, МПа:
|  |  | Е0= | [32 empty] | φ, град:
|  |  | E50 = | [32 empty] | E, Мпа
|  |  | Коэф. Поперечной деформации, ϑ = | [9 empty] | Эффективные значения угла внутреннего трения и удельного сцепления ϕ', С' | [13 empty] | x | 0
[13 empty] | ϕ', град. = | 22 | [12 empty] | y |  |  |  | С, кПа | φ,°
[13 empty] | С', МПа = | 0.027
| Исполнитель: | [6 empty] | Морозов Д.С. |  |  |  |  | Исполнитель: |  |  |  |  | Морозов Д.С.
| Начальник исп. лаборатории: | [6 empty] | Семиколенова Л.Г. |  |  |  |  | Начальник исп. лаборатории: |  |  |  |  | Семиколенова Л.Г.
Лист 1 , всего листов 2 | [11 empty] | Лист 2 , всего листов 2
Частичное воспроизведение протокола испытаний без письменного разрешения ООО «ИнжГео» ЗАПРЕЩАЕТСЯ | [11 empty] | Частичное воспроизведение протокола испытаний без письменного разрешения ООО «ИнжГео» ЗАПРЕЩАЕТСЯ
[5 empty] | второй график |  | первый график | [9 empty] | К Пуассона
dev50 | epsE50 | ind | devE0 | epsE0 | dev | eps | sigma |  | dev1 | eps1 | dev2 | eps2 | dev3 | eps3 |  | Глины
0.1117857 | 0.004155575 |  |  |  | 0 | 0 |  |  | 0 | 0 | 0 | 0 | 0 | 0 |  | < 0 | 0,20-0,30
ind |  |  |  |  | 0.02435999 | 0.0005466472 |  |  | 0.02435999 | 0.0005466472 | 0.07897512 | 0.001191589 | 0.1204239 | 0.001185736 |  | 0-0,25 | 0,30-0,38
2 |  |  |  |  | 0.04597909 | 0.001093294 |  |  | 0.04597909 | 0.001093294 | 0.1127001 | 0.001968397 | 0.1740882 | 0.001963944 |  | 0,25< | 0,38-0,45
E0 |  |  |  |  | 0.06371785 | 0.001658074 |  |  | 0.06371785 | 0.001658074 | 0.1524289 | 0.002952595 | 0.2315844 | 0.003257515 |  | Суглинки | 0,35-0,37
epsE0 | devE0 |  |  |  | 0.0776278 | 0.002186589 |  |  | 0.0776278 | 0.002186589 | 0.171685 | 0.003700588 | 0.2428117 | 0.003927887 |  | Пески и супеси | 0,30-0,35
0.001658074 | 0.06371785 |  |  |  | 0.09115926 | 0.002733236 |  |  | 0.09115926 | 0.002733236 | 0.1860374 | 0.004920992 | 0.2614303 | 0.004909859
[5 empty] | 0.1023649 | 0.003279883 |  |  | 0.1023649 | 0.003279883 | 0.1993284 | 0.00590519 | 0.2783978 | 0.005891831
График E50 |  | График E |  |  | 0.109773 | 0.003826531 |  |  | 0.109773 | 0.003826531 | 0.2120378 | 0.006889388 | 0.2928256 | 0.006873803
eps | q | sigma |  |  | 0.1117857 | 0.004155575 |  |  | 0.1117857 | 0.004155575 | 0.224071 | 0.007873587 | 0.308525 | 0.007855775
Горизонтальная линия E50 |  | Касательная |  |  | 0.1139665 | 0.004919825 |  |  | 0.1139665 | 0.004919825 | 0.2348334 | 0.008857785 | 0.3224074 | 0.008837747
0 |  | a | b |  | 0.115492 | 0.005466472 |  |  | 0.115492 | 0.005466472 | 0.2458304 | 0.009841983 | 0.3386842 | 0.009819718
|  |  | 0 |  | 0.1169891 | 0.006013119 |  |  | 0.1169891 | 0.006013119 | 0.2526673 | 0.01082618 | 0.3522667 | 0.01080169
Вертикальная линия E50 |  | p1 и p2 |  |  | 0.118458 | 0.006559767 |  |  | 0.118458 | 0.006559767 | 0.2637494 | 0.01181038 | 0.3615662 | 0.01178366
| 0 | 0 |  |  | 0.1198991 | 0.007106414 |  |  | 0.1198991 | 0.007106414 | 0.2729821 | 0.01279458 | 0.3734942 | 0.01276563
[5 empty] | 0.1213126 | 0.007653061 |  |  | 0.1213126 | 0.007653061 | 0.2796708 | 0.01377878 | 0.3829619 | 0.01374761
Касательная линия E50 |  |  |  |  | 0.1226987 | 0.008199708 |  |  | 0.1226987 | 0.008199708 | 0.2872208 | 0.01476298 | 0.3952807 | 0.01472958
0 | 0 | Горизонтальная 1 |  |  | 0.1240576 | 0.008746356 |  |  | 0.1240576 | 0.008746356 | 0.2942374 | 0.01574717 | 0.4056621 | 0.01571155
[5 empty] | 0.1253898 | 0.009293003 |  |  | 0.1253898 | 0.009293003 | 0.3022261 | 0.01673137 | 0.4111172 | 0.01669352
Горизонтальная линия qкр |  |  |  |  | 0.1266953 | 0.00983965 |  |  | 0.1266953 | 0.00983965 | 0.3088922 | 0.01771557 | 0.4175576 | 0.01767549
Горизонтальная линия q |  | Горизонтальная 2 |  |  | 0.1279745 | 0.0103863 |  |  | 0.1279745 | 0.0103863 | 0.312941 | 0.01869977 | 0.4275944 | 0.01865747
0 |  | 0 |  |  | 0.1292276 | 0.01093294 |  |  | 0.1292276 | 0.01093294 | 0.3185779 | 0.01968397 | 0.4332392 | 0.01963944
[5 empty] | 0.1304549 | 0.01147959 |  |  | 0.1304549 | 0.01147959 | 0.3240082 | 0.02066817 | 0.4389033 | 0.02062141
Вертикальная линия q |  |  |  |  | 0.1316566 | 0.01202624 |  |  | 0.1316566 | 0.01202624 | 0.3254374 | 0.02165236 | 0.4455979 | 0.02160338
| 0 |  |  |  | 0.132833 | 0.01257289 |  |  | 0.132833 | 0.01257289 | 0.3300706 | 0.02263656 | 0.4483345 | 0.02258535
[5 empty] | 0.1339844 | 0.01311953 |  |  | 0.1339844 | 0.01311953 | 0.3333134 | 0.02362076 | 0.4509244 | 0.02356732
[5 empty] | 0.1351109 | 0.01366618 |  |  | 0.1351109 | 0.01366618 | 0.3364711 | 0.02460496 | 0.453879 | 0.0245493
[5 empty] | 0.1362129 | 0.01421283 |  |  | 0.1362129 | 0.01421283 | 0.338449 | 0.02558916 | 0.4564096 | 0.02553127
[5 empty] | 0.1372906 | 0.01475947 |  |  | 0.1372906 | 0.01475947 | 0.3383525 | 0.02657336 | 0.4591276 | 0.02651324
[5 empty] | 0.1383443 | 0.01530612 |  |  | 0.1383443 | 0.01530612 | 0.3395869 | 0.02755755 | 0.4594443 | 0.02749521
[5 empty] | 0.1393742 | 0.01585277 |  |  | 0.1393742 | 0.01585277 | 0.3433701 | 0.02854175 | 0.4631688 | 0.02847718
[5 empty] | 0.1403806 | 0.01639942 |  |  | 0.1403806 | 0.01639942 | 0.34217 | 0.02952595 | 0.4631537 | 0.02945916
[5 empty] | 0.1413637 | 0.01694606 |  |  | 0.1413637 | 0.01694606 | 0.3423064 | 0.03051015 | 0.4596986 | 0.03044113
[5 empty] | 0.1423238 | 0.01749271 |  |  | 0.1423238 | 0.01749271 | 0.3409288 | 0.03149435 | 0.4624851 | 0.0314231
[5 empty] | 0.1432612 | 0.01803936 |  |  | 0.1432612 | 0.01803936 | 0.3403447 | 0.03247855 | 0.4604248 | 0.03240507
[5 empty] | 0.1441761 | 0.01858601 |  |  | 0.1441761 | 0.01858601 | 0.3414617 | 0.03346274 | 0.4589297 | 0.03338704
[5 empty] | 0.1450687 | 0.01913265 |  |  | 0.1450687 | 0.01913265 | 0.3409872 | 0.03444694 | 0.4596115 | 0.03436901
[5 empty] | 0.1459393 | 0.0196793 |  |  | 0.1459393 | 0.0196793 | 0.3397287 | 0.03543114 | 0.4577819 | 0.03535099
[5 empty] | 0.1467883 | 0.02022595 |  |  | 0.1467883 | 0.02022595 | 0.3382939 | 0.03641534 | 0.4553527 | 0.03633296
[5 empty] | 0.1476157 | 0.02077259 |  |  | 0.1476157 | 0.02077259 | 0.3390903 | 0.03739954 | 0.4557358 | 0.03731493
[5 empty] | 0.148422 | 0.02131924 |  |  | 0.148422 | 0.02131924 | 0.3377253 | 0.03838374 | 0.4526429 | 0.0382969
[5 empty] | 0.1492073 | 0.02186589 |  |  | 0.1492073 | 0.02186589 | 0.3370066 | 0.03936793 | 0.4546857 | 0.03927887
[5 empty] | 0.1499719 | 0.02241254 |  |  | 0.1499719 | 0.02241254 | 0.3362416 | 0.04035213 | 0.4543762 | 0.04026085
[5 empty] | 0.1507161 | 0.02295918 |  |  | 0.1507161 | 0.02295918 | 0.3356378 | 0.04133633 | 0.449626 | 0.04124282
[5 empty] | 0.15144 | 0.02350583 |  |  | 0.15144 | 0.02350583 | 0.3354029 | 0.04232053 | 0.4514469 | 0.04222479
[5 empty] | 0.1521441 | 0.02405248 |  |  | 0.1521441 | 0.02405248 | 0.3347442 | 0.04330473 | 0.4499508 | 0.04320676
[5 empty] | 0.1528284 | 0.02459912 |  |  | 0.1528284 | 0.02459912 | 0.3316695 | 0.04428893 | 0.4491493 | 0.04418873
[5 empty] | 0.1534934 | 0.02514577 |  |  | 0.1534934 | 0.02514577 | 0.3316861 | 0.04527312 | 0.4458543 | 0.0451707
[5 empty] | 0.1541392 | 0.02569242 |  |  | 0.1541392 | 0.02569242 | 0.3319016 | 0.04625732 | 0.4460776 | 0.04615268
[5 empty] | 0.1547661 | 0.02623907 |  |  | 0.1547661 | 0.02623907 | 0.3309236 | 0.04724152 | 0.4416309 | 0.04713465
[5 empty] | 0.1553743 | 0.02678571 |  |  | 0.1553743 | 0.02678571 | 0.3270596 | 0.04822572 | 0.442326 | 0.04811662
[5 empty] | 0.1559642 | 0.02733236 |  |  | 0.1559642 | 0.02733236 | 0.3267171 | 0.04920992 | 0.4389748 | 0.04909859
[5 empty] | 0.1565359 | 0.02787901 |  |  | 0.1565359 | 0.02787901 | 0.3259036 | 0.05019412 | 0.4398889 | 0.05008056
[5 empty] | 0.1570898 | 0.02842566 |  |  | 0.1570898 | 0.02842566 | 0.3268267 | 0.05117831 | 0.4385802 | 0.05106254
[5 empty] | 0.157626 | 0.0289723 |  |  | 0.157626 | 0.0289723 | 0.3258939 | 0.05216251 | 0.4357604 | 0.05204451
[5 empty] | 0.1581448 | 0.02951895 |  |  | 0.1581448 | 0.02951895 | 0.3244127 | 0.05314671 | 0.4349414 | 0.05302648
[5 empty] | 0.1586466 | 0.0300656 |  |  | 0.1586466 | 0.0300656 | 0.3233906 | 0.05413091 | 0.4344349 | 0.05400845
[5 empty] | 0.1591315 | 0.03061224 |  |  | 0.1591315 | 0.03061224 | 0.3212353 | 0.05511511 | 0.4362526 | 0.05499042
[5 empty] | 0.1595998 | 0.03115889 |  |  | 0.1595998 | 0.03115889 | 0.3202542 | 0.05609931 | 0.4336065 | 0.0559724
[5 empty] | 0.1600517 | 0.03170554 |  |  | 0.1600517 | 0.03170554 | 0.3213547 | 0.0570835 | 0.4367976 | 0.05695437
[5 empty] | 0.1604876 | 0.03225219 |  |  | 0.1604876 | 0.03225219 | 0.3224011 | 0.0580677 | 0.4371238 | 0.05793634
[5 empty] | 0.1609077 | 0.03279883 |  |  | 0.1609077 | 0.03279883 | 0.3196602 | 0.0590519 | 0.4368566 | 0.05891831
[5 empty] | 0.1613122 | 0.03334548 |  |  | 0.1613122 | 0.03334548 | 0.3196318 | 0.0600361 | 0.4337964 | 0.05990028
[5 empty] | 0.1617013 | 0.03389213 |  |  | 0.1617013 | 0.03389213 | 0.3186152 | 0.0610203 | 0.4345435 | 0.06088225
[5 empty] | 0.1620754 | 0.03443877 |  |  | 0.1620754 | 0.03443877 | 0.32051 | 0.0620045 | 0.4349982 | 0.06186423
[5 empty] | 0.1624348 | 0.03498542 |  |  | 0.1624348 | 0.03498542 | 0.3191159 | 0.06298869 | 0.4324608 | 0.0628462
[5 empty] | 0.1627795 | 0.03553207 |  |  | 0.1627795 | 0.03553207 | 0.3170322 | 0.06397289 | 0.4352317 | 0.06382817
[5 empty] | 0.16311 | 0.03607872 |  |  | 0.16311 | 0.03607872 | 0.3169587 | 0.06495709 | 0.4335112 | 0.06481014
[5 empty] | 0.1634264 | 0.03662536 |  |  | 0.1634264 | 0.03662536 | 0.3165948 | 0.06594129 | 0.4331996 | 0.06579211
[5 empty] | 0.1637291 | 0.03717201 |  |  | 0.1637291 | 0.03717201 | 0.31724 | 0.06692549 | 0.4334972 | 0.06677409
[5 empty] | 0.1640183 | 0.03771866 |  |  | 0.1640183 | 0.03771866 | 0.318394 | 0.06790969 | 0.4325043 | 0.06775606
[5 empty] | 0.1642942 | 0.03826531 |  |  | 0.1642942 | 0.03826531 | 0.3171563 | 0.06889388 | 0.4340213 | 0.06873803
[5 empty] | 0.1645571 | 0.03881195 |  |  | 0.1645571 | 0.03881195 | 0.3169264 | 0.06987808 | 0.4313484 | 0.06972
[5 empty] | 0.1648072 | 0.0393586 |  |  | 0.1648072 | 0.0393586 | 0.3168038 | 0.07086228 | 0.4301861 | 0.07070197
[5 empty] | 0.1650448 | 0.03990525 |  |  | 0.1650448 | 0.03990525 | 0.3148882 | 0.07184648 | 0.4317345 | 0.07168394
[5 empty] | 0.1652702 | 0.04045189 |  |  | 0.1652702 | 0.04045189 | 0.314879 | 0.07283068 | 0.432394 | 0.07266592
[5 empty] | 0.1654837 | 0.04099854 |  |  | 0.1654837 | 0.04099854 | 0.3158758 | 0.07381488 | 0.431565 | 0.07364789
[5 empty] | 0.1656854 | 0.04154519 |  |  | 0.1656854 | 0.04154519 | 0.3155782 | 0.07479907 | 0.4329478 | 0.07462986
[5 empty] | 0.1658756 | 0.04209184 |  |  | 0.1658756 | 0.04209184 | 0.3129857 | 0.07578327 | 0.4335426 | 0.07561183
[5 empty] | 0.1660546 | 0.04263848 |  |  | 0.1660546 | 0.04263848 | 0.3137979 | 0.07676747 | 0.4316498 | 0.0765938
[5 empty] | 0.1662227 | 0.04318513 |  |  | 0.1662227 | 0.04318513 | 0.3146143 | 0.07775167 | 0.4304697 | 0.07757578
[5 empty] | 0.1663801 | 0.04373178 |  |  | 0.1663801 | 0.04373178 | 0.3131344 | 0.07873587 | 0.4322027 | 0.07855775
[5 empty] | 0.166527 | 0.04427842 |  |  | 0.166527 | 0.04427842 | 0.3132578 | 0.07972007 | 0.430449 | 0.07953972
[5 empty] | 0.1666637 | 0.04482507 |  |  | 0.1666637 | 0.04482507 | 0.311684 | 0.08070426 | 0.431409 | 0.08052169
[5 empty] | 0.1667906 | 0.04537172 |  |  | 0.1667906 | 0.04537172 | 0.3134127 | 0.08168846 | 0.4333827 | 0.08150366
[5 empty] | 0.1669077 | 0.04591837 |  |  | 0.1669077 | 0.04591837 | 0.3135465 | 0.08267266 | 0.4303621 | 0.08248564
[5 empty] | 0.1670154 | 0.04646501 |  |  | 0.1670154 | 0.04646501 | 0.3128891 | 0.08365686 | 0.4313431 | 0.08346761
[5 empty] | 0.167114 | 0.04701166 |  |  | 0.167114 | 0.04701166 | 0.3124399 | 0.08464106 | 0.4305256 | 0.08444958
[5 empty] | 0.1672037 | 0.04755831 |  |  | 0.1672037 | 0.04755831 | 0.3121985 | 0.08562526 | 0.4312096 | 0.08543155
[5 empty] | 0.1672847 | 0.04810496 |  |  | 0.1672847 | 0.04810496 | 0.3099644 | 0.08660945 | 0.4286949 | 0.08641352
[5 empty] | 0.1673573 | 0.0486516 |  |  | 0.1673573 | 0.0486516 | 0.312037 | 0.08759365 | 0.4293814 | 0.08739549
[5 empty] | 0.1674218 | 0.04919825 |  |  | 0.1674218 | 0.04919825 | 0.3102158 | 0.08857785 | 0.4303691 | 0.08837747
[5 empty] | 0.1674784 | 0.0497449 |  |  | 0.1674784 | 0.0497449 | 0.3100003 | 0.08956205 | 0.4323579 | 0.08935944
[5 empty] | 0.1675274 | 0.05029154 |  |  | 0.1675274 | 0.05029154 | 0.31149 | 0.09054625 | 0.4299476 | 0.09034141
[5 empty] | 0.1675691 | 0.05083819 |  |  | 0.1675691 | 0.05083819 | 0.3095844 | 0.09153045 | 0.4295383 | 0.09132338
[5 empty] | 0.1676036 | 0.05138484 |  |  | 0.1676036 | 0.05138484 | 0.3097829 | 0.09251464 | 0.4314297 | 0.09230535
[5 empty] | 0.1676312 | 0.05193149 |  |  | 0.1676312 | 0.05193149 | 0.3094851 | 0.09349884 | 0.4290219 | 0.09328733
[5 empty] | 0.1676523 | 0.05247813 |  |  | 0.1676523 | 0.05247813 | 0.3103905 | 0.09448304 | 0.4306146 | 0.0942693
[5 empty] | 0.1676671 | 0.05302478 |  |  | 0.1676671 | 0.05302478 | 0.3085985 | 0.09546724 | 0.4326079 | 0.09525127
[5 empty] | 0.1676757 | 0.05357143 |  |  | 0.1676757 | 0.05357143 | 0.3101086 | 0.09645144 | 0.4287017 | 0.09623324
[5 empty] | 0.1676785 | 0.05411807 |  |  | 0.1676785 | 0.05411807 | 0.3108203 | 0.09743564 | 0.4306957 | 0.09721521
[5 empty] | 0.1676785 | 0.05411807 |  |  | 0.1676785 | 0.05411807 | 0.3090331 | 0.09841983 | 0.4290901 | 0.09819718
[5 empty] | 0.1649525 | 0.05411781 |  |  | 0.1649525 | 0.05411781 | 0.3100465 | 0.09940403 | 0.4324846 | 0.09917916
[5 empty] | 0.162257 | 0.05411754 |  |  | 0.162257 | 0.05411754 | 0.3078599 | 0.1003882 | 0.4304791 | 0.1001611
[5 empty] | 0.1595934 | 0.05411727 |  |  | 0.1595934 | 0.05411727 | 0.3101729 | 0.1013724 | 0.4291737 | 0.1011431
[5 empty] | 0.1569632 | 0.054117 |  |  | 0.1569632 | 0.054117 | 0.307585 | 0.1023566 | 0.4326682 | 0.1021251
[5 empty] | 0.1543679 | 0.05411673 |  |  | 0.1543679 | 0.05411673 | 0.3068955 | 0.1033408 | 0.4312625 | 0.103107
[5 empty] | 0.1518087 | 0.05411646 |  |  | 0.1518087 | 0.05411646 | 0.3064041 | 0.104325 | 0.4311564 | 0.104089
[5 empty] | 0.1492873 | 0.0541162 |  |  | 0.1492873 | 0.0541162 | 0.3093102 | 0.1053092 | 0.4307501 | 0.105071
[5 empty] | 0.1468049 | 0.05411593 |  |  | 0.1468049 | 0.05411593 | 0.3074133 | 0.1062934 | 0.4299432 | 0.106053
[5 empty] | 0.1443632 | 0.05411566 |  |  | 0.1443632 | 0.05411566 | 0.3084129 | 0.1072776 | 0.4291358 | 0.1070349
[5 empty] | 0.1419633 | 0.05411539 |  |  | 0.1419633 | 0.05411539 | 0.3057085 | 0.1082618 | 0.4305278 | 0.1080169
[5 empty] | 0.1396069 | 0.05411512 |  |  | 0.1396069 | 0.05411512 | 0.3083995 | 0.109246 | 0.429019 | 0.1089989
[5 empty] | 0.1372954 | 0.05411485 |  |  | 0.1372954 | 0.05411485 | 0.3077854 | 0.1102302 | 0.4288094 | 0.1099808
[5 empty] | 0.1350301 | 0.05411458 |  |  | 0.1350301 | 0.05411458 | 0.3053658 | 0.1112144 | 0.4321988 | 0.1109628
[5 empty] | 0.1328125 | 0.05411432 |  |  | 0.1328125 | 0.05411432 | 0.3067401 | 0.1121986 | 0.4294873 | 0.1119448
[5 empty] | 0.1306441 | 0.05411405 |  |  | 0.1306441 | 0.05411405 | 0.3077078 | 0.1131828 | 0.4312747 | 0.1129268
[5 empty] | 0.1285262 | 0.05411378 |  |  | 0.1285262 | 0.05411378 | 0.3064684 | 0.114167 | 0.4311609 | 0.1139087
[5 empty] | 0.1264604 | 0.05411351 |  |  | 0.1264604 | 0.05411351 | 0.3045214 | 0.1151512 | 0.4298458 | 0.1148907
[5 empty] | 0.1244479 | 0.05411324 |  |  | 0.1244479 | 0.05411324 | 0.3053662 | 0.1161354 | 0.4319294 | 0.1158727
[5 empty] | 0.1224904 | 0.05411297 |  |  | 0.1224904 | 0.05411297 | 0.3046024 | 0.1171196 | 0.4311115 | 0.1168546
[5 empty] | 0.1205891 | 0.0541127 |  |  | 0.1205891 | 0.0541127 | 0.3054295 | 0.1181038 | 0.432192 | 0.1178366
[5 empty] | 0.1187456 | 0.05411244 |  |  | 0.1187456 | 0.05411244 | 0.3034469 | 0.119088 | 0.4316709 | 0.1188186
[5 empty] | 0.1169613 | 0.05411217 |  |  | 0.1169613 | 0.05411217 | 0.3050513 | 0.1200722 | 0.4314552 | 0.1198006
[5 empty] | 0.1152376 | 0.0541119 |  |  | 0.1152376 | 0.0541119 | 0.3034374 | 0.1210564 | 0.431046 | 0.1207825
[5 empty] | 0.1135758 | 0.05411163 |  |  | 0.1135758 | 0.05411163 | 0.302606 | 0.1220406 | 0.4288541 | 0.1217645
[5 empty] | 0.1119718 | 0.05411136 |  |  | 0.1119718 | 0.05411136 | 0.3042579 | 0.1230248 | 0.4278907 | 0.1227465
[5 empty] | 0.1103916 | 0.05411109 |  |  | 0.1103916 | 0.05411109 | 0.3012942 | 0.124009 | 0.427467 | 0.1237285
[5 empty] | 0.108831 | 0.05411082 |  |  | 0.108831 | 0.05411082 | 0.304316 | 0.1249932 | 0.4269939 | 0.1247104
[5 empty] | 0.1072914 | 0.05411056 |  |  | 0.1072914 | 0.05411056 | 0.3022242 | 0.1259774 | 0.4273826 | 0.1256924
[5 empty] | 0.1057741 | 0.05411029 |  |  | 0.1057741 | 0.05411029 | 0.3006197 | 0.1269616 | 0.4241443 | 0.1266744
[5 empty] | 0.1042807 | 0.05411002 |  |  | 0.1042807 | 0.05411002 | 0.3004037 | 0.1279458 | 0.4241899 | 0.1276563
[5 empty] | 0.1028126 | 0.05410975 |  |  | 0.1028126 | 0.05410975 | 0.3018771 | 0.12893 | 0.4241306 | 0.1286383
[5 empty] | 0.1013711 | 0.05410948 |  |  | 0.1013711 | 0.05410948 | 0.3014409 | 0.1299142 | 0.4214775 | 0.1296203
[5 empty] | 0.0999578 | 0.05410921 |  |  | 0.0999578 | 0.05410921 | 0.2996961 | 0.1308984 | 0.4179416 | 0.1306023
[5 empty] | 0.09857404 | 0.05410894 |  |  | 0.09857404 | 0.05410894 | 0.2995437 | 0.1318826 | 0.4157342 | 0.1315842
[5 empty] | 0.09722128 | 0.05410868 |  |  | 0.09722128 | 0.05410868 | 0.2983847 | 0.1328668 | 0.4131662 | 0.1325662
[5 empty] | 0.09590095 | 0.05410841 |  |  | 0.09590095 | 0.05410841 | 0.2988201 | 0.133851 | 0.4151488 | 0.1335482
[5 empty] | 0.09461447 | 0.05410814 |  |  | 0.09461447 | 0.05410814 | 0.2997509 | 0.1348352 | 0.410793 | 0.1345301
[5 empty] | 0.09336329 | 0.05410787 |  |  | 0.09336329 | 0.05410787 | 0.299178 | 0.1358194 | 0.4095101 | 0.1355121
[5 empty] | 0.09214883 | 0.0541076 |  |  | 0.09214883 | 0.0541076 | 0.2958026 | 0.1368036 | 0.407111 | 0.1364941
[5 empty] | 0.09097253 | 0.05410733 |  |  | 0.09097253 | 0.05410733 | 0.2971256 | 0.1377878 | 0.4050068 | 0.1374761
[5 empty] | 0.08983582 | 0.05410707 |  |  | 0.08983582 | 0.05410707 | 0.2977479 | 0.138772 | 0.4052087 | 0.138458
[5 empty] | 0.08874013 | 0.0541068 |  |  | 0.08874013 | 0.0541068 | 0.2960707 | 0.1397562 | 0.4030278 | 0.13944
[5 empty] | 0.08768689 | 0.05410653 |  |  | 0.08768689 | 0.05410653 | 0.2969948 | 0.1407404 | 0.3999751 | 0.140422
[5 empty] | 0.08667755 | 0.05410626 |  |  | 0.08667755 | 0.05410626 | 0.2955214 | 0.1417246 | 0.3981617 | 0.1414039
[5 empty] | 0.08571352 | 0.05410599 |  |  | 0.08571352 | 0.05410599 | 0.2948513 | 0.1427088 | 0.3948988 | 0.1423859
[5 empty] | 0.08479625 | 0.05410572 |  |  | 0.08479625 | 0.05410572 | 0.2955856 | 0.143693 | 0.3932975 | 0.1433679
[5 empty] | 0.08392716 | 0.05410545 |  |  | 0.08392716 | 0.05410545 | 0.2945252 | 0.1446772 | 0.3925688 | 0.1443499
[5 empty] | 0.08310769 | 0.05410519 |  |  | 0.08310769 | 0.05410519 | 0.2937713 | 0.1456614 | 0.3901238 | 0.1453318
[5 empty] | 0.08233927 | 0.05410492 |  |  | 0.08233927 | 0.05410492 | 0.2935248 | 0.1466456 | 0.3906736 | 0.1463138
[5 empty] | 0.08233927 | 0.05410492 |  |  | 0.08233927 | 0.05410492 | 0.2910866 | 0.1476298 | 0.3889294 | 0.1472958
[5 empty] | 0.08010457 | 0.05408845 |  |  | 0.08010457 | 0.05408845 | 0.2919578 | 0.1486139 | 0.3894022 | 0.1482777
[5 empty] | 0.07789205 | 0.05407199 |  |  | 0.07789205 | 0.05407199 | 0.2930393 | 0.1495981 | 0.3861032 | 0.1492597
[5 empty] | 0.07570242 | 0.05405553 |  |  | 0.07570242 | 0.05405553 | 0.2897323 | 0.1505823 | 0.3882433 | 0.1502417
[5 empty] | 0.07353638 | 0.05403907 |  |  | 0.07353638 | 0.05403907 | 0.2904376 | 0.1515665 | 0.3829338 | 0.1512237
[5 empty] | 0.07139464 | 0.0540226 |  |  | 0.07139464 | 0.0540226 | 0.2888563 | 0.1525507 | 0.3854857 | 0.1522056
[5 empty] | 0.06927789 | 0.05400614 |  |  | 0.06927789 | 0.05400614 | 0.2902889 | 0.1535349 | 0.3824977 | 0.1531876
[5 empty] | 0.06718685 | 0.05398968 |  |  | 0.06718685 | 0.05398968 | 0.2891265 | 0.1545191 | 0.3835485 | 0.1541696
[5 empty] | 0.06512223 | 0.05397321 |  |  | 0.06512223 | 0.05397321 | 0.289266 | 0.1555033 | 0.3825048 | 0.1551516
[5 empty] | 0.06308471 | 0.05395675 |  |  | 0.06308471 | 0.05395675 | 0.2899072 | 0.1564875 | 0.3842669 | 0.1561335
[5 empty] | 0.06107502 | 0.05394029 |  |  | 0.06107502 | 0.05394029 | 0.2867503 | 0.1574717 | 0.3839351 | 0.1571155
[5 empty] | 0.05909386 | 0.05392382 |  |  | 0.05909386 | 0.05392382 | 0.2875952 | 0.1584559 | 0.3839096 | 0.1580975
[5 empty] | 0.05714192 | 0.05390736 |  |  | 0.05714192 | 0.05390736 | 0.2873421 | 0.1594401 | 0.3826906 | 0.1590794
[5 empty] | 0.05521992 | 0.0538909 |  |  | 0.05521992 | 0.0538909 | 0.2887909 | 0.1604243 | 0.3792783 | 0.1600614
[5 empty] | 0.05332855 | 0.05387444 |  |  | 0.05332855 | 0.05387444 | 0.2856417 | 0.1614085 | 0.3805731 | 0.1610434
[5 empty] | 0.05146853 | 0.05385797 |  |  | 0.05146853 | 0.05385797 | 0.2856945 | 0.1623927 | 0.3802751 | 0.1620254
[5 empty] | 0.04964056 | 0.05384151 |  |  | 0.04964056 | 0.05384151 | 0.2878495 | 0.1633769 | 0.3797846 | 0.1630073
[5 empty] | 0.04784535 | 0.05382505 |  |  | 0.04784535 | 0.05382505 | 0.2871065 | 0.1643611 | 0.3788018 | 0.1639893
[5 empty] | 0.04608359 | 0.05380858 |  |  | 0.04608359 | 0.05380858 | 0.2838657 | 0.1653453 | 0.380627 | 0.1649713
[5 empty] | 0.04435599 | 0.05379212 |  |  | 0.04435599 | 0.05379212 | 0.2842271 | 0.1663295 | 0.3802605 | 0.1659532
[5 empty] | 0.04266327 | 0.05377566 |  |  | 0.04266327 | 0.05377566 | 0.2846907 | 0.1673137 | 0.3772024 | 0.1669352
[5 empty] | 0.04100612 | 0.05375919 |  |  | 0.04100612 | 0.05375919 | 0.2832567 | 0.1682979 | 0.375853 | 0.1679172
[5 empty] | 0.03938524 | 0.05374273 |  |  | 0.03938524 | 0.05374273 | 0.2840249 | 0.1692821 | 0.3778125 | 0.1688992
[5 empty] | 0.03780135 | 0.05372627 |  |  | 0.03780135 | 0.05372627 | 0.2839955 | 0.1702663 | 0.3781812 | 0.1698811
[5 empty] | 0.03625514 | 0.05370981 |  |  | 0.03625514 | 0.05370981 | 0.2833685 | 0.1712505 | 0.3764593 | 0.1708631
[5 empty] | 0.03474445 | 0.05369334 |  |  | 0.03474445 | 0.05369334 | 0.2830439 | 0.1722347 | 0.3745471 | 0.1718451
[5 empty] | 0.03325271 | 0.05367688 |  |  | 0.03325271 | 0.05367688 | 0.2819218 | 0.1732189 | 0.3766448 | 0.172827
[5 empty] | 0.03177775 | 0.05366042 |  |  | 0.03177775 | 0.05366042 | 0.2830023 | 0.1742031 | 0.3745527 | 0.173809
[5 empty] | 0.03032027 | 0.05364395 |  |  | 0.03032027 | 0.05364395 | 0.2830853 | 0.1751873 | 0.3740709 | 0.174791
[5 empty] | 0.02888098 | 0.05362749 |  |  | 0.02888098 | 0.05362749 | 0.2835709 | 0.1761715 | 0.3760998 | 0.175773
[5 empty] | 0.02746058 | 0.05361103 |  |  | 0.02746058 | 0.05361103 | 0.2826592 | 0.1771557 | 0.3735395 | 0.1767549
[5 empty] | 0.02605978 | 0.05359457 |  |  | 0.02605978 | 0.05359457 | 0.2814501 | 0.1781399 | 0.3755904 | 0.1777369
[5 empty] | 0.02467928 | 0.0535781 |  |  | 0.02467928 | 0.0535781 | 0.2807438 | 0.1791241 | 0.3724526 | 0.1787189
[5 empty] | 0.02331979 | 0.05356164 |  |  | 0.02331979 | 0.05356164 | 0.2813402 | 0.1801083 | 0.3739264 | 0.1797008
[5 empty] | 0.02198201 | 0.05354518 |  |  | 0.02198201 | 0.05354518 | 0.2813395 | 0.1810925 | 0.372612 | 0.1806828
[5 empty] | 0.02066665 | 0.05352871 |  |  | 0.02066665 | 0.05352871 | 0.2798415 | 0.1820767 | 0.3736098 | 0.1816648
[5 empty] | 0.01937441 | 0.05351225 |  |  | 0.01937441 | 0.05351225 | 0.2801465 | 0.1830609 | 0.3728198 | 0.1826468
[5 empty] | 0.01810599 | 0.05349579 |  |  | 0.01810599 | 0.05349579 | 0.2812544 | 0.1840451 | 0.3757424 | 0.1836287
[5 empty] | 0.01686211 | 0.05347932 |  |  | 0.01686211 | 0.05347932 | 0.2786653 | 0.1850293 | 0.3749778 | 0.1846107
[5 empty] | 0.01564346 | 0.05346286 |  |  | 0.01564346 | 0.05346286 | 0.2789792 | 0.1860135 | 0.3753263 | 0.1855927
[5 empty] | 0.01445075 | 0.0534464 |  |  | 0.01445075 | 0.0534464 | 0.2792961 | 0.1869977 | 0.372988 | 0.1865747
[5 empty] | 0.01328469 | 0.05342994 |  |  | 0.01328469 | 0.05342994 | 0.2783161 | 0.1879819 | 0.3716633 | 0.1875566
[5 empty] | 0.01214598 | 0.05341347 |  |  | 0.01214598 | 0.05341347 | 0.2771393 | 0.1889661 | 0.3707523 | 0.1885386
[5 empty] | 0.01103532 | 0.05339701 |  |  | 0.01103532 | 0.05339701 | 0.2776656 | 0.1899503 | 0.3734554 | 0.1895206
[5 empty] | 0.009953421 | 0.05338055 |  |  | 0.009953421 | 0.05338055 | 0.2784951 | 0.1909345 | 0.3728727 | 0.1905025
[5 empty] | 0.008900988 | 0.05336408 |  |  | 0.008900988 | 0.05336408 | 0.2763279 | 0.1919187 | 0.3717045 | 0.1914845
[5 empty] | 0.007878725 | 0.05334762 |  |  | 0.007878725 | 0.05334762 | 0.275464 | 0.1929029 | 0.371151 | 0.1924665
[5 empty] | 0.006887336 | 0.05333116 |  |  | 0.006887336 | 0.05333116 | 0.2755034 | 0.1938871 | 0.3720125 | 0.1934485
[5 empty] | 0.005927526 | 0.0533147 |  |  | 0.005927526 | 0.0533147 | 0.2758462 | 0.1948713 | 0.3723893 | 0.1944304
[5 empty] | 0.005 | 0.05329823 |  |  | 0.005 | 0.05329823 | 0.2752924 | 0.1958555 | 0.3708815 | 0.1954124
[5 empty] | 0.005 | 0.05328507 |  |  | 0.005 | 0.05328507
[5 empty] | 0.00700987 | 0.05328534 |  |  | 0.00700987 | 0.05328534
[5 empty] | 0.009009349 | 0.05328561 |  |  | 0.009009349 | 0.05328561
[5 empty] | 0.01099833 | 0.05328588 |  |  | 0.01099833 | 0.05328588
[5 empty] | 0.01297671 | 0.05328615 |  |  | 0.01297671 | 0.05328615
[5 empty] | 0.01494437 | 0.05328642 |  |  | 0.01494437 | 0.05328642
[5 empty] | 0.01690121 | 0.05328669 |  |  | 0.01690121 | 0.05328669
[5 empty] | 0.01884713 | 0.05328695 |  |  | 0.01884713 | 0.05328695
[5 empty] | 0.02078201 | 0.05328722 |  |  | 0.02078201 | 0.05328722
[5 empty] | 0.02270575 | 0.05328749 |  |  | 0.02270575 | 0.05328749
[5 empty] | 0.02461824 | 0.05328776 |  |  | 0.02461824 | 0.05328776
[5 empty] | 0.02651937 | 0.05328803 |  |  | 0.02651937 | 0.05328803
[5 empty] | 0.02840904 | 0.0532883 |  |  | 0.02840904 | 0.0532883
[5 empty] | 0.03028714 | 0.05328857 |  |  | 0.03028714 | 0.05328857
[5 empty] | 0.03215356 | 0.05328883 |  |  | 0.03215356 | 0.05328883
[5 empty] | 0.03400819 | 0.0532891 |  |  | 0.03400819 | 0.0532891
[5 empty] | 0.03585094 | 0.05328937 |  |  | 0.03585094 | 0.05328937
[5 empty] | 0.03768168 | 0.05328964 |  |  | 0.03768168 | 0.05328964
[5 empty] | 0.03950032 | 0.05328991 |  |  | 0.03950032 | 0.05328991
[5 empty] | 0.04130674 | 0.05329018 |  |  | 0.04130674 | 0.05329018
[5 empty] | 0.04310084 | 0.05329044 |  |  | 0.04310084 | 0.05329044
[5 empty] | 0.04488251 | 0.05329071 |  |  | 0.04488251 | 0.05329071
[5 empty] | 0.04665164 | 0.05329098 |  |  | 0.04665164 | 0.05329098
[5 empty] | 0.04840814 | 0.05329125 |  |  | 0.04840814 | 0.05329125
[5 empty] | 0.05015188 | 0.05329152 |  |  | 0.05015188 | 0.05329152
[5 empty] | 0.0518832 | 0.05329179 |  |  | 0.0518832 | 0.05329179
[5 empty] | 0.05360462 | 0.05329206 |  |  | 0.05360462 | 0.05329206
[5 empty] | 0.05531647 | 0.05329232 |  |  | 0.05531647 | 0.05329232
[5 empty] | 0.05701865 | 0.05329259 |  |  | 0.05701865 | 0.05329259
[5 empty] | 0.05871104 | 0.05329286 |  |  | 0.05871104 | 0.05329286
[5 empty] | 0.06039355 | 0.05329313 |  |  | 0.06039355 | 0.05329313
[5 empty] | 0.06206605 | 0.0532934 |  |  | 0.06206605 | 0.0532934
[5 empty] | 0.06372845 | 0.05329367 |  |  | 0.06372845 | 0.05329367
[5 empty] | 0.06538064 | 0.05329394 |  |  | 0.06538064 | 0.05329394
[5 empty] | 0.06702251 | 0.0532942 |  |  | 0.06702251 | 0.0532942
[5 empty] | 0.06865395 | 0.05329447 |  |  | 0.06865395 | 0.05329447
[5 empty] | 0.07027486 | 0.05329474 |  |  | 0.07027486 | 0.05329474
[5 empty] | 0.07188513 | 0.05329501 |  |  | 0.07188513 | 0.05329501
[5 empty] | 0.07348464 | 0.05329528 |  |  | 0.07348464 | 0.05329528
[5 empty] | 0.07507331 | 0.05329555 |  |  | 0.07507331 | 0.05329555
[5 empty] | 0.07665101 | 0.05329582 |  |  | 0.07665101 | 0.05329582
[5 empty] | 0.07821764 | 0.05329608 |  |  | 0.07821764 | 0.05329608
[5 empty] | 0.07977309 | 0.05329635 |  |  | 0.07977309 | 0.05329635
[5 empty] | 0.08131726 | 0.05329662 |  |  | 0.08131726 | 0.05329662
[5 empty] | 0.08285003 | 0.05329689 |  |  | 0.08285003 | 0.05329689
[5 empty] | 0.08437131 | 0.05329716 |  |  | 0.08437131 | 0.05329716
[5 empty] | 0.08588098 | 0.05329743 |  |  | 0.08588098 | 0.05329743
[5 empty] | 0.08737893 | 0.05329769 |  |  | 0.08737893 | 0.05329769
[5 empty] | 0.08886506 | 0.05329796 |  |  | 0.08886506 | 0.05329796
[5 empty] | 0.09033927 | 0.05329823 |  |  | 0.09033927 | 0.05329823
[5 empty] | 0.09033927 | 0.05328507 |  |  | 0.09033927 | 0.05328507
[5 empty] | 0.09227417 | 0.05330207 |  |  | 0.09227417 | 0.05330207
[5 empty] | 0.09419446 | 0.05331907 |  |  | 0.09419446 | 0.05331907
[5 empty] | 0.09609988 | 0.05333607 |  |  | 0.09609988 | 0.05333607
[5 empty] | 0.09799016 | 0.05335307 |  |  | 0.09799016 | 0.05335307
[5 empty] | 0.09986504 | 0.05337007 |  |  | 0.09986504 | 0.05337007
[5 empty] | 0.1017242 | 0.05338707 |  |  | 0.1017242 | 0.05338707
[5 empty] | 0.1035675 | 0.05340407 |  |  | 0.1035675 | 0.05340407
[5 empty] | 0.1053946 | 0.05342107 |  |  | 0.1053946 | 0.05342107
[5 empty] | 0.1072052 | 0.05343807 |  |  | 0.1072052 | 0.05343807
[5 empty] | 0.108999 | 0.05345507 |  |  | 0.108999 | 0.05345507
[5 empty] | 0.1107759 | 0.05347207 |  |  | 0.1107759 | 0.05347207
[5 empty] | 0.1125355 | 0.05348907 |  |  | 0.1125355 | 0.05348907
[5 empty] | 0.1142775 | 0.05350607 |  |  | 0.1142775 | 0.05350607
[5 empty] | 0.1160018 | 0.05352307 |  |  | 0.1160018 | 0.05352307
[5 empty] | 0.117708 | 0.05354007 |  |  | 0.117708 | 0.05354007
[5 empty] | 0.1193959 | 0.05355707 |  |  | 0.1193959 | 0.05355707
[5 empty] | 0.1210651 | 0.05357407 |  |  | 0.1210651 | 0.05357407
[5 empty] | 0.1227155 | 0.05359107 |  |  | 0.1227155 | 0.05359107
[5 empty] | 0.1243468 | 0.05360807 |  |  | 0.1243468 | 0.05360807
[5 empty] | 0.1259587 | 0.05362507 |  |  | 0.1259587 | 0.05362507
[5 empty] | 0.1275509 | 0.05364207 |  |  | 0.1275509 | 0.05364207
[5 empty] | 0.1291232 | 0.05365907 |  |  | 0.1291232 | 0.05365907
[5 empty] | 0.1306753 | 0.05367607 |  |  | 0.1306753 | 0.05367607
[5 empty] | 0.1322069 | 0.05369307 |  |  | 0.1322069 | 0.05369307
[5 empty] | 0.1337189 | 0.05371007 |  |  | 0.1337189 | 0.05371007
[5 empty] | 0.1352175 | 0.05372707 |  |  | 0.1352175 | 0.05372707
[5 empty] | 0.1367036 | 0.05374407 |  |  | 0.1367036 | 0.05374407
[5 empty] | 0.1381768 | 0.05376107 |  |  | 0.1381768 | 0.05376107
[5 empty] | 0.1396369 | 0.05377807 |  |  | 0.1396369 | 0.05377807
[5 empty] | 0.1410836 | 0.05379507 |  |  | 0.1410836 | 0.05379507
[5 empty] | 0.1425167 | 0.05381207 |  |  | 0.1425167 | 0.05381207
[5 empty] | 0.143936 | 0.05382907 |  |  | 0.143936 | 0.05382907
[5 empty] | 0.145341 | 0.05384607 |  |  | 0.145341 | 0.05384607
[5 empty] | 0.1467316 | 0.05386307 |  |  | 0.1467316 | 0.05386307
[5 empty] | 0.1481076 | 0.05388007 |  |  | 0.1481076 | 0.05388007
[5 empty] | 0.1494685 | 0.05389707 |  |  | 0.1494685 | 0.05389707
[5 empty] | 0.1508143 | 0.05391407 |  |  | 0.1508143 | 0.05391407
[5 empty] | 0.1521445 | 0.05393107 |  |  | 0.1521445 | 0.05393107
[5 empty] | 0.153459 | 0.05394807 |  |  | 0.153459 | 0.05394807
[5 empty] | 0.1547575 | 0.05396507 |  |  | 0.1547575 | 0.05396507
[5 empty] | 0.1560396 | 0.05398207 |  |  | 0.1560396 | 0.05398207
[5 empty] | 0.1573052 | 0.05399907 |  |  | 0.1573052 | 0.05399907
[5 empty] | 0.158554 | 0.05401607 |  |  | 0.158554 | 0.05401607
[5 empty] | 0.1597857 | 0.05403307 |  |  | 0.1597857 | 0.05403307
[5 empty] | 0.1610001 | 0.05405007 |  |  | 0.1610001 | 0.05405007
[5 empty] | 0.1621968 | 0.05406707 |  |  | 0.1621968 | 0.05406707
[5 empty] | 0.1633756 | 0.05408407 |  |  | 0.1633756 | 0.05408407
[5 empty] | 0.1645363 | 0.05410107 |  |  | 0.1645363 | 0.05410107
[5 empty] | 0.1656785 | 0.05411807 |  |  | 0.1656785 | 0.05411807
[5 empty] | 0.1656785 | 0.05411807 |  |  | 0.1656785 | 0.05411807
[5 empty] | 0.1628641 | 0.0572985 |  |  | 0.1628641 | 0.0572985
[5 empty] | 0.1603814 | 0.06047893 |  |  | 0.1603814 | 0.06047893
[5 empty] | 0.1582107 | 0.06365935 |  |  | 0.1582107 | 0.06365935
[5 empty] | 0.1563322 | 0.06683978 |  |  | 0.1563322 | 0.06683978
[5 empty] | 0.154726 | 0.07002021 |  |  | 0.154726 | 0.07002021
[5 empty] | 0.1533724 | 0.07320063 |  |  | 0.1533724 | 0.07320063
[5 empty] | 0.1522515 | 0.07638106 |  |  | 0.1522515 | 0.07638106
[5 empty] | 0.1513434 | 0.07956149 |  |  | 0.1513434 | 0.07956149
[5 empty] | 0.1506285 | 0.08274191 |  |  | 0.1506285 | 0.08274191
[5 empty] | 0.1500868 | 0.08592234 |  |  | 0.1500868 | 0.08592234
[5 empty] | 0.1496986 | 0.08910276 |  |  | 0.1496986 | 0.08910276
[5 empty] | 0.1494441 | 0.09228319 |  |  | 0.1494441 | 0.09228319
[5 empty] | 0.1493033 | 0.09546362 |  |  | 0.1493033 | 0.09546362
[5 empty] | 0.1492565 | 0.09864404 |  |  | 0.1492565 | 0.09864404
[5 empty] | 0.1497452 | 0.1018245 |  |  | 0.1497452 | 0.1018245
[5 empty] | 0.1512076 | 0.1050049 |  |  | 0.1512076 | 0.1050049
[5 empty] | 0.1533295 | 0.1081853 |  |  | 0.1533295 | 0.1081853
[5 empty] | 0.1557919 | 0.1113657 |  |  | 0.1557919 | 0.1113657
[5 empty] | 0.158276 | 0.1145462 |  |  | 0.158276 | 0.1145462
[5 empty] | 0.1604628 | 0.1177266 |  |  | 0.1604628 | 0.1177266
[5 empty] | 0.1620335 | 0.120907 |  |  | 0.1620335 | 0.120907
[5 empty] | 0.162669 | 0.1240875 |  |  | 0.162669 | 0.1240875
[5 empty] | 0.1623859 | 0.1272679 |  |  | 0.1623859 | 0.1272679
[5 empty] | 0.1615073 | 0.1304483 |  |  | 0.1615073 | 0.1304483
[5 empty] | 0.1600887 | 0.1336287 |  |  | 0.1600887 | 0.1336287
[5 empty] | 0.1581848 | 0.1368092 |  |  | 0.1581848 | 0.1368092
[5 empty] | 0.1558502 | 0.1399896 |  |  | 0.1558502 | 0.1399896
[5 empty] | 0.1531397 | 0.14317 |  |  | 0.1531397 | 0.14317
[5 empty] | 0.1501079 | 0.1463504 |  |  | 0.1501079 | 0.1463504
[5 empty] | 0.1468094 | 0.15 |  |  | 0.1468094 | 0.15
[5 empty] | 0.143299 | 0.1527113 |  |  | 0.143299 | 0.1527113
[5 empty] | 0.1396314 | 0.1558917 |  |  | 0.1396314 | 0.1558917
[5 empty] | 0.1358612 | 0.1590721 |  |  | 0.1358612 | 0.1590721
[5 empty] | 0.1317102 | 0.1622526 |  |  | 0.1317102 | 0.1622526
[5 empty] | 0.1245609 | 0.165433 |  |  | 0.1245609 | 0.165433
[5 empty] | 0.1165763 | 0.1686134 |  |  | 0.1165763 | 0.1686134
[5 empty] | 0.1111817 | 0.1717938 |  |  | 0.1111817 | 0.1717938
[5 empty] | 0.1105172 | 0.1749743 |  |  | 0.1105172 | 0.1749743
[5 empty] | 0.1105573 | 0.1781547 |  |  | 0.1105573 | 0.1781547
[5 empty] | 0.110638 | 0.1813351 |  |  | 0.110638 | 0.1813351
[5 empty] | 0.110762 | 0.1845156 |  |  | 0.110762 | 0.1845156
[5 empty] | 0.110932 | 0.187696 |  |  | 0.110932 | 0.187696
[5 empty] | 0.1111509 | 0.1908764 |  |  | 0.1111509 | 0.1908764
[5 empty] | 0.1114213 | 0.1940568 |  |  | 0.1114213 | 0.1940568
[5 empty] | 0.1117461 | 0.1972373 |  |  | 0.1117461 | 0.1972373
[5 empty] | 0.1123449 | 0.2004177 |  |  | 0.1123449 | 0.2004177
[5 empty] | 0.1151737 | 0.2035981 |  |  | 0.1151737 | 0.2035981
[5 empty] | 0.119143 | 0.2067785 |  |  | 0.119143 | 0.2067785
[5 empty] | 0.122311 | 0.209959 |  |  | 0.122311 | 0.209959
[5 empty] | 0.1245817 | 0.2131394 |  |  | 0.1245817 | 0.2131394
[5 empty] | 0.1266296 | 0.2163198 |  |  | 0.1266296 | 0.2163198
[5 empty] | 0.1285166 | 0.2195002 |  |  | 0.1285166 | 0.2195002
[5 empty] | 0.1303046 | 0.2226807 |  |  | 0.1303046 | 0.2226807
[5 empty] | 0.1320556 | 0.2258611 |  |  | 0.1320556 | 0.2258611
[5 empty] | 0.133808 | 0.2290415 |  |  | 0.133808 | 0.2290415
[5 empty] | 0.1353706 | 0.232222 |  |  | 0.1353706 | 0.232222
[5 empty] | 0.1368522 | 0.2354024 |  |  | 0.1368522 | 0.2354024
[5 empty] | 0.1384627 | 0.2385828 |  |  | 0.1384627 | 0.2385828
[5 empty] | 0.1404123 | 0.2417632 |  |  | 0.1404123 | 0.2417632
[5 empty] | 0.143045 | 0.2449437 |  |  | 0.143045 | 0.2449437
[5 empty] | 0.1465169 | 0.2481241 |  |  | 0.1465169 | 0.2481241
[5 empty] | 0.1507143 | 0.2513045 |  |  | 0.1507143 | 0.2513045
[5 empty] | 0.1555232 | 0.2544849 |  |  | 0.1555232 | 0.2544849
[5 empty] | 0.1608298 | 0.2576654 |  |  | 0.1608298 | 0.2576654
[5 empty] | 0.1665199 | 0.2608458 |  |  | 0.1665199 | 0.2608458
[5 empty] | 0.1724796 | 0.2640262 |  |  | 0.1724796 | 0.2640262
[5 empty] | 0.178595 | 0.2672066 |  |  | 0.178595 | 0.2672066
[5 empty] | 0.1847521 | 0.2703871 |  |  | 0.1847521 | 0.2703871
[5 empty] | 0.1908368 | 0.2735675 |  |  | 0.1908368 | 0.2735675
[5 empty] | 0.1967352 | 0.2767479 |  |  | 0.1967352 | 0.2767479
[5 empty] | 0.2023333 | 0.2799283 |  |  | 0.2023333 | 0.2799283
[5 empty] | 0.2075172 | 0.2831088 |  |  | 0.2075172 | 0.2831088
[5 empty] | 0.2121728 | 0.2862892 |  |  | 0.2121728 | 0.2862892
[5 empty] | 0.2161863 | 0.2894696 |  |  | 0.2161863 | 0.2894696
[5 empty] | 0.2194435 | 0.2926501 |  |  | 0.2194435 | 0.2926501
[5 empty] | 0.2218306 | 0.2958305 |  |  | 0.2218306 | 0.2958305
[5 empty] | 0.2235714 | 0.2990109 |  |  | 0.2235714 | 0.2990109
[5 empty] | 0.2233347 | 0.3021913 |  |  | 0.2233347 | 0.3021913
[5 empty] | 0.2175912 | 0.3053718 |  |  | 0.2175912 | 0.3053718
[5 empty] | 0.2057446 | 0.3085522 |  |  | 0.2057446 | 0.3085522
[5 empty] | 0.1898983 | 0.3117326 |  |  | 0.1898983 | 0.3117326
[5 empty] | 0.1721556 | 0.314913 |  |  | 0.1721556 | 0.314913
[5 empty] | 0.15462 | 0.3180935 |  |  | 0.15462 | 0.3180935
[5 empty] | 0.139395 | 0.3212739 |  |  | 0.139395 | 0.3212739
[5 empty] | 0.1285839 | 0.3244543 |  |  | 0.1285839 | 0.3244543
[5 empty] | 0.1227613 | 0.3276347 |  |  | 0.1227613 | 0.3276347
[5 empty] | 0.1175955 | 0.3308152 |  |  | 0.1175955 | 0.3308152
[5 empty] | 0.1126665 | 0.3339956 |  |  | 0.1126665 | 0.3339956
[5 empty] | 0.1080048 | 0.337176 |  |  | 0.1080048 | 0.337176
[5 empty] | 0.1036412 | 0.3403564 |  |  | 0.1036412 | 0.3403564
[5 empty] | 0.09960657 | 0.3435369 |  |  | 0.09960657 | 0.3435369
[5 empty] | 0.09593149 | 0.3467173 |  |  | 0.09593149 | 0.3467173
[5 empty] | 0.09264673 | 0.3498977 |  |  | 0.09264673 | 0.3498977
[5 empty] | 0.08978301 | 0.3530782 |  |  | 0.08978301 | 0.3530782
[5 empty] | 0.08737107 | 0.3562586 |  |  | 0.08737107 | 0.3562586
[5 empty] | 0.08544162 | 0.359439 |  |  | 0.08544162 | 0.359439
[5 empty] | 0.0840254 | 0.3626194 |  |  | 0.0840254 | 0.3626194
[5 empty] | 0.08315314 | 0.3657999 |  |  | 0.08315314 | 0.3657999
[5 empty] | 0.08285556 | 0.3689803 |  |  | 0.08285556 | 0.3689803