## 1
Общество с ограниченной ответственностью "Инженерная геология" (ООО "ИнжГео") | [11 empty] | Общество с ограниченной ответственностью "Инженерная геология" (ООО "ИнжГео")
Юр. адрес: 117279, г. Москва, ул. Миклухо-Маклая, 36 а, этаж 5, пом. XXIII к. 76-84 | [11 empty] | Юр. адрес: 117279, г. Москва, ул. Миклухо-Маклая, 36 а, этаж 5, пом. XXIII к. 76-84 | [8 empty] | нагр |  |  | X0 | Y0 | R |  | нагр |  |  |  | X0 | Y0 | R | нагр |  |  |  | X0 | Y0 | R |  | нагр |  |  |  | X0 | Y0 | R
Телефон/факс +7 (495) 132-30-00, Адрес электронной почты inbox@inj-geo.ru | [11 empty] | Телефон/факс +7 (495) 132-30-00, Адрес электронной почты inbox@inj-geo.ru | [12 empty] | 0 | [7 empty] | 0 | [6 empty] | 0 | [7 empty] | 0
[21 empty] | девиатор | [6 empty] | девиатор | [6 empty] | девиатор | [7 empty] | девиатор
Испытательная лаборатория ООО «ИнжГео» | [11 empty] | Испытательная лаборатория ООО «ИнжГео» | [8 empty] | x0 | Угол | X | Y |  |  |  | x0 |  | Угол | X | Y |  |  | x0 |  | Угол | X | Y |  |  |  | x0 |  | Угол | X | Y
Адрес места осуществления деятельности лаборатории: г. Москва, просп. Вернадского, д. 51, стр. 1 | [11 empty] | Адрес места осуществления деятельности лаборатории: г. Москва, просп. Вернадского, д. 51, стр. 1 | [9 empty] | 0 | [7 empty] | 0 | [6 empty] | 0 | [7 empty] | 0
Телефон +7(910)4557682, E-mail: slg85@mail.ru | [11 empty] | Телефон +7(910)4557682, E-mail: slg85@mail.ru | [9 empty] | 5 | [7 empty] | 5 | [6 empty] | 5 | [7 empty] | 5
[22 empty] | 10 | [7 empty] | 10 | [6 empty] | 10 | [7 empty] | 10
[12 empty] | Протокол испытаний № 13-63/392 от 25-11-2023 | [9 empty] | 15 | [7 empty] | 15 | [6 empty] | 15 | [7 empty] | 15
[22 empty] | 20 | [7 empty] | 20 | [6 empty] | 20 | [7 empty] | 20
[12 empty] | Наименование и адрес заказчика: Переход трубопровода через р. Енисей | [9 empty] | 25 | [7 empty] | 25 | [6 empty] | 25 | [7 empty] | 25
[12 empty] | Наименование объекта: ООО Регионстрой | [9 empty] | 30 | [7 empty] | 30 | [6 empty] | 30 | [7 empty] | 30
Наименование используемого метода/методики: ГОСТ 12248.4-2020 | [11 empty] | Наименование используемого метода/методики: ГОСТ 12248.3-2020 | [9 empty] | 35 | [7 empty] | 35 | [6 empty] | 35 | [7 empty] | 35
Условия проведения испытания: температура окружающей среды (18 - 25)0С, влажность воздуха (40 - 75)% | [11 empty] | Условия проведения испытания: температура окружающей среды (18 - 25)0С, влажность воздуха (40 - 75)% | [9 empty] | 40 | [7 empty] | 40 | [6 empty] | 40 | [7 empty] | 40
[12 empty] | Дата получение объекта подлежащего испытаниям: 29-10-2023 | [9 empty] | 45 | [7 empty] | 45 | [6 empty] | 45 | [7 empty] | 45
[12 empty] | Дата испытания: 25.10.2022-19.11.2392 | [9 empty] | 50 | [7 empty] | 50 | [6 empty] | 50 | [7 empty] | 50
[22 empty] | 55 | [7 empty] | 55 | [6 empty] | 55 | [7 empty] | 55
Испытание грунтов методом трехосного сжатия | [11 empty] | Испытание грунтов методом трехосного сжатия | [9 empty] | 60 | [7 empty] | 60 | [6 empty] | 60 | [7 empty] | 60
[22 empty] | 65 | [7 empty] | 65 | [6 empty] | 65 | [7 empty] | 65
Лабораторный номер: | [6 empty] | We, д.е. = |  |  |  |  | Лабораторный номер: |  | 1427 |  |  |  | We, д.е. = | 0.231624114 |  |  | 70 | [7 empty] | 70 | [6 empty] | 70 | [7 empty] | 70
Номер скважины: | [6 empty] | ρ, г/см3 = |  |  |  |  | Номер скважины: |  | BH-166 |  |  |  | ρ, г/см3 = | 1.99 |  |  | 75 | [7 empty] | 75 | [6 empty] | 75 | [7 empty] | 75
Глубина отбора, м: | [6 empty] | ρs, г/см3 = |  |  |  |  | Глубина отбора, м: |  | 3.6 |  |  |  | ρs, г/см3 = | 2.68 |  |  | 80 | [7 empty] | 80 | [6 empty] | 80 | [7 empty] | 80
Наименование грунта: | [6 empty] | e, д.е. = |  |  |  |  | Наименование грунта: |  | Суглинок щебенистый, после оттаивания текучепластичный, легкий пылеватый |  |  |  | e, д.е. = | 0.6586697 |  |  | 85 | [7 empty] | 85 | [6 empty] | 85 | [7 empty] | 85
Схема проведения опыта: | [6 empty] | IL, д.е. = |  |  |  |  | Схема проведения опыта: |  | КД |  |  |  | IL, д.е. = | 0.767 |  |  | 90 | [7 empty] | 90 | [6 empty] | 90 | [7 empty] | 90
[22 empty] | 95 | [7 empty] | 95 | [6 empty] | 95 | [7 empty] | 95
[22 empty] | 100 | [7 empty] | 100 | [6 empty] | 100 | [7 empty] | 100
Результаты испытаний | [11 empty] | Результаты испытаний | [9 empty] | 105 | [7 empty] | 105 | [6 empty] | 105 | [7 empty] | 105
[22 empty] | 110 | [7 empty] | 110 | [6 empty] | 110 | [7 empty] | 110
[22 empty] | 115 | [7 empty] | 115 | [6 empty] | 115 | [7 empty] | 115
[22 empty] | 120 | [7 empty] | 120 | [6 empty] | 120 | [7 empty] | 120
[22 empty] | 125 | [7 empty] | 125 | [6 empty] | 125 | [7 empty] | 125
[22 empty] | 130 | [7 empty] | 130 | [6 empty] | 130 | [7 empty] | 130
[22 empty] | 135 | [7 empty] | 135 | [6 empty] | 135 | [7 empty] | 135
[22 empty] | 140 | [7 empty] | 140 | [6 empty] | 140 | [7 empty] | 140
[22 empty] | 145 | [7 empty] | 145 | [6 empty] | 145 | [7 empty] | 145
[22 empty] | 150 | [7 empty] | 150 | [6 empty] | 150 | [7 empty] | 150
[22 empty] | 155 | [7 empty] | 155 | [6 empty] | 155 | [7 empty] | 155
[22 empty] | 160 | [7 empty] | 160 | [6 empty] | 160 | [7 empty] | 160
[22 empty] | 165 | [7 empty] | 165 | [6 empty] | 165 | [7 empty] | 165
[22 empty] | 170 | [7 empty] | 170 | [6 empty] | 170 | [7 empty] | 170
[22 empty] | 175 | [7 empty] | 175 | [6 empty] | 175 | [7 empty] | 175
[22 empty] | 180 | [7 empty] | 180 | [6 empty] | 180 | [7 empty] | 180
[13 empty] | Давление в камере, Мпа σ3 | Вертикальная нагрузка, Мпа σ1 | Поровое давление, Мпа u
[7 empty] | Коэфф. Точки | [5 empty] | 0.0702072 | 0.2039226 | [5 empty] | 1 | [6 empty] | σ3,кПа | σ1,кПа | u, кПа |  |  |  | 4
[13 empty] | 0.1702072 | 0.4156277 | [27 empty] | δ3, Мпа | δ1-δ3, МПа | δ1, МПа | δ1, КПа
|  |  | Модуль деформации, МПа: | [9 empty] | 0.2702072 | 0.6273328 | [21 empty] | С, МПа:
|  |  | Е0= | [32 empty] | φ, град:
|  |  | E50 = | [32 empty] | E, Мпа
|  |  | Коэф. Поперечной деформации, ϑ = | [9 empty] | Эффективные значения угла внутреннего трения и удельного сцепления ϕ', С' | [13 empty] | x | 0
[13 empty] | ϕ', град. = | 21 | [12 empty] | y |  |  |  | С, кПа | φ,°
[13 empty] | С', МПа = | 0.019
| Исполнитель: | [6 empty] | Морозов Д.С. |  |  |  |  | Исполнитель: |  |  |  |  | Морозов Д.С.
| Начальник исп. лаборатории: | [6 empty] | Семиколенова Л.Г. |  |  |  |  | Начальник исп. лаборатории: |  |  |  |  | Семиколенова Л.Г.
Лист 1 , всего листов 2 | [11 empty] | Лист 2 , всего листов 2
Частичное воспроизведение протокола испытаний без письменного разрешения ООО «ИнжГео» ЗАПРЕЩАЕТСЯ | [11 empty] | Частичное воспроизведение протокола испытаний без письменного разрешения ООО «ИнжГео» ЗАПРЕЩАЕТСЯ
[5 empty] | второй график |  | первый график | [9 empty] | К Пуассона
dev50 | epsE50 | ind | devE0 | epsE0 | dev | eps | sigma |  | dev1 | eps1 | dev2 | eps2 | dev3 | eps3 |  | Глины
0.06685769 | 0.002447163 |  |  |  | 0 | 0 |  |  | 0 | 0 | 0 | 0 | 0 | 0 |  | < 0 | 0,20-0,30
ind |  |  |  |  | 0.02259459 | 0.0005293905 |  |  | 0.02259459 | 0.0005293905 | 0.05644672 | 0.0005681496 | 0.08035327 | 0.0005572199 |  | 0-0,25 | 0,30-0,38
2 |  |  |  |  | 0.03409742 | 0.0008736372 |  |  | 0.03409742 | 0.0008736372 | 0.1227103 | 0.00176444 | 0.1785628 | 0.001768952 |  | 0,25< | 0,38-0,45
E0 |  |  |  |  | 0.05385809 | 0.001588172 |  |  | 0.05385809 | 0.001588172 | 0.1343774 | 0.002923407 | 0.1950586 | 0.002923475 |  | Суглинки | 0,35-0,37
epsE0 | devE0 |  |  |  | 0.064296 | 0.002117562 |  |  | 0.064296 | 0.002117562 | 0.1442242 | 0.003897876 | 0.2108239 | 0.003897967 |  | Пески и супеси | 0,30-0,35
0.0008736372 | 0.03409742 |  |  |  | 0.06685769 | 0.002447163 |  |  | 0.06685769 | 0.002447163 | 0.1551294 | 0.004872345 | 0.2248547 | 0.004872458
[5 empty] | 0.06817816 | 0.003176343 |  |  | 0.06817816 | 0.003176343 | 0.1643118 | 0.005846814 | 0.2396783 | 0.00584695
График E50 |  | График E |  |  | 0.06911492 | 0.003705734 |  |  | 0.06911492 | 0.003705734 | 0.1726904 | 0.006821283 | 0.2491223 | 0.006821441
eps | q | sigma |  |  | 0.07003345 | 0.004235124 |  |  | 0.07003345 | 0.004235124 | 0.1795838 | 0.007795752 | 0.2637142 | 0.007795933
Горизонтальная линия E50 |  | Касательная |  |  | 0.07093392 | 0.004764515 |  |  | 0.07093392 | 0.004764515 | 0.1877111 | 0.008770221 | 0.2733815 | 0.008770425
0 |  | a | b |  | 0.07181651 | 0.005293905 |  |  | 0.07181651 | 0.005293905 | 0.195391 | 0.00974469 | 0.2843515 | 0.009744916
|  |  | 0 |  | 0.0726814 | 0.005823296 |  |  | 0.0726814 | 0.005823296 | 0.2007424 | 0.01071916 | 0.2931518 | 0.01071941
Вертикальная линия E50 |  | p1 и p2 |  |  | 0.07352876 | 0.006352686 |  |  | 0.07352876 | 0.006352686 | 0.2058841 | 0.01169363 | 0.2993099 | 0.0116939
| 0 | 0 |  |  | 0.07435878 | 0.006882077 |  |  | 0.07435878 | 0.006882077 | 0.2115349 | 0.0126681 | 0.3072533 | 0.01266839
[5 empty] | 0.07517162 | 0.007411467 |  |  | 0.07517162 | 0.007411467 | 0.2157138 | 0.01364257 | 0.3134093 | 0.01364288
Касательная линия E50 |  |  |  |  | 0.07596747 | 0.007940858 |  |  | 0.07596747 | 0.007940858 | 0.2216396 | 0.01461703 | 0.3224055 | 0.01461737
0 | 0 | Горизонтальная 1 |  |  | 0.0767465 | 0.008470249 |  |  | 0.0767465 | 0.008470249 | 0.224431 | 0.0155915 | 0.3277694 | 0.01559187
[5 empty] | 0.0775089 | 0.008999639 |  |  | 0.0775089 | 0.008999639 | 0.228207 | 0.01656597 | 0.3308284 | 0.01656636
Горизонтальная линия qкр |  |  |  |  | 0.07825483 | 0.00952903 |  |  | 0.07825483 | 0.00952903 | 0.2303864 | 0.01754044 | 0.3376101 | 0.01754085
Горизонтальная линия q |  | Горизонтальная 2 |  |  | 0.07898448 | 0.01005842 |  |  | 0.07898448 | 0.01005842 | 0.2340881 | 0.01851491 | 0.3419418 | 0.01851534
0 |  | 0 |  |  | 0.07969802 | 0.01058781 |  |  | 0.07969802 | 0.01058781 | 0.2372308 | 0.01948938 | 0.3431511 | 0.01948983
[5 empty] | 0.08039563 | 0.0111172 |  |  | 0.08039563 | 0.0111172 | 0.2377334 | 0.02046385 | 0.3455654 | 0.02046432
Вертикальная линия q |  |  |  |  | 0.08107749 | 0.01164659 |  |  | 0.08107749 | 0.01164659 | 0.2398149 | 0.02143832 | 0.3490123 | 0.02143882
| 0 |  |  |  | 0.08174377 | 0.01217598 |  |  | 0.08174377 | 0.01217598 | 0.240994 | 0.02241279 | 0.3509191 | 0.02241331
[5 empty] | 0.08239465 | 0.01270537 |  |  | 0.08239465 | 0.01270537 | 0.2424895 | 0.02338725 | 0.3508134 | 0.0233878
[5 empty] | 0.08303031 | 0.01323476 |  |  | 0.08303031 | 0.01323476 | 0.2439204 | 0.02436172 | 0.3548227 | 0.02436229
[5 empty] | 0.08365093 | 0.01376415 |  |  | 0.08365093 | 0.01376415 | 0.2431054 | 0.02533619 | 0.3537743 | 0.02533678
[5 empty] | 0.08425668 | 0.01429354 |  |  | 0.08425668 | 0.01429354 | 0.2454205 | 0.02631066 | 0.3571256 | 0.02631127
[5 empty] | 0.08484774 | 0.01482293 |  |  | 0.08484774 | 0.01482293 | 0.2446133 | 0.02728513 | 0.3552148 | 0.02728577
[5 empty] | 0.08542428 | 0.01535233 |  |  | 0.08542428 | 0.01535233 | 0.2449046 | 0.0282596 | 0.3543962 | 0.02826026
[5 empty] | 0.0859865 | 0.01588172 |  |  | 0.0859865 | 0.01588172 | 0.2451313 | 0.02923407 | 0.3538604 | 0.02923475
[5 empty] | 0.08653455 | 0.01641111 |  |  | 0.08653455 | 0.01641111 | 0.2433013 | 0.03020854 | 0.3553207 | 0.03020924
[5 empty] | 0.08706862 | 0.0169405 |  |  | 0.08706862 | 0.0169405 | 0.243818 | 0.03118301 | 0.3541842 | 0.03118373
[5 empty] | 0.08758889 | 0.01746989 |  |  | 0.08758889 | 0.01746989 | 0.2435845 | 0.03215748 | 0.3556582 | 0.03215822
[5 empty] | 0.08809553 | 0.01799928 |  |  | 0.08809553 | 0.01799928 | 0.2421041 | 0.03313194 | 0.3541496 | 0.03313272
[5 empty] | 0.08858872 | 0.01852867 |  |  | 0.08858872 | 0.01852867 | 0.2425799 | 0.03410641 | 0.3539658 | 0.03410721
[5 empty] | 0.08906864 | 0.01905806 |  |  | 0.08906864 | 0.01905806 | 0.2418151 | 0.03508088 | 0.3521138 | 0.0350817
[5 empty] | 0.08953546 | 0.01958745 |  |  | 0.08953546 | 0.01958745 | 0.2416129 | 0.03605535 | 0.3509007 | 0.03605619
[5 empty] | 0.08998937 | 0.02011684 |  |  | 0.08998937 | 0.02011684 | 0.2425767 | 0.03702982 | 0.3512339 | 0.03703068
[5 empty] | 0.09043053 | 0.02064623 |  |  | 0.09043053 | 0.02064623 | 0.2408094 | 0.03800429 | 0.3490203 | 0.03800517
[5 empty] | 0.09085913 | 0.02117562 |  |  | 0.09085913 | 0.02117562 | 0.2396145 | 0.03897876 | 0.3484671 | 0.03897967
[5 empty] | 0.09127535 | 0.02170501 |  |  | 0.09127535 | 0.02170501 | 0.240795 | 0.03995323 | 0.3476816 | 0.03995416
[5 empty] | 0.09167935 | 0.0222344 |  |  | 0.09167935 | 0.0222344 | 0.2387543 | 0.0409277 | 0.3480707 | 0.04092865
[5 empty] | 0.09207133 | 0.02276379 |  |  | 0.09207133 | 0.02276379 | 0.2384954 | 0.04190216 | 0.3461418 | 0.04190314
[5 empty] | 0.09245145 | 0.02329318 |  |  | 0.09245145 | 0.02329318 | 0.2392216 | 0.04287663 | 0.3474019 | 0.04287763
[5 empty] | 0.09281989 | 0.02382257 |  |  | 0.09281989 | 0.02382257 | 0.2376362 | 0.0438511 | 0.3435582 | 0.04385212
[5 empty] | 0.09317683 | 0.02435196 |  |  | 0.09317683 | 0.02435196 | 0.2382422 | 0.04482557 | 0.3433178 | 0.04482661
[5 empty] | 0.09352245 | 0.02488136 |  |  | 0.09352245 | 0.02488136 | 0.237843 | 0.04580004 | 0.3415879 | 0.04580111
[5 empty] | 0.09385692 | 0.02541075 |  |  | 0.09385692 | 0.02541075 | 0.2358417 | 0.04677451 | 0.3436756 | 0.0467756
[5 empty] | 0.09418042 | 0.02594014 |  |  | 0.09418042 | 0.02594014 | 0.2353416 | 0.04774898 | 0.3420882 | 0.04775009
[5 empty] | 0.09449314 | 0.02646953 |  |  | 0.09449314 | 0.02646953 | 0.2339458 | 0.04872345 | 0.3392326 | 0.04872458
[5 empty] | 0.09479523 | 0.02699892 |  |  | 0.09479523 | 0.02699892 | 0.2345575 | 0.04969792 | 0.3402162 | 0.04969907
[5 empty] | 0.09508689 | 0.02752831 |  |  | 0.09508689 | 0.02752831 | 0.2340801 | 0.05067239 | 0.338046 | 0.05067356
[5 empty] | 0.09536829 | 0.0280577 |  |  | 0.09536829 | 0.0280577 | 0.2341166 | 0.05164685 | 0.3379291 | 0.05164806
[5 empty] | 0.09563961 | 0.02858709 |  |  | 0.09563961 | 0.02858709 | 0.2329703 | 0.05262132 | 0.3374728 | 0.05262255
[5 empty] | 0.09590102 | 0.02911648 |  |  | 0.09590102 | 0.02911648 | 0.2331443 | 0.05359579 | 0.3362842 | 0.05359704
[5 empty] | 0.09615271 | 0.02964587 |  |  | 0.09615271 | 0.02964587 | 0.231642 | 0.05457026 | 0.3343704 | 0.05457153
[5 empty] | 0.09639484 | 0.03017526 |  |  | 0.09639484 | 0.03017526 | 0.2303604 | 0.05554473 | 0.3368312 | 0.05554602
[5 empty] | 0.0966276 | 0.03070465 |  |  | 0.0966276 | 0.03070465 | 0.2302599 | 0.0565192 | 0.3340178 | 0.05652051
[5 empty] | 0.09685116 | 0.03123404 |  |  | 0.09685116 | 0.03123404 | 0.2294357 | 0.05749367 | 0.3355195 | 0.05749501
[5 empty] | 0.0970657 | 0.03176343 |  |  | 0.0970657 | 0.03176343 | 0.2296906 | 0.05846814 | 0.3333355 | 0.0584695
[5 empty] | 0.0972714 | 0.03229282 |  |  | 0.0972714 | 0.03229282 | 0.229228 | 0.05944261 | 0.3357648 | 0.05944399
[5 empty] | 0.09746844 | 0.03282221 |  |  | 0.09746844 | 0.03282221 | 0.2287509 | 0.06041708 | 0.3342067 | 0.06041848
[5 empty] | 0.09765698 | 0.0333516 |  |  | 0.09765698 | 0.0333516 | 0.2271624 | 0.06139154 | 0.3317602 | 0.06139297
[5 empty] | 0.09783722 | 0.03388099 |  |  | 0.09783722 | 0.03388099 | 0.2278657 | 0.06236601 | 0.3345245 | 0.06236746
[5 empty] | 0.09800932 | 0.03441038 |  |  | 0.09800932 | 0.03441038 | 0.2256639 | 0.06334048 | 0.3315987 | 0.06334196
[5 empty] | 0.09817347 | 0.03493978 |  |  | 0.09817347 | 0.03493978 | 0.2254601 | 0.06431495 | 0.3329819 | 0.06431645
[5 empty] | 0.09832983 | 0.03546917 |  |  | 0.09832983 | 0.03546917 | 0.2261574 | 0.06528942 | 0.3322733 | 0.06529094
[5 empty] | 0.0984786 | 0.03599856 |  |  | 0.0984786 | 0.03599856 | 0.225159 | 0.06626389 | 0.331372 | 0.06626543
[5 empty] | 0.09861994 | 0.03652795 |  |  | 0.09861994 | 0.03652795 | 0.2244679 | 0.06723836 | 0.3300772 | 0.06723992
[5 empty] | 0.09875403 | 0.03705734 |  |  | 0.09875403 | 0.03705734 | 0.2245874 | 0.06821283 | 0.3306879 | 0.06821441
[5 empty] | 0.09888105 | 0.03758673 |  |  | 0.09888105 | 0.03758673 | 0.2228204 | 0.0691873 | 0.3298033 | 0.06918891
[5 empty] | 0.09900118 | 0.03811612 |  |  | 0.09900118 | 0.03811612 | 0.2221703 | 0.07016176 | 0.3322226 | 0.0701634
[5 empty] | 0.09911459 | 0.03864551 |  |  | 0.09911459 | 0.03864551 | 0.22314 | 0.07113623 | 0.3310448 | 0.07113789
[5 empty] | 0.09922147 | 0.0391749 |  |  | 0.09922147 | 0.0391749 | 0.2220327 | 0.0721107 | 0.3303692 | 0.07211238
[5 empty] | 0.09932198 | 0.03970429 |  |  | 0.09932198 | 0.03970429 | 0.2203515 | 0.07308517 | 0.3315948 | 0.07308687
[5 empty] | 0.09941631 | 0.04023368 |  |  | 0.09941631 | 0.04023368 | 0.2205996 | 0.07405964 | 0.3286207 | 0.07406136
[5 empty] | 0.09950463 | 0.04076307 |  |  | 0.09950463 | 0.04076307 | 0.22018 | 0.07503411 | 0.3304462 | 0.07503586
[5 empty] | 0.09958712 | 0.04129246 |  |  | 0.09958712 | 0.04129246 | 0.220196 | 0.07600858 | 0.3299703 | 0.07601035
[5 empty] | 0.09966396 | 0.04182185 |  |  | 0.09966396 | 0.04182185 | 0.2188505 | 0.07698305 | 0.3278922 | 0.07698484
[5 empty] | 0.09973532 | 0.04235124 |  |  | 0.09973532 | 0.04235124 | 0.2194468 | 0.07795752 | 0.329211 | 0.07795933
[5 empty] | 0.09980139 | 0.04288063 |  |  | 0.09980139 | 0.04288063 | 0.218988 | 0.07893199 | 0.3284258 | 0.07893382
[5 empty] | 0.09986233 | 0.04341002 |  |  | 0.09986233 | 0.04341002 | 0.217677 | 0.07990645 | 0.3278359 | 0.07990831
[5 empty] | 0.09991833 | 0.04393941 |  |  | 0.09991833 | 0.04393941 | 0.2194927 | 0.08088092 | 0.3263497 | 0.08088281
[5 empty] | 0.09996956 | 0.0444688 |  |  | 0.09996956 | 0.0444688 | 0.2182187 | 0.08185539 | 0.3283731 | 0.0818573
[5 empty] | 0.1000162 | 0.0449982 |  |  | 0.1000162 | 0.0449982 | 0.2173545 | 0.08282986 | 0.3278054 | 0.08283179
[5 empty] | 0.1000584 | 0.04552759 |  |  | 0.1000584 | 0.04552759 | 0.2191995 | 0.08380433 | 0.3264458 | 0.08380628
[5 empty] | 0.1000964 | 0.04605698 |  |  | 0.1000964 | 0.04605698 | 0.2186533 | 0.0847788 | 0.3261937 | 0.08478077
[5 empty] | 0.1001304 | 0.04658637 |  |  | 0.1001304 | 0.04658637 | 0.2180152 | 0.08575327 | 0.3277483 | 0.08575526
[5 empty] | 0.1001604 | 0.04711576 |  |  | 0.1001604 | 0.04711576 | 0.2187848 | 0.08672774 | 0.3253089 | 0.08672975
[5 empty] | 0.1001868 | 0.04764515 |  |  | 0.1001868 | 0.04764515 | 0.2163615 | 0.08770221 | 0.3241748 | 0.08770425
[5 empty] | 0.1002096 | 0.04817454 |  |  | 0.1002096 | 0.04817454 | 0.2177448 | 0.08867667 | 0.3266452 | 0.08867874
[5 empty] | 0.1002291 | 0.04870393 |  |  | 0.1002291 | 0.04870393 | 0.2179343 | 0.08965114 | 0.3261194 | 0.08965323
[5 empty] | 0.1002454 | 0.04923332 |  |  | 0.1002454 | 0.04923332 | 0.2177292 | 0.09062561 | 0.3246967 | 0.09062772
[5 empty] | 0.1002587 | 0.04976271 |  |  | 0.1002587 | 0.04976271 | 0.2167293 | 0.09160008 | 0.3234765 | 0.09160221
[5 empty] | 0.1002692 | 0.0502921 |  |  | 0.1002692 | 0.0502921 | 0.2175338 | 0.09257455 | 0.3263578 | 0.0925767
[5 empty] | 0.100277 | 0.05082149 |  |  | 0.100277 | 0.05082149 | 0.2167422 | 0.09354902 | 0.3256401 | 0.0935512
[5 empty] | 0.1002824 | 0.05135088 |  |  | 0.1002824 | 0.05135088 | 0.2170542 | 0.09452349 | 0.3260227 | 0.09452569
[5 empty] | 0.1002855 | 0.05188027 |  |  | 0.1002855 | 0.05188027 | 0.217769 | 0.09549796 | 0.3238047 | 0.09550018
[5 empty] | 0.1002865 | 0.05240966 |  |  | 0.1002865 | 0.05240966 | 0.2170863 | 0.09647243 | 0.3235855 | 0.09647467
[5 empty] | 0.1002865 | 0.05240966 |  |  | 0.1002865 | 0.05240966 | 0.2178054 | 0.0974469 | 0.3244643 | 0.09744916
[5 empty] | 0.09865091 | 0.05240939 |  |  | 0.09865091 | 0.05240939 | 0.2154259 | 0.09842136 | 0.3229405 | 0.09842365
[5 empty] | 0.09703346 | 0.05240913 |  |  | 0.09703346 | 0.05240913 | 0.2167472 | 0.09939583 | 0.3239132 | 0.09939815
[5 empty] | 0.09543501 | 0.05240886 |  |  | 0.09543501 | 0.05240886 | 0.2171688 | 0.1003703 | 0.3219819 | 0.1003726
[5 empty] | 0.09385639 | 0.05240859 |  |  | 0.09385639 | 0.05240859 | 0.2168901 | 0.1013448 | 0.3210457 | 0.1013471
[5 empty] | 0.09229843 | 0.05240832 |  |  | 0.09229843 | 0.05240832 | 0.2172107 | 0.1023192 | 0.3209039 | 0.1023216
[5 empty] | 0.09076195 | 0.05240805 |  |  | 0.09076195 | 0.05240805 | 0.21553 | 0.1032937 | 0.3218559 | 0.1032961
[5 empty] | 0.08924778 | 0.05240778 |  |  | 0.08924778 | 0.05240778 | 0.2172474 | 0.1042682 | 0.3223009 | 0.1042706
[5 empty] | 0.08775675 | 0.05240751 |  |  | 0.08775675 | 0.05240751 | 0.2163626 | 0.1052426 | 0.3230381 | 0.1052451
[5 empty] | 0.08628969 | 0.05240725 |  |  | 0.08628969 | 0.05240725 | 0.2165748 | 0.1062171 | 0.3207669 | 0.1062196
[5 empty] | 0.08484741 | 0.05240698 |  |  | 0.08484741 | 0.05240698 | 0.2161837 | 0.1071916 | 0.3217865 | 0.1071941
[5 empty] | 0.08343075 | 0.05240671 |  |  | 0.08343075 | 0.05240671 | 0.2144886 | 0.1081661 | 0.3193962 | 0.1081686
[5 empty] | 0.08204054 | 0.05240644 |  |  | 0.08204054 | 0.05240644 | 0.2159891 | 0.1091405 | 0.3222953 | 0.1091431
[5 empty] | 0.0806776 | 0.05240617 |  |  | 0.0806776 | 0.05240617 | 0.2147846 | 0.110115 | 0.3185831 | 0.1101176
[5 empty] | 0.07934276 | 0.0524059 |  |  | 0.07934276 | 0.0524059 | 0.2159747 | 0.1110895 | 0.3210588 | 0.111092
[5 empty] | 0.07803684 | 0.05240564 |  |  | 0.07803684 | 0.05240564 | 0.2140586 | 0.1120639 | 0.3191217 | 0.1120665
[5 empty] | 0.07676067 | 0.05240537 |  |  | 0.07676067 | 0.05240537 | 0.2147361 | 0.1130384 | 0.3185711 | 0.113041
[5 empty] | 0.07551508 | 0.0524051 |  |  | 0.07551508 | 0.0524051 | 0.2145064 | 0.1140129 | 0.3171063 | 0.1140155
[5 empty] | 0.0743009 | 0.05240483 |  |  | 0.0743009 | 0.05240483 | 0.2138692 | 0.1149873 | 0.3197265 | 0.11499
[5 empty] | 0.07311895 | 0.05240456 |  |  | 0.07311895 | 0.05240456 | 0.2147238 | 0.1159618 | 0.3186311 | 0.1159645
[5 empty] | 0.07197005 | 0.05240429 |  |  | 0.07197005 | 0.05240429 | 0.2151697 | 0.1169363 | 0.3191193 | 0.116939
[5 empty] | 0.07085504 | 0.05240402 |  |  | 0.07085504 | 0.05240402 | 0.2147049 | 0.1179107 | 0.3160744 | 0.1179135
[5 empty] | 0.06977475 | 0.05240376 |  |  | 0.06977475 | 0.05240376 | 0.2150218 | 0.1188852 | 0.3167247 | 0.118888
[5 empty] | 0.06872999 | 0.05240349 |  |  | 0.06872999 | 0.05240349 | 0.2149205 | 0.1198597 | 0.314368 | 0.1198625
[5 empty] | 0.0677216 | 0.05240322 |  |  | 0.0677216 | 0.05240322 | 0.2149022 | 0.1208342 | 0.3141118 | 0.120837
[5 empty] | 0.06674702 | 0.05240295 |  |  | 0.06674702 | 0.05240295 | 0.2125678 | 0.1218086 | 0.3156635 | 0.1218115
[5 empty] | 0.06578684 | 0.05240268 |  |  | 0.06578684 | 0.05240268 | 0.2134185 | 0.1227831 | 0.3134308 | 0.1227859
[5 empty] | 0.06483849 | 0.05240241 |  |  | 0.06483849 | 0.05240241 | 0.2141553 | 0.1237576 | 0.3137211 | 0.1237604
[5 empty] | 0.0639028 | 0.05240214 |  |  | 0.0639028 | 0.05240214 | 0.2117793 | 0.124732 | 0.3098419 | 0.1247349
[5 empty] | 0.06298061 | 0.05240188 |  |  | 0.06298061 | 0.05240188 | 0.2135915 | 0.1257065 | 0.3114009 | 0.1257094
[5 empty] | 0.06207274 | 0.05240161 |  |  | 0.06207274 | 0.05240161 | 0.211493 | 0.126681 | 0.3084054 | 0.1266839
[5 empty] | 0.06118001 | 0.05240134 |  |  | 0.06118001 | 0.05240134 | 0.2107849 | 0.1276554 | 0.3076631 | 0.1276584
[5 empty] | 0.06030325 | 0.05240107 |  |  | 0.06030325 | 0.05240107 | 0.2121682 | 0.1286299 | 0.3050814 | 0.1286329
[5 empty] | 0.05944329 | 0.0524008 |  |  | 0.05944329 | 0.0524008 | 0.210544 | 0.1296044 | 0.3035679 | 0.1296074
[5 empty] | 0.05860096 | 0.05240053 |  |  | 0.05860096 | 0.05240053 | 0.2120134 | 0.1305788 | 0.3045301 | 0.1305819
[5 empty] | 0.05777708 | 0.05240026 |  |  | 0.05777708 | 0.05240026 | 0.2117775 | 0.1315533 | 0.3015755 | 0.1315564
[5 empty] | 0.05697248 | 0.0524 |  |  | 0.05697248 | 0.0524 | 0.2104372 | 0.1325278 | 0.3019117 | 0.1325309
[5 empty] | 0.05618799 | 0.05239973 |  |  | 0.05618799 | 0.05239973 | 0.2090938 | 0.1335022 | 0.3004461 | 0.1335054
[5 empty] | 0.05542443 | 0.05239946 |  |  | 0.05542443 | 0.05239946 | 0.2090481 | 0.1344767 | 0.2970862 | 0.1344798
[5 empty] | 0.05468263 | 0.05239919 |  |  | 0.05468263 | 0.05239919 | 0.2091014 | 0.1354512 | 0.2970397 | 0.1354543
[5 empty] | 0.05396341 | 0.05239892 |  |  | 0.05396341 | 0.05239892 | 0.2100547 | 0.1364257 | 0.295514 | 0.1364288
[5 empty] | 0.05326761 | 0.05239865 |  |  | 0.05326761 | 0.05239865 | 0.207309 | 0.1374001 | 0.2943167 | 0.1374033
[5 empty] | 0.05259605 | 0.05239838 |  |  | 0.05259605 | 0.05239838 | 0.2084654 | 0.1383746 | 0.2918552 | 0.1383778
[5 empty] | 0.05194955 | 0.05239812 |  |  | 0.05194955 | 0.05239812 | 0.2072249 | 0.1393491 | 0.2935371 | 0.1393523
[5 empty] | 0.05132895 | 0.05239785 |  |  | 0.05132895 | 0.05239785 | 0.2081887 | 0.1403235 | 0.2907699 | 0.1403268
[5 empty] | 0.05073506 | 0.05239758 |  |  | 0.05073506 | 0.05239758 | 0.2077579 | 0.141298 | 0.2879612 | 0.1413013
[5 empty] | 0.05016873 | 0.05239731 |  |  | 0.05016873 | 0.05239731 | 0.2074333 | 0.1422725 | 0.2880184 | 0.1422758
[5 empty] | 0.04963077 | 0.05239704 |  |  | 0.04963077 | 0.05239704 | 0.2068163 | 0.1432469 | 0.2881491 | 0.1432503
[5 empty] | 0.049122 | 0.05239677 |  |  | 0.049122 | 0.05239677 | 0.2061077 | 0.1442214 | 0.2880607 | 0.1442248
[5 empty] | 0.04864327 | 0.05239651 |  |  | 0.04864327 | 0.05239651 | 0.2062087 | 0.1451959 | 0.2849609 | 0.1451993
[5 empty] | 0.04864327 | 0.05239651 |  |  | 0.04864327 | 0.05239651 | 0.2046204 | 0.1461703 | 0.2852572 | 0.1461737
[5 empty] | 0.04736291 | 0.05238812 |  |  | 0.04736291 | 0.05238812 | 0.2044437 | 0.1471448 | 0.284157 | 0.1471482
[5 empty] | 0.04609557 | 0.05237974 |  |  | 0.04609557 | 0.05237974 | 0.2058799 | 0.1481193 | 0.2849679 | 0.1481227
[5 empty] | 0.04484167 | 0.05237136 |  |  | 0.04484167 | 0.05237136 | 0.2042298 | 0.1490937 | 0.2850974 | 0.1490972
[5 empty] | 0.04360167 | 0.05236298 |  |  | 0.04360167 | 0.05236298 | 0.2057947 | 0.1500682 | 0.285353 | 0.1500717
[5 empty] | 0.042376 | 0.0523546 |  |  | 0.042376 | 0.0523546 | 0.2051755 | 0.1510427 | 0.2838423 | 0.1510462
[5 empty] | 0.0411651 | 0.05234622 |  |  | 0.0411651 | 0.05234622 | 0.2035693 | 0.1520172 | 0.2847363 | 0.1520207
[5 empty] | 0.03996941 | 0.05233784 |  |  | 0.03996941 | 0.05233784 | 0.2048648 | 0.1529916 | 0.2817365 | 0.1529952
[5 empty] | 0.03878937 | 0.05232946 |  |  | 0.03878937 | 0.05232946 | 0.2045616 | 0.1539661 | 0.2824372 | 0.1539697
[5 empty] | 0.03762542 | 0.05232108 |  |  | 0.03762542 | 0.05232108 | 0.2036597 | 0.1549406 | 0.2830386 | 0.1549442
[5 empty] | 0.03647801 | 0.0523127 |  |  | 0.03647801 | 0.0523127 | 0.2022591 | 0.155915 | 0.2848411 | 0.1559187
[5 empty] | 0.03534757 | 0.05230431 |  |  | 0.03534757 | 0.05230431 | 0.2024601 | 0.1568895 | 0.2840449 | 0.1568932
[5 empty] | 0.03423453 | 0.05229593 |  |  | 0.03423453 | 0.05229593 | 0.2035626 | 0.157864 | 0.2851503 | 0.1578676
[5 empty] | 0.03313935 | 0.05228755 |  |  | 0.03313935 | 0.05228755 | 0.2031667 | 0.1588384 | 0.2822576 | 0.1588421
[5 empty] | 0.03206246 | 0.05227917 |  |  | 0.03206246 | 0.05227917 | 0.2025726 | 0.1598129 | 0.284767 | 0.1598166
[5 empty] | 0.03100431 | 0.05227079 |  |  | 0.03100431 | 0.05227079 | 0.2028802 | 0.1607874 | 0.2837789 | 0.1607911
[5 empty] | 0.02996532 | 0.05226241 |  |  | 0.02996532 | 0.05226241 | 0.2029897 | 0.1617618 | 0.2851935 | 0.1617656
[5 empty] | 0.02894595 | 0.05225403 |  |  | 0.02894595 | 0.05225403 | 0.2029012 | 0.1627363 | 0.2847111 | 0.1627401
[5 empty] | 0.02794663 | 0.05224565 |  |  | 0.02794663 | 0.05224565 | 0.2018148 | 0.1637108 | 0.2842319 | 0.1637146
[5 empty] | 0.0269678 | 0.05223727 |  |  | 0.0269678 | 0.05223727 | 0.2018304 | 0.1646853 | 0.2820564 | 0.1646891
[5 empty] | 0.0260099 | 0.05222889 |  |  | 0.0260099 | 0.05222889 | 0.2025483 | 0.1656597 | 0.2851846 | 0.1656636
[5 empty] | 0.02507337 | 0.05222051 |  |  | 0.02507337 | 0.05222051 | 0.2023684 | 0.1666342 | 0.284417 | 0.1666381
[5 empty] | 0.02415866 | 0.05221212 |  |  | 0.02415866 | 0.05221212 | 0.2014909 | 0.1676087 | 0.2851537 | 0.1676126
[5 empty] | 0.0232662 | 0.05220374 |  |  | 0.0232662 | 0.05220374 | 0.2003159 | 0.1685831 | 0.2834951 | 0.1685871
[5 empty] | 0.02239643 | 0.05219536 |  |  | 0.02239643 | 0.05219536 | 0.2009434 | 0.1695576 | 0.2855415 | 0.1695615
[5 empty] | 0.021548 | 0.05218698 |  |  | 0.021548 | 0.05218698 | 0.2010735 | 0.1705321 | 0.2831931 | 0.170536
[5 empty] | 0.02071056 | 0.0521786 |  |  | 0.02071056 | 0.0521786 | 0.1997063 | 0.1715065 | 0.2849503 | 0.1715105
[5 empty] | 0.01988275 | 0.05217022 |  |  | 0.01988275 | 0.05217022 | 0.2011419 | 0.172481 | 0.2853132 | 0.172485
[5 empty] | 0.01906503 | 0.05216184 |  |  | 0.01906503 | 0.05216184 | 0.2006803 | 0.1734555 | 0.2846822 | 0.1734595
[5 empty] | 0.01825782 | 0.05215346 |  |  | 0.01825782 | 0.05215346 | 0.1992217 | 0.1744299 | 0.2843575 | 0.174434
[5 empty] | 0.01746157 | 0.05214508 |  |  | 0.01746157 | 0.05214508 | 0.1987661 | 0.1754044 | 0.2847395 | 0.1754085
[5 empty] | 0.01667672 | 0.0521367 |  |  | 0.01667672 | 0.0521367 | 0.1999136 | 0.1763789 | 0.2856284 | 0.176383
[5 empty] | 0.0159037 | 0.05212832 |  |  | 0.0159037 | 0.05212832 | 0.1983643 | 0.1773533 | 0.2837244 | 0.1773575
[5 empty] | 0.01514297 | 0.05211993 |  |  | 0.01514297 | 0.05211993 | 0.1982183 | 0.1783278 | 0.285828 | 0.178332
[5 empty] | 0.01439495 | 0.05211155 |  |  | 0.01439495 | 0.05211155 | 0.1992756 | 0.1793023 | 0.2836393 | 0.1793065
[5 empty] | 0.01366008 | 0.05210317 |  |  | 0.01366008 | 0.05210317 | 0.1979363 | 0.1802768 | 0.2851586 | 0.180281
[5 empty] | 0.01293882 | 0.05209479 |  |  | 0.01293882 | 0.05209479 | 0.1983006 | 0.1812512 | 0.2833862 | 0.1812554
[5 empty] | 0.01223159 | 0.05208641 |  |  | 0.01223159 | 0.05208641 | 0.1986684 | 0.1822257 | 0.2854225 | 0.1822299
[5 empty] | 0.01153884 | 0.05207803 |  |  | 0.01153884 | 0.05207803 | 0.1975399 | 0.1832002 | 0.2861676 | 0.1832044
[5 empty] | 0.01086101 | 0.05206965 |  |  | 0.01086101 | 0.05206965 | 0.1975152 | 0.1841746 | 0.2860218 | 0.1841789
[5 empty] | 0.01019854 | 0.05206127 |  |  | 0.01019854 | 0.05206127 | 0.1974943 | 0.1851491 | 0.2838855 | 0.1851534
[5 empty] | 0.009551865 | 0.05205289 |  |  | 0.009551865 | 0.05205289 | 0.1974773 | 0.1861236 | 0.2841588 | 0.1861279
[5 empty] | 0.008921428 | 0.05204451 |  |  | 0.008921428 | 0.05204451 | 0.1990644 | 0.187098 | 0.2871422 | 0.1871024
[5 empty] | 0.008307669 | 0.05203613 |  |  | 0.008307669 | 0.05203613 | 0.1989555 | 0.1880725 | 0.2853358 | 0.1880769
[5 empty] | 0.007711028 | 0.05202774 |  |  | 0.007711028 | 0.05202774 | 0.1977507 | 0.189047 | 0.28594 | 0.1890514
[5 empty] | 0.007131946 | 0.05201936 |  |  | 0.007131946 | 0.05201936 | 0.1977503 | 0.1900214 | 0.286255 | 0.1900259
[5 empty] | 0.006570862 | 0.05201098 |  |  | 0.006570862 | 0.05201098 | 0.1965541 | 0.1909959 | 0.2865811 | 0.1910004
[5 empty] | 0.006028216 | 0.0520026 |  |  | 0.006028216 | 0.0520026 | 0.1983624 | 0.1919704 | 0.2852186 | 0.1919749
[5 empty] | 0.005504449 | 0.05199422 |  |  | 0.005504449 | 0.05199422 | 0.1965751 | 0.1929449 | 0.2861678 | 0.1929493
[5 empty] | 0.005 | 0.05198584 |  |  | 0.005 | 0.05198584 | 0.1979924 | 0.1939193 | 0.2879289 | 0.1939238
[5 empty] | 0.005 | 0.05197268 |  |  | 0.005 | 0.05197268
[5 empty] | 0.006215776 | 0.05197295 |  |  | 0.006215776 | 0.05197295
[5 empty] | 0.007425281 | 0.05197322 |  |  | 0.007425281 | 0.05197322
[5 empty] | 0.008628452 | 0.05197349 |  |  | 0.008628452 | 0.05197349
[5 empty] | 0.009825224 | 0.05197376 |  |  | 0.009825224 | 0.05197376
[5 empty] | 0.01101553 | 0.05197402 |  |  | 0.01101553 | 0.05197402
[5 empty] | 0.01219931 | 0.05197429 |  |  | 0.01219931 | 0.05197429
[5 empty] | 0.0133765 | 0.05197456 |  |  | 0.0133765 | 0.05197456
[5 empty] | 0.01454703 | 0.05197483 |  |  | 0.01454703 | 0.05197483
[5 empty] | 0.01571084 | 0.0519751 |  |  | 0.01571084 | 0.0519751
[5 empty] | 0.01686786 | 0.05197537 |  |  | 0.01686786 | 0.05197537
[5 empty] | 0.01801803 | 0.05197564 |  |  | 0.01801803 | 0.05197564
[5 empty] | 0.01916129 | 0.0519759 |  |  | 0.01916129 | 0.0519759
[5 empty] | 0.02029756 | 0.05197617 |  |  | 0.02029756 | 0.05197617
[5 empty] | 0.0214268 | 0.05197644 |  |  | 0.0214268 | 0.05197644
[5 empty] | 0.02254892 | 0.05197671 |  |  | 0.02254892 | 0.05197671
[5 empty] | 0.02366387 | 0.05197698 |  |  | 0.02366387 | 0.05197698
[5 empty] | 0.02477158 | 0.05197725 |  |  | 0.02477158 | 0.05197725
[5 empty] | 0.02587199 | 0.05197752 |  |  | 0.02587199 | 0.05197752
[5 empty] | 0.02696504 | 0.05197778 |  |  | 0.02696504 | 0.05197778
[5 empty] | 0.02805065 | 0.05197805 |  |  | 0.02805065 | 0.05197805
[5 empty] | 0.02912877 | 0.05197832 |  |  | 0.02912877 | 0.05197832
[5 empty] | 0.03019932 | 0.05197859 |  |  | 0.03019932 | 0.05197859
[5 empty] | 0.03126225 | 0.05197886 |  |  | 0.03126225 | 0.05197886
[5 empty] | 0.03231749 | 0.05197913 |  |  | 0.03231749 | 0.05197913
[5 empty] | 0.03336525 | 0.0519794 |  |  | 0.03336525 | 0.0519794
[5 empty] | 0.03440702 | 0.05197966 |  |  | 0.03440702 | 0.05197966
[5 empty] | 0.03544302 | 0.05197993 |  |  | 0.03544302 | 0.05197993
[5 empty] | 0.03647319 | 0.0519802 |  |  | 0.03647319 | 0.0519802
[5 empty] | 0.03749744 | 0.05198047 |  |  | 0.03749744 | 0.05198047
[5 empty] | 0.03851573 | 0.05198074 |  |  | 0.03851573 | 0.05198074
[5 empty] | 0.03952798 | 0.05198101 |  |  | 0.03952798 | 0.05198101
[5 empty] | 0.04053414 | 0.05198128 |  |  | 0.04053414 | 0.05198128
[5 empty] | 0.04153413 | 0.05198154 |  |  | 0.04153413 | 0.05198154
[5 empty] | 0.0425279 | 0.05198181 |  |  | 0.0425279 | 0.05198181
[5 empty] | 0.04351537 | 0.05198208 |  |  | 0.04351537 | 0.05198208
[5 empty] | 0.04449649 | 0.05198235 |  |  | 0.04449649 | 0.05198235
[5 empty] | 0.04547119 | 0.05198262 |  |  | 0.04547119 | 0.05198262
[5 empty] | 0.0464394 | 0.05198289 |  |  | 0.0464394 | 0.05198289
[5 empty] | 0.04740106 | 0.05198315 |  |  | 0.04740106 | 0.05198315
[5 empty] | 0.04835611 | 0.05198342 |  |  | 0.04835611 | 0.05198342
[5 empty] | 0.04930448 | 0.05198369 |  |  | 0.04930448 | 0.05198369
[5 empty] | 0.05024611 | 0.05198396 |  |  | 0.05024611 | 0.05198396
[5 empty] | 0.05118093 | 0.05198423 |  |  | 0.05118093 | 0.05198423
[5 empty] | 0.05210888 | 0.0519845 |  |  | 0.05210888 | 0.0519845
[5 empty] | 0.05302989 | 0.05198477 |  |  | 0.05302989 | 0.05198477
[5 empty] | 0.0539439 | 0.05198503 |  |  | 0.0539439 | 0.05198503
[5 empty] | 0.05485083846 | 0.0519853 |  |  | 0.05485083846 | 0.0519853
[5 empty] | 0.05575065 | 0.05198557 |  |  | 0.05575065 | 0.05198557
[5 empty] | 0.05664327 | 0.05198584 |  |  | 0.05664327 | 0.05198584
[5 empty] | 0.05664327 | 0.05197268 |  |  | 0.05664327 | 0.05197268
[5 empty] | 0.05775118 | 0.0519816 |  |  | 0.05775118 | 0.0519816
[5 empty] | 0.05885041 | 0.05199052 |  |  | 0.05885041 | 0.05199052
[5 empty] | 0.05994081 | 0.05199944 |  |  | 0.05994081 | 0.05199944
[5 empty] | 0.0610222 | 0.05200835 |  |  | 0.0610222 | 0.05200835
[5 empty] | 0.06209442 | 0.05201727 |  |  | 0.06209442 | 0.05201727
[5 empty] | 0.0631573 | 0.05202619 |  |  | 0.0631573 | 0.05202619
[5 empty] | 0.06421066 | 0.05203511 |  |  | 0.06421066 | 0.05203511
[5 empty] | 0.06525435 | 0.05204403 |  |  | 0.06525435 | 0.05204403
[5 empty] | 0.06628819 | 0.05205294 |  |  | 0.06628819 | 0.05205294
[5 empty] | 0.06731202 | 0.05206186 |  |  | 0.06731202 | 0.05206186
[5 empty] | 0.06832567 | 0.05207078 |  |  | 0.06832567 | 0.05207078
[5 empty] | 0.06932897 | 0.0520797 |  |  | 0.06932897 | 0.0520797
[5 empty] | 0.07032174 | 0.05208862 |  |  | 0.07032174 | 0.05208862
[5 empty] | 0.07130384 | 0.05209753 |  |  | 0.07130384 | 0.05209753
[5 empty] | 0.07227507 | 0.05210645 |  |  | 0.07227507 | 0.05210645
[5 empty] | 0.07323529 | 0.05211537 |  |  | 0.07323529 | 0.05211537
[5 empty] | 0.07418431 | 0.05212429 |  |  | 0.07418431 | 0.05212429
[5 empty] | 0.07512198 | 0.05213321 |  |  | 0.07512198 | 0.05213321
[5 empty] | 0.07604812 | 0.05214212 |  |  | 0.07604812 | 0.05214212
[5 empty] | 0.07696257 | 0.05215104 |  |  | 0.07696257 | 0.05215104
[5 empty] | 0.07786515 | 0.05215996 |  |  | 0.07786515 | 0.05215996
[5 empty] | 0.0787557 | 0.05216888 |  |  | 0.0787557 | 0.05216888
[5 empty] | 0.07963406 | 0.0521778 |  |  | 0.07963406 | 0.0521778
[5 empty] | 0.08050004 | 0.05218671 |  |  | 0.08050004 | 0.05218671
[5 empty] | 0.08135418 | 0.05219563 |  |  | 0.08135418 | 0.05219563
[5 empty] | 0.08220042 | 0.05220455 |  |  | 0.08220042 | 0.05220455
[5 empty] | 0.08303928 | 0.05221347 |  |  | 0.08303928 | 0.05221347
[5 empty] | 0.08387059 | 0.05222239 |  |  | 0.08387059 | 0.05222239
[5 empty] | 0.08469418 | 0.0522313 |  |  | 0.08469418 | 0.0522313
[5 empty] | 0.08550988 | 0.05224022 |  |  | 0.08550988 | 0.05224022
[5 empty] | 0.08631753 | 0.05224914 |  |  | 0.08631753 | 0.05224914
[5 empty] | 0.08711696 | 0.05225806 |  |  | 0.08711696 | 0.05225806
[5 empty] | 0.087908 | 0.05226698 |  |  | 0.087908 | 0.05226698
[5 empty] | 0.08869049 | 0.05227589 |  |  | 0.08869049 | 0.05227589
[5 empty] | 0.08946424 | 0.05228481 |  |  | 0.08946424 | 0.05228481
[5 empty] | 0.09022911 | 0.05229373 |  |  | 0.09022911 | 0.05229373
[5 empty] | 0.09098491 | 0.05230265 |  |  | 0.09098491 | 0.05230265
[5 empty] | 0.09173148 | 0.05231157 |  |  | 0.09173148 | 0.05231157
[5 empty] | 0.09246866 | 0.05232048 |  |  | 0.09246866 | 0.05232048
[5 empty] | 0.09319626 | 0.0523294 |  |  | 0.09319626 | 0.0523294
[5 empty] | 0.09391414 | 0.05233832 |  |  | 0.09391414 | 0.05233832
[5 empty] | 0.09462211 | 0.05234724 |  |  | 0.09462211 | 0.05234724
[5 empty] | 0.09532001 | 0.05235616 |  |  | 0.09532001 | 0.05235616
[5 empty] | 0.09600767 | 0.05236507 |  |  | 0.09600767 | 0.05236507
[5 empty] | 0.09668493 | 0.05237399 |  |  | 0.09668493 | 0.05237399
[5 empty] | 0.09735161 | 0.05238291 |  |  | 0.09735161 | 0.05238291
[5 empty] | 0.09800756 | 0.05239183 |  |  | 0.09800756 | 0.05239183
[5 empty] | 0.09865259 | 0.05240075 |  |  | 0.09865259 | 0.05240075
[5 empty] | 0.09928654 | 0.05240966 |  |  | 0.09928654 | 0.05240966
[5 empty] | 0.09928654 | 0.05240966 |  |  | 0.09928654 | 0.05240966
[5 empty] | 0.09758071 | 0.05559009 |  |  | 0.09758071 | 0.05559009
[5 empty] | 0.09607403 | 0.05877052 |  |  | 0.09607403 | 0.05877052
[5 empty] | 0.0947548 | 0.06195094 |  |  | 0.0947548 | 0.06195094
[5 empty] | 0.09361131 | 0.06513137 |  |  | 0.09361131 | 0.06513137
[5 empty] | 0.09263188 | 0.06831179 |  |  | 0.09263188 | 0.06831179
[5 empty] | 0.09180479 | 0.07149222 |  |  | 0.09180479 | 0.07149222
[5 empty] | 0.09111834 | 0.07467265 |  |  | 0.09111834 | 0.07467265
[5 empty] | 0.09056085 | 0.07785307 |  |  | 0.09056085 | 0.07785307
[5 empty] | 0.0901206 | 0.0810335 |  |  | 0.0901206 | 0.0810335
[5 empty] | 0.0897859 | 0.08421393 |  |  | 0.0897859 | 0.08421393
[5 empty] | 0.08954505 | 0.08739435 |  |  | 0.08954505 | 0.08739435
[5 empty] | 0.08938634 | 0.09057478 |  |  | 0.08938634 | 0.09057478
[5 empty] | 0.08929808 | 0.09375521 |  |  | 0.08929808 | 0.09375521
[5 empty] | 0.08926857 | 0.09693563 |  |  | 0.08926857 | 0.09693563
[5 empty] | 0.08956079 | 0.1001161 |  |  | 0.08956079 | 0.1001161
[5 empty] | 0.09043546 | 0.1032965 |  |  | 0.09043546 | 0.1032965
[5 empty] | 0.09170454 | 0.1064769 |  |  | 0.09170454 | 0.1064769
[5 empty] | 0.0931773 | 0.1096573 |  |  | 0.0931773 | 0.1096573
[5 empty] | 0.094663 | 0.1128378 |  |  | 0.094663 | 0.1128378
[5 empty] | 0.09597091 | 0.1160182 |  |  | 0.09597091 | 0.1160182
[5 empty] | 0.09691029 | 0.1191986 |  |  | 0.09691029 | 0.1191986
[5 empty] | 0.09729041 | 0.122379 |  |  | 0.09729041 | 0.122379
[5 empty] | 0.09712107 | 0.1255595 |  |  | 0.09712107 | 0.1255595
[5 empty] | 0.09659561 | 0.1287399 |  |  | 0.09659561 | 0.1287399
[5 empty] | 0.09574717 | 0.1319203 |  |  | 0.09574717 | 0.1319203
[5 empty] | 0.09460846 | 0.1351007 |  |  | 0.09460846 | 0.1351007
[5 empty] | 0.09321218 | 0.1382812 |  |  | 0.09321218 | 0.1382812
[5 empty] | 0.09159103 | 0.1414616 |  |  | 0.09159103 | 0.1414616
[5 empty] | 0.08977773 | 0.144642 |  |  | 0.08977773 | 0.144642
[5 empty] | 0.08780497 | 0.1478225 |  |  | 0.08780497 | 0.1478225
[5 empty] | 0.08570545 | 0.15 |  |  | 0.08570545 | 0.15
[5 empty] | 0.08351189 | 0.1541833 |  |  | 0.08351189 | 0.1541833
[5 empty] | 0.08125698 | 0.1573637 |  |  | 0.08125698 | 0.1573637
[5 empty] | 0.07877429 | 0.1605442 |  |  | 0.07877429 | 0.1605442
[5 empty] | 0.07449841 | 0.1637246 |  |  | 0.07449841 | 0.1637246
[5 empty] | 0.06972288 | 0.166905 |  |  | 0.06972288 | 0.166905
[5 empty] | 0.06649648 | 0.1700854 |  |  | 0.06649648 | 0.1700854
[5 empty] | 0.06609899 | 0.1732659 |  |  | 0.06609899 | 0.1732659
[5 empty] | 0.06612301 | 0.1764463 |  |  | 0.06612301 | 0.1764463
[5 empty] | 0.06617128 | 0.1796267 |  |  | 0.06617128 | 0.1796267
[5 empty] | 0.06624543 | 0.1828071 |  |  | 0.06624543 | 0.1828071
[5 empty] | 0.06634713 | 0.1859876 |  |  | 0.06634713 | 0.1859876
[5 empty] | 0.06647802 | 0.189168 |  |  | 0.06647802 | 0.189168
[5 empty] | 0.06663976 | 0.1923484 |  |  | 0.06663976 | 0.1923484
[5 empty] | 0.066834 | 0.1955288 |  |  | 0.066834 | 0.1955288
[5 empty] | 0.06719217 | 0.1987093 |  |  | 0.06719217 | 0.1987093
[5 empty] | 0.06888404 | 0.2018897 |  |  | 0.06888404 | 0.2018897
[5 empty] | 0.07125802 | 0.2050701 |  |  | 0.07125802 | 0.2050701
[5 empty] | 0.07315273 | 0.2082506 |  |  | 0.07315273 | 0.2082506
[5 empty] | 0.07451085 | 0.211431 |  |  | 0.07451085 | 0.211431
[5 empty] | 0.07573568 | 0.2146114 |  |  | 0.07573568 | 0.2146114
[5 empty] | 0.07686427 | 0.2177918 |  |  | 0.07686427 | 0.2177918
[5 empty] | 0.07793365 | 0.2209723 |  |  | 0.07793365 | 0.2209723
[5 empty] | 0.07898087 | 0.2241527 |  |  | 0.07898087 | 0.2241527
[5 empty] | 0.08002898 | 0.2273331 |  |  | 0.08002898 | 0.2273331
[5 empty] | 0.08096355 | 0.2305135 |  |  | 0.08096355 | 0.2305135
[5 empty] | 0.08184965 | 0.233694 |  |  | 0.08184965 | 0.233694
[5 empty] | 0.08281291 | 0.2368744 |  |  | 0.08281291 | 0.2368744
[5 empty] | 0.08397894 | 0.2400548 |  |  | 0.08397894 | 0.2400548
[5 empty] | 0.0855535 | 0.2432352 |  |  | 0.0855535 | 0.2432352
[5 empty] | 0.08762999 | 0.2464157 |  |  | 0.08762999 | 0.2464157
[5 empty] | 0.09014042 | 0.2495961 |  |  | 0.09014042 | 0.2495961
[5 empty] | 0.0930166 | 0.2527765 |  |  | 0.0930166 | 0.2527765
[5 empty] | 0.09619037 | 0.2559569 |  |  | 0.09619037 | 0.2559569
[5 empty] | 0.09959357 | 0.2591374 |  |  | 0.09959357 | 0.2591374
[5 empty] | 0.103158 | 0.2623178 |  |  | 0.103158 | 0.2623178
[5 empty] | 0.1068156 | 0.2654982 |  |  | 0.1068156 | 0.2654982
[5 empty] | 0.110498 | 0.2686787 |  |  | 0.110498 | 0.2686787
[5 empty] | 0.1141372 | 0.2718591 |  |  | 0.1141372 | 0.2718591
[5 empty] | 0.117665 | 0.2750395 |  |  | 0.117665 | 0.2750395
[5 empty] | 0.1210131 | 0.2782199 |  |  | 0.1210131 | 0.2782199
[5 empty] | 0.1241136 | 0.2814004 |  |  | 0.1241136 | 0.2814004
[5 empty] | 0.126898 | 0.2845808 |  |  | 0.126898 | 0.2845808
[5 empty] | 0.1292984 | 0.2877612 |  |  | 0.1292984 | 0.2877612
[5 empty] | 0.1312465 | 0.2909416 |  |  | 0.1312465 | 0.2909416
[5 empty] | 0.1326742 | 0.2941221 |  |  | 0.1326742 | 0.2941221
[5 empty] | 0.1337154 | 0.2973025 |  |  | 0.1337154 | 0.2973025
[5 empty] | 0.1335738 | 0.3004829 |  |  | 0.1335738 | 0.3004829
[5 empty] | 0.1301387 | 0.3036633 |  |  | 0.1301387 | 0.3036633
[5 empty] | 0.1230534 | 0.3068438 |  |  | 0.1230534 | 0.3068438
[5 empty] | 0.1135759 | 0.3100242 |  |  | 0.1135759 | 0.3100242
[5 empty] | 0.1029642 | 0.3132046 |  |  | 0.1029642 | 0.3132046
[5 empty] | 0.09247641 | 0.316385 |  |  | 0.09247641 | 0.316385
[5 empty] | 0.08337048 | 0.3195655 |  |  | 0.08337048 | 0.3195655
[5 empty] | 0.07690447 | 0.3227459 |  |  | 0.07690447 | 0.3227459
[5 empty] | 0.07342207 | 0.3259263 |  |  | 0.07342207 | 0.3259263
[5 empty] | 0.07033249 | 0.3291068 |  |  | 0.07033249 | 0.3291068
[5 empty] | 0.06738446 | 0.3322872 |  |  | 0.06738446 | 0.3322872
[5 empty] | 0.06459637 | 0.3354676 |  |  | 0.06459637 | 0.3354676
[5 empty] | 0.06198659 | 0.338648 |  |  | 0.06198659 | 0.338648
[5 empty] | 0.0595735 | 0.3418285 |  |  | 0.0595735 | 0.3418285
[5 empty] | 0.05737548 | 0.3450089 |  |  | 0.05737548 | 0.3450089
[5 empty] | 0.05541091 | 0.3481893 |  |  | 0.05541091 | 0.3481893
[5 empty] | 0.05369815 | 0.3513697 |  |  | 0.05369815 | 0.3513697
[5 empty] | 0.05225559 | 0.3545502 |  |  | 0.05225559 | 0.3545502
[5 empty] | 0.05110162 | 0.3577306 |  |  | 0.05110162 | 0.3577306
[5 empty] | 0.05025459 | 0.360911 |  |  | 0.05025459 | 0.360911
[5 empty] | 0.0497329 | 0.3640914 |  |  | 0.0497329 | 0.3640914
[5 empty] | 0.04955492 | 0.3672719 |  |  | 0.04955492 | 0.3672719