## 1
Общество с ограниченной ответственностью "Инженерная геология" (ООО "ИнжГео") | [11 empty] | Общество с ограниченной ответственностью "Инженерная геология" (ООО "ИнжГео")
Юр. адрес: 117279, г. Москва, ул. Миклухо-Маклая, 36 а, этаж 5, пом. XXIII к. 76-84 | [11 empty] | Юр. адрес: 117279, г. Москва, ул. Миклухо-Маклая, 36 а, этаж 5, пом. XXIII к. 76-84 | [8 empty] | нагр |  |  | X0 | Y0 | R |  | нагр |  |  |  | X0 | Y0 | R | нагр |  |  |  | X0 | Y0 | R |  | нагр |  |  |  | X0 | Y0 | R
Телефон/факс +7 (495) 132-30-00, Адрес электронной почты inbox@inj-geo.ru | [11 empty] | Телефон/факс +7 (495) 132-30-00, Адрес электронной почты inbox@inj-geo.ru | [12 empty] | 0 | [7 empty] | 0 | [6 empty] | 0 | [7 empty] | 0
[21 empty] | девиатор | [6 empty] | девиатор | [6 empty] | девиатор | [7 empty] | девиатор
Испытательная лаборатория ООО «ИнжГео» | [11 empty] | Испытательная лаборатория ООО «ИнжГео» | [8 empty] | x0 | Угол | X | Y |  |  |  | x0 |  | Угол | X | Y |  |  | x0 |  | Угол | X | Y |  |  |  | x0 |  | Угол | X | Y
Адрес места осуществления деятельности лаборатории: г. Москва, просп. Вернадского, д. 51, стр. 1 | [11 empty] | Адрес места осуществления деятельности лаборатории: г. Москва, просп. Вернадского, д. 51, стр. 1 | [9 empty] | 0 | [7 empty] | 0 | [6 empty] | 0 | [7 empty] | 0
Телефон +7(910)4557682, E-mail: slg85@mail.ru | [11 empty] | Телефон +7(910)4557682, E-mail: slg85@mail.ru | [9 empty] | 5 | [7 empty] | 5 | [6 empty] | 5 | [7 empty] | 5
[22 empty] | 10 | [7 empty] | 10 | [6 empty] | 10 | [7 empty] | 10
[12 empty] | Протокол испытаний № 13-63/22 от 20-11-2022 | [9 empty] | 15 | [7 empty] | 15 | [6 empty] | 15 | [7 empty] | 15
[22 empty] | 20 | [7 empty] | 20 | [6 empty] | 20 | [7 empty] | 20
[12 empty] | Наименование и адрес заказчика: Переход трубопровода через р. Енисей | [9 empty] | 25 | [7 empty] | 25 | [6 empty] | 25 | [7 empty] | 25
[12 empty] | Наименование объекта: ООО Регионстрой | [9 empty] | 30 | [7 empty] | 30 | [6 empty] | 30 | [7 empty] | 30
Наименование используемого метода/методики: ГОСТ 12248.4-2020 | [11 empty] | Наименование используемого метода/методики: ГОСТ 12248.3-2020 | [9 empty] | 35 | [7 empty] | 35 | [6 empty] | 35 | [7 empty] | 35
Условия проведения испытания: температура окружающей среды (18 - 25)0С, влажность воздуха (40 - 75)% | [11 empty] | Условия проведения испытания: температура окружающей среды (18 - 25)0С, влажность воздуха (40 - 75)% | [9 empty] | 40 | [7 empty] | 40 | [6 empty] | 40 | [7 empty] | 40
[12 empty] | Дата получение объекта подлежащего испытаниям: 24.10.2022 | [9 empty] | 45 | [7 empty] | 45 | [6 empty] | 45 | [7 empty] | 45
[12 empty] | Дата испытания: 25.10.2022-19.11.2022 | [9 empty] | 50 | [7 empty] | 50 | [6 empty] | 50 | [7 empty] | 50
[22 empty] | 55 | [7 empty] | 55 | [6 empty] | 55 | [7 empty] | 55
Испытание грунтов методом трехосного сжатия | [11 empty] | Испытание грунтов методом трехосного сжатия | [9 empty] | 60 | [7 empty] | 60 | [6 empty] | 60 | [7 empty] | 60
[22 empty] | 65 | [7 empty] | 65 | [6 empty] | 65 | [7 empty] | 65
Лабораторный номер: | [6 empty] | We, д.е. = |  |  |  |  | Лабораторный номер: |  | 1057 |  |  |  | We, д.е. = | 0.406669122 |  |  | 70 | [7 empty] | 70 | [6 empty] | 70 | [7 empty] | 70
Номер скважины: | [6 empty] | ρ, г/см3 = |  |  |  |  | Номер скважины: |  | BH-001 |  |  |  | ρ, г/см3 = | 1.75 |  |  | 75 | [7 empty] | 75 | [6 empty] | 75 | [7 empty] | 75
Глубина отбора, м: | [6 empty] | ρs, г/см3 = |  |  |  |  | Глубина отбора, м: |  | 1.7 |  |  |  | ρs, г/см3 = | 2.7 |  |  | 80 | [7 empty] | 80 | [6 empty] | 80 | [7 empty] | 80
Наименование грунта: | [6 empty] | e, д.е. = |  |  |  |  | Наименование грунта: |  | Суглинок, после оттаивания текучий, легкий песчанистый |  |  |  | e, д.е. = | 1.17029 |  |  | 85 | [7 empty] | 85 | [6 empty] | 85 | [7 empty] | 85
Схема проведения опыта: | [6 empty] | IL, д.е. = |  |  |  |  | Схема проведения опыта: |  | КД |  |  |  | IL, д.е. = | 1.082 |  |  | 90 | [7 empty] | 90 | [6 empty] | 90 | [7 empty] | 90
[22 empty] | 95 | [7 empty] | 95 | [6 empty] | 95 | [7 empty] | 95
[22 empty] | 100 | [7 empty] | 100 | [6 empty] | 100 | [7 empty] | 100
Результаты испытаний | [11 empty] | Результаты испытаний | [9 empty] | 105 | [7 empty] | 105 | [6 empty] | 105 | [7 empty] | 105
[22 empty] | 110 | [7 empty] | 110 | [6 empty] | 110 | [7 empty] | 110
[22 empty] | 115 | [7 empty] | 115 | [6 empty] | 115 | [7 empty] | 115
[22 empty] | 120 | [7 empty] | 120 | [6 empty] | 120 | [7 empty] | 120
[22 empty] | 125 | [7 empty] | 125 | [6 empty] | 125 | [7 empty] | 125
[22 empty] | 130 | [7 empty] | 130 | [6 empty] | 130 | [7 empty] | 130
[22 empty] | 135 | [7 empty] | 135 | [6 empty] | 135 | [7 empty] | 135
[22 empty] | 140 | [7 empty] | 140 | [6 empty] | 140 | [7 empty] | 140
[22 empty] | 145 | [7 empty] | 145 | [6 empty] | 145 | [7 empty] | 145
[22 empty] | 150 | [7 empty] | 150 | [6 empty] | 150 | [7 empty] | 150
[22 empty] | 155 | [7 empty] | 155 | [6 empty] | 155 | [7 empty] | 155
[22 empty] | 160 | [7 empty] | 160 | [6 empty] | 160 | [7 empty] | 160
[22 empty] | 165 | [7 empty] | 165 | [6 empty] | 165 | [7 empty] | 165
[22 empty] | 170 | [7 empty] | 170 | [6 empty] | 170 | [7 empty] | 170
[22 empty] | 175 | [7 empty] | 175 | [6 empty] | 175 | [7 empty] | 175
[22 empty] | 180 | [7 empty] | 180 | [6 empty] | 180 | [7 empty] | 180
[13 empty] | Давление в камере, Мпа σ3 | Вертикальная нагрузка, Мпа σ1 | Поровое давление, Мпа u
| K0, д.е. | 0.8435655 |  |  |  |  | Коэфф. Точки | [5 empty] | 0.05 | 0.08493633 | [5 empty] | 1 | [6 empty] | σ3,кПа | σ1,кПа | u, кПа |  |  |  | 4
| q_zg, МПа | 0.04217828 | [10 empty] | 0.15 | 0.2220252 | [27 empty] | δ3, Мпа | δ1-δ3, МПа | δ1, МПа | δ1, КПа
|  |  | Модуль деформации, МПа: | [9 empty] | 0.25 | 0.3591141 | [21 empty] | С, МПа:
|  |  | Е0= |  | Точки модуля (полное напр.), МПа |  |  |  | 0.04217828 | 0.06748524 | [25 empty] | φ, град:
|  |  | E50 = |  | qf (полное напр.), МПа |  |  |  | 0.06746816 | [26 empty] | E, Мпа
|  |  | Коэф. Поперечной деформации, ϑ = | [9 empty] | Эффективные значения угла внутреннего трения и удельного сцепления ϕ', С' | [13 empty] | x | 0
[13 empty] | ϕ', град. = | 9 | [12 empty] | y |  |  |  | С, кПа | φ,°
[13 empty] | С', МПа = | 0.007
| Исполнитель: | [6 empty] | Морозов Д.С. |  |  |  |  | Исполнитель: |  |  |  |  | Морозов Д.С.
| Начальник исп. лаборатории: | [6 empty] | Семиколенова Л.Г. |  |  |  |  | Начальник исп. лаборатории: |  |  |  |  | Семиколенова Л.Г.
Лист 1 , всего листов 2 | [11 empty] | Лист 2 , всего листов 2
Частичное воспроизведение протокола испытаний без письменного разрешения ООО «ИнжГео» ЗАПРЕЩАЕТСЯ | [11 empty] | Частичное воспроизведение протокола испытаний без письменного разрешения ООО «ИнжГео» ЗАПРЕЩАЕТСЯ
[5 empty] | второй график |  | первый график | [9 empty] | К Пуассона
dev50 | epsE50 | ind | devE0 | epsE0 | dev | eps | sigma |  | dev1 | eps1 | dev2 | eps2 | dev3 | eps3 |  | Глины
0.01746816 | 0.001746803 |  |  |  | -3e-05 | 0 |  |  | -3e-05 | 0 | 0.01764617 | 0.0003882517 | 0.02182281 | 0.0002669437 |  | < 0 | 0,20-0,30
ind |  |  |  |  | 0.007860674 | 0.000524041 |  |  | 0.007860674 | 0.000524041 | 0.0360126 | 0.001188526 | 0.05455704 | 0.001001039 |  | 0-0,25 | 0,30-0,38
2 |  |  |  |  | 0.01746816 | 0.001746803 |  |  | 0.01746816 | 0.001746803 | 0.0371892 | 0.001591593 | 0.05933328 | 0.001589709 |  | 0,25< | 0,38-0,45
E0 |  |  |  |  | 0.0188064 | 0.002395806 |  |  | 0.0188064 | 0.002395806 | 0.04081256 | 0.00238739 | 0.06317027 | 0.002384564 |  | Суглинки | 0,35-0,37
epsE0 | devE0 |  |  |  | 0.0202163 | 0.003194409 |  |  | 0.0202163 | 0.003194409 | 0.04090257 | 0.003183187 | 0.06436842 | 0.003179418 |  | Пески и супеси | 0,30-0,35
0.000524041 | 0.007860674 |  |  |  | 0.02065897 | 0.003993011 |  |  | 0.02065897 | 0.003993011 | 0.04251734 | 0.003978984 | 0.06452964 | 0.003974273
[5 empty] | 0.02092463 | 0.004791613 |  |  | 0.02092463 | 0.004791613 | 0.04731058 | 0.00477478 | 0.07316245 | 0.004769127
График E50 |  | График E |  |  | 0.02188993 | 0.005590215 |  |  | 0.02188993 | 0.005590215 | 0.04878302 | 0.005570577 | 0.07183042 | 0.005563982
eps | q | sigma |  |  | 0.02369405 | 0.006388817 |  |  | 0.02369405 | 0.006388817 | 0.05116235 | 0.006366374 | 0.07654933 | 0.006358837
Горизонтальная линия E50 |  | Касательная |  |  | 0.02374023 | 0.007187419 |  |  | 0.02374023 | 0.007187419 | 0.04880272 | 0.007162171 | 0.07513903 | 0.007153691
0 |  | a | b |  | 0.02467685 | 0.007986021 |  |  | 0.02467685 | 0.007986021 | 0.05414319 | 0.007957967 | 0.07745739 | 0.007948546
|  |  | 0 |  | 0.02490089 | 0.008784624 |  |  | 0.02490089 | 0.008784624 | 0.05303667 | 0.008753764 | 0.08040951 | 0.0087434
Вертикальная линия E50 |  | p1 и p2 |  |  | 0.0254809 | 0.009583226 |  |  | 0.0254809 | 0.009583226 | 0.05329223 | 0.009549561 | 0.0850291 | 0.009538255
| 0 | 0 |  |  | 0.02577592 | 0.01038183 |  |  | 0.02577592 | 0.01038183 | 0.05634538 | 0.01034536 | 0.08592143 | 0.01033311
[5 empty] | 0.02751976 | 0.01118043 |  |  | 0.02751976 | 0.01118043 | 0.05485967 | 0.01114115 | 0.08341552 | 0.01112796
Касательная линия E50 |  |  |  |  | 0.02779325 | 0.01197903 |  |  | 0.02779325 | 0.01197903 | 0.05659548 | 0.01193695 | 0.09053555 | 0.01192282
0 | 0 | Горизонтальная 1 |  |  | 0.02728973 | 0.01277763 |  |  | 0.02728973 | 0.01277763 | 0.05727176 | 0.01273275 | 0.08618788 | 0.01271767
[5 empty] | 0.02851407 | 0.01357624 |  |  | 0.02851407 | 0.01357624 | 0.05703244 | 0.01352854 | 0.08623608 | 0.01351253
Горизонтальная линия qкр |  |  |  |  | 0.02775997 | 0.01437484 |  |  | 0.02775997 | 0.01437484 | 0.05786419 | 0.01432434 | 0.09111865 | 0.01430738
Горизонтальная линия q |  | Горизонтальная 2 |  |  | 0.02833709 | 0.01517344 |  |  | 0.02833709 | 0.01517344 | 0.06100899 | 0.01512014 | 0.09214303 | 0.01510224
0 |  | 0 |  |  | 0.02873384 | 0.01597204 |  |  | 0.02873384 | 0.01597204 | 0.05909774 | 0.01591593 | 0.09174996 | 0.01589709
[5 empty] | 0.02893832 | 0.01677064 |  |  | 0.02893832 | 0.01677064 | 0.05980403 | 0.01671173 | 0.0929999 | 0.01669195
Вертикальная линия q |  |  |  |  | 0.02990694 | 0.01756925 |  |  | 0.02990694 | 0.01756925 | 0.05942985 | 0.01750753 | 0.09047702 | 0.0174868
| 0 |  |  |  | 0.02906424 | 0.01836785 |  |  | 0.02906424 | 0.01836785 | 0.06205051 | 0.01830332 | 0.09266014 | 0.01828166
[5 empty] | 0.03012234 | 0.01916645 |  |  | 0.03012234 | 0.01916645 | 0.06014451 | 0.01909912 | 0.08995953 | 0.01907651
[5 empty] | 0.03058322 | 0.01996505 |  |  | 0.03058322 | 0.01996505 | 0.06300476 | 0.01989492 | 0.09092268 | 0.01987136
[5 empty] | 0.03058121 | 0.02076366 |  |  | 0.03058121 | 0.02076366 | 0.06123447 | 0.02069071 | 0.09694236 | 0.02066622
[5 empty] | 0.03007811 | 0.02156226 |  |  | 0.03007811 | 0.02156226 | 0.06350355 | 0.02148651 | 0.09488179 | 0.02146107
[5 empty] | 0.03002625 | 0.02236086 |  |  | 0.03002625 | 0.02236086 | 0.06317268 | 0.02228231 | 0.09247236 | 0.02225593
[5 empty] | 0.02988346 | 0.02315946 |  |  | 0.02988346 | 0.02315946 | 0.06244181 | 0.0230781 | 0.09373829 | 0.02305078
[5 empty] | 0.03000673 | 0.02395806 |  |  | 0.03000673 | 0.02395806 | 0.06215101 | 0.0238739 | 0.09836953 | 0.02384564
[5 empty] | 0.03021353 | 0.02475667 |  |  | 0.03021353 | 0.02475667 | 0.06393712 | 0.0246697 | 0.0939532 | 0.02464049
[5 empty] | 0.03093548 | 0.02555527 |  |  | 0.03093548 | 0.02555527 | 0.06475551 | 0.0254655 | 0.09337553 | 0.02543535
[5 empty] | 0.03068113 | 0.02635387 |  |  | 0.03068113 | 0.02635387 | 0.06428987 | 0.02626129 | 0.09847387 | 0.0262302
[5 empty] | 0.03161889 | 0.02715247 |  |  | 0.03161889 | 0.02715247 | 0.06305792 | 0.02705709 | 0.1000516 | 0.02702506
[5 empty] | 0.03065068 | 0.02795107 |  |  | 0.03065068 | 0.02795107 | 0.06439819 | 0.02785289 | 0.09572285 | 0.02781991
[5 empty] | 0.03196567 | 0.02874968 |  |  | 0.03196567 | 0.02874968 | 0.0650407 | 0.02864868 | 0.1017522 | 0.02861476
[5 empty] | 0.03135675 | 0.02954828 |  |  | 0.03135675 | 0.02954828 | 0.06401557 | 0.02944448 | 0.1007585 | 0.02940962
[5 empty] | 0.03251604 | 0.03034688 |  |  | 0.03251604 | 0.03034688 | 0.0667162 | 0.03024028 | 0.1030003 | 0.03020447
[5 empty] | 0.03194264 | 0.03114548 |  |  | 0.03194264 | 0.03114548 | 0.06536621 | 0.03103607 | 0.09845155 | 0.03099933
[5 empty] | 0.0317255 | 0.03194409 |  |  | 0.0317255 | 0.03194409 | 0.06518198 | 0.03183187 | 0.09979063 | 0.03179418
[5 empty] | 0.03192583 | 0.03274269 |  |  | 0.03192583 | 0.03274269 | 0.06585991 | 0.03262767 | 0.1026465 | 0.03258904
[5 empty] | 0.03258735 | 0.03354129 |  |  | 0.03258735 | 0.03354129 | 0.06530202 | 0.03342346 | 0.1002483 | 0.03338389
[5 empty] | 0.03149058 | 0.03433989 |  |  | 0.03149058 | 0.03433989 | 0.06520232 | 0.03421926 | 0.09939224 | 0.03417875
[5 empty] | 0.03153339 | 0.03513849 |  |  | 0.03153339 | 0.03513849 | 0.06750571 | 0.03501506 | 0.1037886 | 0.0349736
[5 empty] | 0.03220415 | 0.0359371 |  |  | 0.03220415 | 0.0359371 | 0.06850988 | 0.03581085 | 0.1026777 | 0.03576846
[5 empty] | 0.03296704 | 0.0367357 |  |  | 0.03296704 | 0.0367357 | 0.0651712 | 0.03660665 | 0.1003911 | 0.03656331
[5 empty] | 0.03285393 | 0.0375343 |  |  | 0.03285393 | 0.0375343 | 0.06629522 | 0.03740245 | 0.1051337 | 0.03735817
[5 empty] | 0.0319293 | 0.0383329 |  |  | 0.0319293 | 0.0383329 | 0.06532839 | 0.03819824 | 0.1052176 | 0.03815302
[5 empty] | 0.03213414 | 0.0391315 |  |  | 0.03213414 | 0.0391315 | 0.06545792 | 0.03899404 | 0.09891382 | 0.03894787
[5 empty] | 0.03301743 | 0.03993011 |  |  | 0.03301743 | 0.03993011 | 0.0661143 | 0.03978984 | 0.1054268 | 0.03974273
[5 empty] | 0.03316926 | 0.04072871 |  |  | 0.03316926 | 0.04072871 | 0.06746657 | 0.04058563 | 0.1053425 | 0.04053758
[5 empty] | 0.03347139 | 0.04152731 |  |  | 0.03347139 | 0.04152731 | 0.06827451 | 0.04138143 | 0.1006042 | 0.04133244
[5 empty] | 0.03270086 | 0.04232591 |  |  | 0.03270086 | 0.04232591 | 0.07007502 | 0.04217723 | 0.1020669 | 0.04212729
[5 empty] | 0.03300805 | 0.04312452 |  |  | 0.03300805 | 0.04312452 | 0.06803194 | 0.04297302 | 0.09962791 | 0.04292215
[5 empty] | 0.03251762 | 0.04392312 |  |  | 0.03251762 | 0.04392312 | 0.06915195 | 0.04376882 | 0.1067182 | 0.043717
[5 empty] | 0.03383224 | 0.04472172 |  |  | 0.03383224 | 0.04472172 | 0.07017396 | 0.04456462 | 0.1045637 | 0.04451186
[5 empty] | 0.03297497 | 0.04552032 |  |  | 0.03297497 | 0.04552032 | 0.06805998 | 0.04536041 | 0.1058701 | 0.04530671
[5 empty] | 0.03246713 | 0.04631892 |  |  | 0.03246713 | 0.04631892 | 0.06835232 | 0.04615621 | 0.104794 | 0.04610157
[5 empty] | 0.03387011 | 0.04711753 |  |  | 0.03387011 | 0.04711753 | 0.07012666 | 0.04695201 | 0.105255 | 0.04689642
[5 empty] | 0.03415583 | 0.04791613 |  |  | 0.03415583 | 0.04791613 | 0.06804515 | 0.0477478 | 0.1053814 | 0.04769127
[5 empty] | 0.03328873 | 0.04871473 |  |  | 0.03328873 | 0.04871473 | 0.07032816 | 0.0485436 | 0.1079967 | 0.04848613
[5 empty] | 0.03371692 | 0.04951333 |  |  | 0.03371692 | 0.04951333 | 0.06931384 | 0.0493394 | 0.1058377 | 0.04928098
[5 empty] | 0.03293138 | 0.05031193 |  |  | 0.03293138 | 0.05031193 | 0.06802928 | 0.05013519 | 0.1045506 | 0.05007584
[5 empty] | 0.03302463 | 0.05111054 |  |  | 0.03302463 | 0.05111054 | 0.07089299 | 0.05093099 | 0.105506 | 0.05087069
[5 empty] | 0.03435823 | 0.05190914 |  |  | 0.03435823 | 0.05190914 | 0.06780983 | 0.05172679 | 0.1030477 | 0.05166555
[5 empty] | 0.0343495 | 0.05270774 |  |  | 0.0343495 | 0.05270774 | 0.07161416 | 0.05252258 | 0.1034363 | 0.0524604
[5 empty] | 0.03350206 | 0.05350634 |  |  | 0.03350206 | 0.05350634 | 0.0689064 | 0.05331838 | 0.1036461 | 0.05325526
[5 empty] | 0.03415473 | 0.05430495 |  |  | 0.03415473 | 0.05430495 | 0.07037079 | 0.05411418 | 0.1026127 | 0.05405011
[5 empty] | 0.03400126 | 0.05510355 |  |  | 0.03400126 | 0.05510355 | 0.06946886 | 0.05490997 | 0.1034504 | 0.05484497
[5 empty] | 0.03418843 | 0.05590215 |  |  | 0.03418843 | 0.05590215 | 0.0690565 | 0.05570577 | 0.1102443 | 0.05563982
[5 empty] | 0.03450265 | 0.05670075 |  |  | 0.03450265 | 0.05670075 | 0.06855066 | 0.05650157 | 0.10712 | 0.05643468
[5 empty] | 0.03456267 | 0.05749935 |  |  | 0.03456267 | 0.05749935 | 0.0723036 | 0.05729736 | 0.1042089 | 0.05722953
[5 empty] | 0.03493633 | 0.05829796 |  |  | 0.03493633 | 0.05829796 | 0.0720252 | 0.05809316 | 0.1052281 | 0.05802438
[5 empty] | 0.03364586 | 0.05909656 |  |  | 0.03364586 | 0.05909656 | 0.07070874 | 0.05888896 | 0.1065139 | 0.05881924
[5 empty] | 0.03442869 | 0.05989516 |  |  | 0.03442869 | 0.05989516 | 0.07080732 | 0.05968475 | 0.1102042 | 0.05961409
[5 empty] | 0.03494405 | 0.06069376 |  |  | 0.03494405 | 0.06069376 | 0.07191966 | 0.06048055 | 0.1106989 | 0.06040895
[5 empty] | 0.03480611 | 0.06149236 |  |  | 0.03480611 | 0.06149236 | 0.07271769 | 0.06127635 | 0.1070815 | 0.0612038
[5 empty] | 0.03537775 | 0.06229097 |  |  | 0.03537775 | 0.06229097 | 0.07199273 | 0.06207214 | 0.1102953 | 0.06199866
[5 empty] | 0.03518833 | 0.06308957 |  |  | 0.03518833 | 0.06308957 | 0.07126136 | 0.06286794 | 0.1107506 | 0.06279351
[5 empty] | 0.03547222 | 0.06388817 |  |  | 0.03547222 | 0.06388817 | 0.06940392 | 0.06366374 | 0.1044817 | 0.06358837
[5 empty] | 0.03382069 | 0.06468677 |  |  | 0.03382069 | 0.06468677 | 0.07016559 | 0.06445953 | 0.1089026 | 0.06438322
[5 empty] | 0.03408928 | 0.06548538 |  |  | 0.03408928 | 0.06548538 | 0.07146511 | 0.06525533 | 0.1087927 | 0.06517808
[5 empty] | 0.03535413 | 0.06628398 |  |  | 0.03535413 | 0.06628398 | 0.07336772 | 0.06605113 | 0.104636 | 0.06597293
[5 empty] | 0.03532972 | 0.06708258 |  |  | 0.03532972 | 0.06708258 | 0.07058252 | 0.06684692 | 0.107349 | 0.06676778
[5 empty] | 0.03492804 | 0.06788118 |  |  | 0.03492804 | 0.06788118 | 0.06944188 | 0.06764272 | 0.1091141 | 0.06756264
[5 empty] | 0.0340638 | 0.06867978 |  |  | 0.0340638 | 0.06867978 | 0.0736869 | 0.06843852 | 0.107188 | 0.06835749
[5 empty] | 0.03413678 | 0.06947839 |  |  | 0.03413678 | 0.06947839 | 0.07084335 | 0.06923431 | 0.1071965 | 0.06915235
[5 empty] | 0.03544458 | 0.07027699 |  |  | 0.03544458 | 0.07027699 | 0.0718862 | 0.07003011 | 0.1092259 | 0.0699472
[5 empty] | 0.0343466 | 0.07107559 |  |  | 0.0343466 | 0.07107559 | 0.07085527 | 0.07082591 | 0.1080791 | 0.07074206
[5 empty] | 0.03433889 | 0.07187419 |  |  | 0.03433889 | 0.07187419 | 0.07211358 | 0.07162171 | 0.1058407 | 0.07153691
[5 empty] | 0.03515962 | 0.07267279 |  |  | 0.03515962 | 0.07267279 | 0.07227354 | 0.0724175 | 0.1053854 | 0.07233177
[5 empty] | 0.03406436 | 0.0734714 |  |  | 0.03406436 | 0.0734714 | 0.07285669 | 0.0732133 | 0.1109088 | 0.07312662
[5 empty] | 0.03497048 | 0.07427 |  |  | 0.03497048 | 0.07427 | 0.07129828 | 0.0740091 | 0.1086279 | 0.07392148
[5 empty] | 0.03424336 | 0.0750686 |  |  | 0.03424336 | 0.0750686 | 0.0700083 | 0.07480489 | 0.1069383 | 0.07471633
[5 empty] | 0.03480218 | 0.0758672 |  |  | 0.03480218 | 0.0758672 | 0.07298152 | 0.07560069 | 0.1119934 | 0.07551118
[5 empty] | 0.03406275 | 0.07666581 |  |  | 0.03406275 | 0.07666581 | 0.07318213 | 0.07639649 | 0.109851 | 0.07630604
[5 empty] | 0.03388977 | 0.07746441 |  |  | 0.03388977 | 0.07746441 | 0.07113478 | 0.07719228 | 0.107138 | 0.07710089
[5 empty] | 0.03470321 | 0.07826301 |  |  | 0.03470321 | 0.07826301 | 0.06927828 | 0.07798808 | 0.1096041 | 0.07789575
[5 empty] | 0.03415092 | 0.07906161 |  |  | 0.03415092 | 0.07906161 | 0.07170573 | 0.07878388 | 0.1060849 | 0.0786906
[5 empty] | 0.03508131 | 0.07986021 |  |  | 0.03508131 | 0.07986021 | 0.07048766 | 0.07957967 | 0.1083979 | 0.07948546
[5 empty] | 0.03465212 | 0.08065882 |  |  | 0.03465212 | 0.08065882 | 0.06934272 | 0.08037547 | 0.1064278 | 0.08028031
[5 empty] | 0.03507808 | 0.08145742 |  |  | 0.03507808 | 0.08145742 | 0.07259672 | 0.08117127 | 0.104692 | 0.08107517
[5 empty] | 0.03387189 | 0.08225602 |  |  | 0.03387189 | 0.08225602 | 0.07133829 | 0.08196706 | 0.1056542 | 0.08187002
[5 empty] | 0.03463799 | 0.08305462 |  |  | 0.03463799 | 0.08305462 | 0.07165724 | 0.08276286 | 0.1097034 | 0.08266488
[5 empty] | 0.03500711 | 0.08385322 |  |  | 0.03500711 | 0.08385322 | 0.0702335 | 0.08355866 | 0.1061296 | 0.08345973
[5 empty] | 0.03379481 | 0.08465183 |  |  | 0.03379481 | 0.08465183 | 0.07203848 | 0.08435445 | 0.1034888 | 0.08425459
[5 empty] | 0.03422541 | 0.08545043 |  |  | 0.03422541 | 0.08545043 | 0.06846457 | 0.08515025 | 0.1065429 | 0.08504944
[5 empty] | 0.03484892 | 0.08624903 |  |  | 0.03484892 | 0.08624903 | 0.06914654 | 0.08594605 | 0.1056161 | 0.08584429
[5 empty] | 0.03392303 | 0.08704763 |  |  | 0.03392303 | 0.08704763 | 0.07099293 | 0.08674184 | 0.1070167 | 0.08663915
[5 empty] | 0.03407026 | 0.08784624 |  |  | 0.03407026 | 0.08784624 | 0.06836833 | 0.08753764 | 0.1058135 | 0.087434
[5 empty] | 0.03388357 | 0.08864484 |  |  | 0.03388357 | 0.08864484 | 0.06785481 | 0.08833344 | 0.1042692 | 0.08822886
[5 empty] | 0.03380911 | 0.08944344 |  |  | 0.03380911 | 0.08944344 | 0.07034605 | 0.08912923 | 0.1089954 | 0.08902371
[5 empty] | 0.03434572 | 0.09024204 |  |  | 0.03434572 | 0.09024204 | 0.06765131 | 0.08992503 | 0.1066662 | 0.08981857
[5 empty] | 0.03455346 | 0.09104064 |  |  | 0.03455346 | 0.09104064 | 0.06887052 | 0.09072083 | 0.1030868 | 0.09061342
[5 empty] | 0.03404729 | 0.09183925 |  |  | 0.03404729 | 0.09183925 | 0.06963669 | 0.09151662 | 0.1041961 | 0.09140828
[5 empty] | 0.0338252 | 0.09263785 |  |  | 0.0338252 | 0.09263785 | 0.07102023 | 0.09231242 | 0.1045099 | 0.09220313
[5 empty] | 0.03330133 | 0.09343645 |  |  | 0.03330133 | 0.09343645 | 0.0711868 | 0.09310822 | 0.100507 | 0.09299799
[5 empty] | 0.03261893 | 0.09423505 |  |  | 0.03261893 | 0.09423505 | 0.06809821 | 0.09390401 | 0.1034792 | 0.09379284
[5 empty] | 0.03287102 | 0.09503365 |  |  | 0.03287102 | 0.09503365 | 0.07001168 | 0.09469981 | 0.1053809 | 0.09458769
[5 empty] | 0.0338056 | 0.09583226 |  |  | 0.0338056 | 0.09583226 | 0.07050876 | 0.09549561 | 0.1004768 | 0.09538255
[5 empty] | 0.03258931 | 0.09663086 |  |  | 0.03258931 | 0.09663086 | 0.06856897 | 0.0962914 | 0.1031379 | 0.0961774
[5 empty] | 0.03332131 | 0.09742946 |  |  | 0.03332131 | 0.09742946 | 0.06706504 | 0.0970872 | 0.1028488 | 0.09697226
[5 empty] | 0.03283032 | 0.09822806 |  |  | 0.03283032 | 0.09822806 | 0.06875066 | 0.097883 | 0.1002096 | 0.09776711
[5 empty] | 0.03342794 | 0.09902667 |  |  | 0.03342794 | 0.09902667 | 0.06607961 | 0.09867879 | 0.1016227 | 0.09856197
[5 empty] | 0.03367577 | 0.09982527 |  |  | 0.03367577 | 0.09982527 | 0.06945537 | 0.09947459 | 0.1015932 | 0.09935682
[5 empty] | 0.03243131 | 0.1006239 |  |  | 0.03243131 | 0.1006239 | 0.06637096 | 0.1002704 | 0.1021002 | 0.1001517
[5 empty] | 0.03303461 | 0.1014225 |  |  | 0.03303461 | 0.1014225 | 0.06646723 | 0.1010662 | 0.1034463 | 0.1009465
[5 empty] | 0.03264012 | 0.1022211 |  |  | 0.03264012 | 0.1022211 | 0.0659344 | 0.101862 | 0.1002918 | 0.1017414
[5 empty] | 0.03275547 | 0.1030197 |  |  | 0.03275547 | 0.1030197 | 0.06543418 | 0.1026578 | 0.09818771 | 0.1025362
[5 empty] | 0.03223748 | 0.1038183 |  |  | 0.03223748 | 0.1038183 | 0.06788349 | 0.1034536 | 0.09794122 | 0.1033311
[5 empty] | 0.03292416 | 0.1046169 |  |  | 0.03292416 | 0.1046169 | 0.06460726 | 0.1042494 | 0.1009518 | 0.1041259
[5 empty] | 0.03269732 | 0.1054155 |  |  | 0.03269732 | 0.1054155 | 0.06485284 | 0.1050452 | 0.09808937 | 0.1049208
[5 empty] | 0.03176448 | 0.1062141 |  |  | 0.03176448 | 0.1062141 | 0.0681574 | 0.105841 | 0.09869347 | 0.1057157
[5 empty] | 0.03246409 | 0.1070127 |  |  | 0.03246409 | 0.1070127 | 0.06613691 | 0.1066368 | 0.0974313 | 0.1065105
[5 empty] | 0.03177598 | 0.1078113 |  |  | 0.03177598 | 0.1078113 | 0.06671722 | 0.1074326 | 0.1019467 | 0.1073054
[5 empty] | 0.03161999 | 0.1086099 |  |  | 0.03161999 | 0.1086099 | 0.06736575 | 0.1082284 | 0.0987306 | 0.1081002
[5 empty] | 0.03261214 | 0.1094085 |  |  | 0.03261214 | 0.1094085 | 0.0642517 | 0.1090242 | 0.0956792 | 0.1088951
[5 empty] | 0.03143203 | 0.1102071 |  |  | 0.03143203 | 0.1102071 | 0.06406526 | 0.1098199 | 0.1018351 | 0.1096899
[5 empty] | 0.03241425 | 0.1110057 |  |  | 0.03241425 | 0.1110057 | 0.06394471 | 0.1106157 | 0.09709768 | 0.1104848
[5 empty] | 0.03175099 | 0.1118043 |  |  | 0.03175099 | 0.1118043 | 0.06670789 | 0.1114115 | 0.1025628 | 0.1112796
[5 empty] | 0.03169336 | 0.1126029 |  |  | 0.03169336 | 0.1126029 | 0.06618404 | 0.1122073 | 0.0951539 | 0.1120745
[5 empty] | 0.03149375 | 0.1134015 |  |  | 0.03149375 | 0.1134015 | 0.06325448 | 0.1130031 | 0.09851841 | 0.1128694
[5 empty] | 0.03194738 | 0.1142001 |  |  | 0.03194738 | 0.1142001 | 0.06491378 | 0.1137989 | 0.1007033 | 0.1136642
[5 empty] | 0.03148082 | 0.1149987 |  |  | 0.03148082 | 0.1149987 | 0.06554128 | 0.1145947 | 0.1011948 | 0.1144591
[5 empty] | 0.03207037 | 0.1157973 |  |  | 0.03207037 | 0.1157973 | 0.06334227 | 0.1153905 | 0.1001683 | 0.1152539
[5 empty] | 0.03179617 | 0.1165959 |  |  | 0.03179617 | 0.1165959 | 0.06667408 | 0.1161863 | 0.09436294 | 0.1160488
[5 empty] | 0.03102147 | 0.1173945 |  |  | 0.03102147 | 0.1173945 | 0.06555247 | 0.1169821 | 0.09705056 | 0.1168436
[5 empty] | 0.03192126 | 0.1181931 |  |  | 0.03192126 | 0.1181931 | 0.06443088 | 0.1177779 | 0.09563572 | 0.1176385
[5 empty] | 0.03176782 | 0.1189917 |  |  | 0.03176782 | 0.1189917 | 0.06427604 | 0.1185737 | 0.09556132 | 0.1184333
[5 empty] | 0.03179404 | 0.1197903 |  |  | 0.03179404 | 0.1197903 | 0.06410049 | 0.1193695 | 0.09524393 | 0.1192282
[5 empty] | 0.03016664 | 0.1205889 |  |  | 0.03016664 | 0.1205889 | 0.06150387 | 0.1201653 | 0.09450071 | 0.120023
[5 empty] | 0.03046653 | 0.1213875 |  |  | 0.03046653 | 0.1213875 | 0.06185096 | 0.1209611 | 0.09718366 | 0.1208179
[5 empty] | 0.03059582 | 0.1221861 |  |  | 0.03059582 | 0.1221861 | 0.06251929 | 0.1217569 | 0.09870941 | 0.1216128
[5 empty] | 0.03082217 | 0.1229847 |  |  | 0.03082217 | 0.1229847 | 0.06444886 | 0.1225527 | 0.0928246 | 0.1224076
[5 empty] | 0.03015263 | 0.1237833 |  |  | 0.03015263 | 0.1237833 | 0.06321124 | 0.1233485 | 0.09696933 | 0.1232025
[5 empty] | 0.03010188 | 0.1245819 |  |  | 0.03010188 | 0.1245819 | 0.06413425 | 0.1241443 | 0.09476673 | 0.1239973
[5 empty] | 0.03017486 | 0.1253805 |  |  | 0.03017486 | 0.1253805 | 0.06307836 | 0.1249401 | 0.09437939 | 0.1247922
[5 empty] | 0.03108667 | 0.1261791 |  |  | 0.03108667 | 0.1261791 | 0.06204972 | 0.1257359 | 0.09616466 | 0.125587
[5 empty] | 0.03129101 | 0.1269777 |  |  | 0.03129101 | 0.1269777 | 0.06192718 | 0.1265317 | 0.09517699 | 0.1263819
[5 empty] | 0.03054668 | 0.1277763 |  |  | 0.03054668 | 0.1277763 | 0.06422068 | 0.1273275 | 0.09752498 | 0.1271767
[5 empty] | 0.03110772 | 0.1285749 |  |  | 0.03110772 | 0.1285749 | 0.06350744 | 0.1281233 | 0.09721529 | 0.1279716
[5 empty] | 0.02987837 | 0.1293735 |  |  | 0.02987837 | 0.1293735 | 0.0616516 | 0.1289191 | 0.09278211 | 0.1287664
[5 empty] | 0.03003319 | 0.1301721 |  |  | 0.03003319 | 0.1301721 | 0.06174112 | 0.1297149 | 0.09402627 | 0.1295613
[5 empty] | 0.0294993 | 0.1309708 |  |  | 0.0294993 | 0.1309708 | 0.06167736 | 0.1305107 | 0.09190717 | 0.1303562
[5 empty] | 0.0294072 | 0.1317694 |  |  | 0.0294072 | 0.1317694 | 0.06136753 | 0.1313065 | 0.09310032 | 0.131151
[5 empty] | 0.02945277 | 0.132568 |  |  | 0.02945277 | 0.132568 | 0.06173737 | 0.1321023 | 0.09403759 | 0.1319459
[5 empty] | 0.02923699 | 0.1333666 |  |  | 0.02923699 | 0.1333666 | 0.06392842 | 0.1328981 | 0.09630746 | 0.1327407
[5 empty] | 0.02940606 | 0.1341652 |  |  | 0.02940606 | 0.1341652 | 0.06243703 | 0.1336938 | 0.09085902 | 0.1335356
[5 empty] | 0.0298325 | 0.1349638 |  |  | 0.0298325 | 0.1349638 | 0.06268654 | 0.1344896 | 0.0908802 | 0.1343304
[5 empty] | 0.02922044 | 0.1357624 |  |  | 0.02922044 | 0.1357624 | 0.06036134 | 0.1352854 | 0.09012504 | 0.1351253
[5 empty] | 0.02968216 | 0.136561 |  |  | 0.02968216 | 0.136561 | 0.06367629 | 0.1360812 | 0.09388433 | 0.1359201
[5 empty] | 0.02925127 | 0.1373596 |  |  | 0.02925127 | 0.1373596 | 0.06117474 | 0.136877 | 0.09156378 | 0.136715
[5 empty] | 0.03052383 | 0.1381582 |  |  | 0.03052383 | 0.1381582 | 0.06071054 | 0.1376728 | 0.09502897 | 0.1375098
[5 empty] | 0.03005328 | 0.1389568 |  |  | 0.03005328 | 0.1389568 | 0.06108675 | 0.1384686 | 0.09123101 | 0.1383047
[5 empty] | 0.02999011 | 0.1397554 |  |  | 0.02999011 | 0.1397554 | 0.05943867 | 0.1392644 | 0.09455335 | 0.1390996
[5 empty] | 0.02891057 | 0.140554 |  |  | 0.02891057 | 0.140554 | 0.05996589 | 0.1400602 | 0.09612671 | 0.1398944
[5 empty] | 0.0296416 | 0.1413526 |  |  | 0.0296416 | 0.1413526 | 0.05986488 | 0.140856 | 0.09222554 | 0.1406893
[5 empty] | 0.0297873 | 0.1421512 |  |  | 0.0297873 | 0.1421512 | 0.05994121 | 0.1416518 | 0.09450401 | 0.1414841
[5 empty] | 0.02874597 | 0.1429498 |  |  | 0.02874597 | 0.1429498 | 0.06178765 | 0.1424476 | 0.09095679 | 0.142279
[5 empty] | 0.0292495 | 0.1437484 |  |  | 0.0292495 | 0.1437484 | 0.06206612 | 0.1432434 | 0.09050085 | 0.1430738
[5 empty] | 0.02998299 | 0.144547 |  |  | 0.02998299 | 0.144547 | 0.0605533 | 0.1440392 | 0.08801583 | 0.1438687
[5 empty] | 0.02956216 | 0.1453456 |  |  | 0.02956216 | 0.1453456 | 0.05856207 | 0.144835 | 0.09141552 | 0.1446635
[5 empty] | 0.0293797 | 0.1461442 |  |  | 0.0293797 | 0.1461442 | 0.05959057 | 0.1456308 | 0.09348658 | 0.1454584
[5 empty] | 0.02938509 | 0.1469428 |  |  | 0.02938509 | 0.1469428 | 0.0617653 | 0.1464266 | 0.09332478 | 0.1462532
[5 empty] | 0.02835173 | 0.1477414 |  |  | 0.02835173 | 0.1477414 | 0.05886245 | 0.1472224 | 0.09054858 | 0.1470481
[5 empty] | 0.02969076 | 0.14854 |  |  | 0.02969076 | 0.14854 | 0.05922699 | 0.1480182 | 0.08940155 | 0.147843
[5 empty] | 0.02929499 | 0.1493386 |  |  | 0.02929499 | 0.1493386 | 0.05990129 | 0.148814 | 0.08919209 | 0.1486378
[5 empty] | 0.02888521 | 0.1501372 |  |  | 0.02888521 | 0.1501372 | 0.05950552 | 0.1496098 | 0.09031138 | 0.1494327
[5 empty] | 0.02846162 | 0.1509358 |  |  | 0.02846162 | 0.1509358 | 0.05849504 | 0.1504056 | 0.08818505 | 0.1502275
[5 empty] | 0.02798267 | 0.1517344 |  |  | 0.02798267 | 0.1517344 | 0.05715858 | 0.1512014 | 0.0899013 | 0.1510224
[5 empty] | 0.02833355 | 0.152533 |  |  | 0.02833355 | 0.152533 | 0.05808631 | 0.1519972 | 0.09182031 | 0.1518172
[5 empty] | 0.02943669 | 0.1533316 |  |  | 0.02943669 | 0.1533316 | 0.05887647 | 0.152793 | 0.09290825 | 0.1526121
[5 empty] | 0.02909502 | 0.1541302 |  |  | 0.02909502 | 0.1541302 | 0.05977848 | 0.1535888 | 0.09148687 | 0.1534069
[5 empty] | 0.02855424 | 0.1549288 |  |  | 0.02855424 | 0.1549288 | 0.05811249 | 0.1543846 | 0.09248514 | 0.1542018
[5 empty] | 0.02898308 | 0.1557274 |  |  | 0.02898308 | 0.1557274 | 0.05680209 | 0.1551804 | 0.09179121 | 0.1549966
[5 empty] | 0.02855667 | 0.156526 |  |  | 0.02855667 | 0.156526 | 0.06017234 | 0.1559762 | 0.08653268 | 0.1557915
[5 empty] | 0.02837059 | 0.1573246 |  |  | 0.02837059 | 0.1573246 | 0.0606098 | 0.156772 | 0.08870755 | 0.1565864
[5 empty] | 0.02920896 | 0.1581232 |  |  | 0.02920896 | 0.1581232 | 0.05970054 | 0.1575678 | 0.09195126 | 0.1573812
[5 empty] | 0.02847043 | 0.1589218 |  |  | 0.02847043 | 0.1589218 | 0.05776153 | 0.1583635 | 0.09022012 | 0.1581761