## 1
Общество с ограниченной ответственностью "Инженерная геология" (ООО "ИнжГео") | [11 empty] | Общество с ограниченной ответственностью "Инженерная геология" (ООО "ИнжГео")
Юр. адрес: 117279, г. Москва, ул. Миклухо-Маклая, 36 а, этаж 5, пом. XXIII к. 76-84 | [11 empty] | Юр. адрес: 117279, г. Москва, ул. Миклухо-Маклая, 36 а, этаж 5, пом. XXIII к. 76-84 | [8 empty] | нагр |  |  | X0 | Y0 | R |  | нагр |  |  |  | X0 | Y0 | R | нагр |  |  |  | X0 | Y0 | R |  | нагр |  |  |  | X0 | Y0 | R
Телефон/факс +7 (495) 132-30-00, Адрес электронной почты inbox@inj-geo.ru | [11 empty] | Телефон/факс +7 (495) 132-30-00, Адрес электронной почты inbox@inj-geo.ru | [12 empty] | 0 | [7 empty] | 0 | [6 empty] | 0 | [7 empty] | 0
[21 empty] | девиатор | [6 empty] | девиатор | [6 empty] | девиатор | [7 empty] | девиатор
Испытательная лаборатория ООО «ИнжГео» | [11 empty] | Испытательная лаборатория ООО «ИнжГео» | [8 empty] | x0 | Угол | X | Y |  |  |  | x0 |  | Угол | X | Y |  |  | x0 |  | Угол | X | Y |  |  |  | x0 |  | Угол | X | Y
Адрес места осуществления деятельности лаборатории: г. Москва, просп. Вернадского, д. 51, стр. 1 | [11 empty] | Адрес места осуществления деятельности лаборатории: г. Москва, просп. Вернадского, д. 51, стр. 1 | [9 empty] | 0 | [7 empty] | 0 | [6 empty] | 0 | [7 empty] | 0
Телефон +7(910)4557682, E-mail: slg85@mail.ru | [11 empty] | Телефон +7(910)4557682, E-mail: slg85@mail.ru | [9 empty] | 5 | [7 empty] | 5 | [6 empty] | 5 | [7 empty] | 5
[22 empty] | 10 | [7 empty] | 10 | [6 empty] | 10 | [7 empty] | 10
[12 empty] | Протокол испытаний № 13-63/23 от 21-11-2022 | [9 empty] | 15 | [7 empty] | 15 | [6 empty] | 15 | [7 empty] | 15
[22 empty] | 20 | [7 empty] | 20 | [6 empty] | 20 | [7 empty] | 20
[12 empty] | Наименование и адрес заказчика: Переход трубопровода через р. Енисей | [9 empty] | 25 | [7 empty] | 25 | [6 empty] | 25 | [7 empty] | 25
[12 empty] | Наименование объекта: ООО Регионстрой | [9 empty] | 30 | [7 empty] | 30 | [6 empty] | 30 | [7 empty] | 30
Наименование используемого метода/методики: ГОСТ 12248.4-2020 | [11 empty] | Наименование используемого метода/методики: ГОСТ 12248.3-2020 | [9 empty] | 35 | [7 empty] | 35 | [6 empty] | 35 | [7 empty] | 35
Условия проведения испытания: температура окружающей среды (18 - 25)0С, влажность воздуха (40 - 75)% | [11 empty] | Условия проведения испытания: температура окружающей среды (18 - 25)0С, влажность воздуха (40 - 75)% | [9 empty] | 40 | [7 empty] | 40 | [6 empty] | 40 | [7 empty] | 40
[12 empty] | Дата получение объекта подлежащего испытаниям: 25.10.2022 | [9 empty] | 45 | [7 empty] | 45 | [6 empty] | 45 | [7 empty] | 45
[12 empty] | Дата испытания: 25.10.2022-19.11.2023 | [9 empty] | 50 | [7 empty] | 50 | [6 empty] | 50 | [7 empty] | 50
[22 empty] | 55 | [7 empty] | 55 | [6 empty] | 55 | [7 empty] | 55
Испытание грунтов методом трехосного сжатия | [11 empty] | Испытание грунтов методом трехосного сжатия | [9 empty] | 60 | [7 empty] | 60 | [6 empty] | 60 | [7 empty] | 60
[22 empty] | 65 | [7 empty] | 65 | [6 empty] | 65 | [7 empty] | 65
Лабораторный номер: | [6 empty] | We, д.е. = |  |  |  |  | Лабораторный номер: |  | 1058 |  |  |  | We, д.е. = | 0.322890956 |  |  | 70 | [7 empty] | 70 | [6 empty] | 70 | [7 empty] | 70
Номер скважины: | [6 empty] | ρ, г/см3 = |  |  |  |  | Номер скважины: |  | BH-032 |  |  |  | ρ, г/см3 = |  |  |  | 75 | [7 empty] | 75 | [6 empty] | 75 | [7 empty] | 75
Глубина отбора, м: | [6 empty] | ρs, г/см3 = |  |  |  |  | Глубина отбора, м: |  | 0.9 |  |  |  | ρs, г/см3 = | 2.72 |  |  | 80 | [7 empty] | 80 | [6 empty] | 80 | [7 empty] | 80
Наименование грунта: | [6 empty] | e, д.е. = |  |  |  |  | Наименование грунта: |  | Суглинок, после оттаивания текучепластичный, легкий песчанистый |  |  |  | e, д.е. = |  |  |  | 85 | [7 empty] | 85 | [6 empty] | 85 | [7 empty] | 85
Схема проведения опыта: | [6 empty] | IL, д.е. = |  |  |  |  | Схема проведения опыта: |  | КД |  |  |  | IL, д.е. = | 0.892 |  |  | 90 | [7 empty] | 90 | [6 empty] | 90 | [7 empty] | 90
[22 empty] | 95 | [7 empty] | 95 | [6 empty] | 95 | [7 empty] | 95
[22 empty] | 100 | [7 empty] | 100 | [6 empty] | 100 | [7 empty] | 100
Результаты испытаний | [11 empty] | Результаты испытаний | [9 empty] | 105 | [7 empty] | 105 | [6 empty] | 105 | [7 empty] | 105
[22 empty] | 110 | [7 empty] | 110 | [6 empty] | 110 | [7 empty] | 110
[22 empty] | 115 | [7 empty] | 115 | [6 empty] | 115 | [7 empty] | 115
[22 empty] | 120 | [7 empty] | 120 | [6 empty] | 120 | [7 empty] | 120
[22 empty] | 125 | [7 empty] | 125 | [6 empty] | 125 | [7 empty] | 125
[22 empty] | 130 | [7 empty] | 130 | [6 empty] | 130 | [7 empty] | 130
[22 empty] | 135 | [7 empty] | 135 | [6 empty] | 135 | [7 empty] | 135
[22 empty] | 140 | [7 empty] | 140 | [6 empty] | 140 | [7 empty] | 140
[22 empty] | 145 | [7 empty] | 145 | [6 empty] | 145 | [7 empty] | 145
[22 empty] | 150 | [7 empty] | 150 | [6 empty] | 150 | [7 empty] | 150
[22 empty] | 155 | [7 empty] | 155 | [6 empty] | 155 | [7 empty] | 155
[22 empty] | 160 | [7 empty] | 160 | [6 empty] | 160 | [7 empty] | 160
[22 empty] | 165 | [7 empty] | 165 | [6 empty] | 165 | [7 empty] | 165
[22 empty] | 170 | [7 empty] | 170 | [6 empty] | 170 | [7 empty] | 170
[22 empty] | 175 | [7 empty] | 175 | [6 empty] | 175 | [7 empty] | 175
[22 empty] | 180 | [7 empty] | 180 | [6 empty] | 180 | [7 empty] | 180
[13 empty] | Давление в камере, Мпа σ3 | Вертикальная нагрузка, Мпа σ1 | Поровое давление, Мпа u
| K0, д.е. | 0.8435655 |  |  |  |  | Коэфф. Точки | [5 empty] | 0.05 | 0.08493633 | [5 empty] | 1 | [6 empty] | σ3,кПа | σ1,кПа | u, кПа |  |  |  | 4
| q_zg, МПа | 0.04217828 | [10 empty] | 0.15 | 0.2220252 | [27 empty] | δ3, Мпа | δ1-δ3, МПа | δ1, МПа | δ1, КПа
|  |  | Модуль деформации, МПа: | [9 empty] | 0.25 | 0.3591141 | [21 empty] | С, МПа:
|  |  | Е0= |  | Точки модуля (полное напр.), МПа |  |  |  | 0.04217828 | 0.06748524 | [25 empty] | φ, град:
|  |  | E50 = |  | qf (полное напр.), МПа |  |  |  | 0.06746816 | [26 empty] | E, Мпа
|  |  | Коэф. Поперечной деформации, ϑ = | [9 empty] | Эффективные значения угла внутреннего трения и удельного сцепления ϕ', С' | [13 empty] | x | 0
[13 empty] | ϕ', град. = | 9 | [12 empty] | y |  |  |  | С, кПа | φ,°
[13 empty] | С', МПа = | 0.007
| Исполнитель: | [6 empty] | Морозов Д.С. |  |  |  |  | Исполнитель: |  |  |  |  | Морозов Д.С.
| Начальник исп. лаборатории: | [6 empty] | Семиколенова Л.Г. |  |  |  |  | Начальник исп. лаборатории: |  |  |  |  | Семиколенова Л.Г.
Лист 1 , всего листов 2 | [11 empty] | Лист 2 , всего листов 2
Частичное воспроизведение протокола испытаний без письменного разрешения ООО «ИнжГео» ЗАПРЕЩАЕТСЯ | [11 empty] | Частичное воспроизведение протокола испытаний без письменного разрешения ООО «ИнжГео» ЗАПРЕЩАЕТСЯ
[5 empty] | второй график |  | первый график | [9 empty] | К Пуассона
dev50 | epsE50 | ind | devE0 | epsE0 | dev | eps | sigma |  | dev1 | eps1 | dev2 | eps2 | dev3 | eps3 |  | Глины
0.01746816 | 0.001746803 |  |  |  | 0.00035 | 0 |  |  | 0.00035 | 0 | 0.00144 | 0 | 0.03109751 | 0.0003769367 |  | < 0 | 0,20-0,30
ind |  |  |  |  | 0.009432809 | 0.0006288492 |  |  | 0.009432809 | 0.0006288492 | 0.0360126 | 0.001188526 | 0.05455704 | 0.0009919387 |  | 0-0,25 | 0,30-0,38
2 |  |  |  |  | 0.01746816 | 0.001746803 |  |  | 0.01746816 | 0.001746803 | 0.03732637 | 0.001591593 | 0.05687764 | 0.001589618 |  | 0,25< | 0,38-0,45
E0 |  |  |  |  | 0.01846157 | 0.002395806 |  |  | 0.01846157 | 0.002395806 | 0.03891753 | 0.00238739 | 0.05818894 | 0.002384427 |  | Суглинки | 0,35-0,37
epsE0 | devE0 |  |  |  | 0.01936531 | 0.003194409 |  |  | 0.01936531 | 0.003194409 | 0.04071816 | 0.003183187 | 0.06364266 | 0.003179235 |  | Пески и супеси | 0,30-0,35
0.0006288492 | 0.009432809 |  |  |  | 0.02015453 | 0.003993011 |  |  | 0.02015453 | 0.003993011 | 0.04391579 | 0.003978984 | 0.06824762 | 0.003974044
[5 empty] | 0.02133195 | 0.004791613 |  |  | 0.02133195 | 0.004791613 | 0.04595472 | 0.00477478 | 0.07370317 | 0.004768853
График E50 |  | График E |  |  | 0.02229859 | 0.005590215 |  |  | 0.02229859 | 0.005590215 | 0.04746791 | 0.005570577 | 0.07049352 | 0.005563662
eps | q | sigma |  |  | 0.02255376 | 0.006388817 |  |  | 0.02255376 | 0.006388817 | 0.0483729 | 0.006366374 | 0.07495269 | 0.006358471
Горизонтальная линия E50 |  | Касательная |  |  | 0.02378668 | 0.007187419 |  |  | 0.02378668 | 0.007187419 | 0.0507726 | 0.007162171 | 0.07846458 | 0.00715328
0 |  | a | b |  | 0.02482977 | 0.007986021 |  |  | 0.02482977 | 0.007986021 | 0.05046414 | 0.007957967 | 0.08001532 | 0.007948088
|  |  | 0 |  | 0.02477233 | 0.008784624 |  |  | 0.02477233 | 0.008784624 | 0.053982 | 0.008753764 | 0.08069147 | 0.008742897
Вертикальная линия E50 |  | p1 и p2 |  |  | 0.02586864 | 0.009583226 |  |  | 0.02586864 | 0.009583226 | 0.05353169 | 0.009549561 | 0.08244603 | 0.009537706
| 0 | 0 |  |  | 0.02608109 | 0.01038183 |  |  | 0.02608109 | 0.01038183 | 0.05621939 | 0.01034536 | 0.08299735 | 0.01033252
[5 empty] | 0.02635172 | 0.01118043 |  |  | 0.02635172 | 0.01118043 | 0.05838152 | 0.01114115 | 0.08758443 | 0.01112732
Касательная линия E50 |  |  |  |  | 0.02643597 | 0.01197903 |  |  | 0.02643597 | 0.01197903 | 0.05693699 | 0.01193695 | 0.08575352 | 0.01192213
0 | 0 | Горизонтальная 1 |  |  | 0.02769282 | 0.01277763 |  |  | 0.02769282 | 0.01277763 | 0.05631696 | 0.01273275 | 0.09114476 | 0.01271694
[5 empty] | 0.02796282 | 0.01357624 |  |  | 0.02796282 | 0.01357624 | 0.05670799 | 0.01352854 | 0.08904657 | 0.01351175
Горизонтальная линия qкр |  |  |  |  | 0.02916686 | 0.01437484 |  |  | 0.02916686 | 0.01437484 | 0.05994988 | 0.01432434 | 0.08848857 | 0.01430656
Горизонтальная линия q |  | Горизонтальная 2 |  |  | 0.0279287 | 0.01517344 |  |  | 0.0279287 | 0.01517344 | 0.05856997 | 0.01512014 | 0.09043766 | 0.01510137
0 |  | 0 |  |  | 0.02886451 | 0.01597204 |  |  | 0.02886451 | 0.01597204 | 0.05875441 | 0.01591593 | 0.09137176 | 0.01589618
[5 empty] | 0.02893526 | 0.01677064 |  |  | 0.02893526 | 0.01677064 | 0.06185449 | 0.01671173 | 0.08938742 | 0.01669099
Вертикальная линия q |  |  |  |  | 0.02984657 | 0.01756925 |  |  | 0.02984657 | 0.01756925 | 0.05973066 | 0.01750753 | 0.09556024 | 0.01748579
| 0 |  |  |  | 0.02936873 | 0.01836785 |  |  | 0.02936873 | 0.01836785 | 0.06265524 | 0.01830332 | 0.0932528 | 0.0182806
[5 empty] | 0.03035174 | 0.01916645 |  |  | 0.03035174 | 0.01916645 | 0.0626275 | 0.01909912 | 0.0899143 | 0.01907541
[5 empty] | 0.03011906 | 0.01996505 |  |  | 0.03011906 | 0.01996505 | 0.06277595 | 0.01989492 | 0.0959704 | 0.01987022
[5 empty] | 0.02940477 | 0.02076366 |  |  | 0.02940477 | 0.02076366 | 0.06157079 | 0.02069071 | 0.09487521 | 0.02066503
[5 empty] | 0.03088311 | 0.02156226 |  |  | 0.03088311 | 0.02156226 | 0.06438957 | 0.02148651 | 0.09322623 | 0.02145984
[5 empty] | 0.03031924 | 0.02236086 |  |  | 0.03031924 | 0.02236086 | 0.06161959 | 0.02228231 | 0.09819354 | 0.02225465
[5 empty] | 0.03014627 | 0.02315946 |  |  | 0.03014627 | 0.02315946 | 0.06422579 | 0.0230781 | 0.09852608 | 0.02304946
[5 empty] | 0.0303268 | 0.02395806 |  |  | 0.0303268 | 0.02395806 | 0.06215101 | 0.0238739 | 0.0988513 | 0.02384427
[5 empty] | 0.03138419 | 0.02475667 |  |  | 0.03138419 | 0.02475667 | 0.06215341 | 0.0246697 | 0.09748647 | 0.02463907
[5 empty] | 0.03028145 | 0.02555527 |  |  | 0.03028145 | 0.02555527 | 0.06342709 | 0.0254655 | 0.09883392 | 0.02543388
[5 empty] | 0.03145574 | 0.02635387 |  |  | 0.03145574 | 0.02635387 | 0.06602021 | 0.02626129 | 0.1001212 | 0.02622869
[5 empty] | 0.03051729 | 0.02715247 |  |  | 0.03051729 | 0.02715247 | 0.0654501 | 0.02705709 | 0.09600258 | 0.0270235
[5 empty] | 0.03165507 | 0.02795107 |  |  | 0.03165507 | 0.02795107 | 0.06613998 | 0.02785289 | 0.0996187 | 0.02781831
[5 empty] | 0.03198616 | 0.02874968 |  |  | 0.03198616 | 0.02874968 | 0.06603097 | 0.02864868 | 0.09883829 | 0.02861312
[5 empty] | 0.03175286 | 0.02954828 |  |  | 0.03175286 | 0.02954828 | 0.06645081 | 0.02944448 | 0.102124 | 0.02940793
[5 empty] | 0.0314669 | 0.03034688 |  |  | 0.0314669 | 0.03034688 | 0.06472362 | 0.03024028 | 0.09835731 | 0.03020274
[5 empty] | 0.0320065 | 0.03114548 |  |  | 0.0320065 | 0.03114548 | 0.06584592 | 0.03103607 | 0.0992643 | 0.03099755
[5 empty] | 0.03188799 | 0.03194409 |  |  | 0.03188799 | 0.03194409 | 0.06828378 | 0.03183187 | 0.0977923 | 0.03179235
[5 empty] | 0.03165482 | 0.03274269 |  |  | 0.03165482 | 0.03274269 | 0.06532149 | 0.03262767 | 0.09801149 | 0.03258716
[5 empty] | 0.03173916 | 0.03354129 |  |  | 0.03173916 | 0.03354129 | 0.0639194 | 0.03342346 | 0.1007912 | 0.03338197
[5 empty] | 0.03201612 | 0.03433989 |  |  | 0.03201612 | 0.03433989 | 0.06721089 | 0.03421926 | 0.1002968 | 0.03417678
[5 empty] | 0.031451 | 0.03513849 |  |  | 0.031451 | 0.03513849 | 0.06489719 | 0.03501506 | 0.1010637 | 0.03497159
[5 empty] | 0.032732 | 0.0359371 |  |  | 0.032732 | 0.0359371 | 0.06532787 | 0.03581085 | 0.1003328 | 0.0357664
[5 empty] | 0.03242217 | 0.0367357 |  |  | 0.03242217 | 0.0367357 | 0.06511421 | 0.03660665 | 0.09987096 | 0.03656121
[5 empty] | 0.03300519 | 0.0375343 |  |  | 0.03300519 | 0.0375343 | 0.06712556 | 0.03740245 | 0.1029401 | 0.03735602
[5 empty] | 0.0322842 | 0.0383329 |  |  | 0.0322842 | 0.0383329 | 0.06857355 | 0.03819824 | 0.1040264 | 0.03815082
[5 empty] | 0.03217685 | 0.0391315 |  |  | 0.03217685 | 0.0391315 | 0.0648267 | 0.03899404 | 0.1023008 | 0.03894563
[5 empty] | 0.0320232 | 0.03993011 |  |  | 0.0320232 | 0.03993011 | 0.06743893 | 0.03978984 | 0.1040467 | 0.03974044
[5 empty] | 0.03283076 | 0.04072871 |  |  | 0.03283076 | 0.04072871 | 0.06726785 | 0.04058563 | 0.1002086 | 0.04053525
[5 empty] | 0.03235143 | 0.04152731 |  |  | 0.03235143 | 0.04152731 | 0.06837079 | 0.04138143 | 0.1007179 | 0.04133006
[5 empty] | 0.03347264 | 0.04232591 |  |  | 0.03347264 | 0.04232591 | 0.06885848 | 0.04217723 | 0.1003889 | 0.04212487
[5 empty] | 0.03240099 | 0.04312452 |  |  | 0.03240099 | 0.04312452 | 0.06670689 | 0.04297302 | 0.1020744 | 0.04291968
[5 empty] | 0.03350709 | 0.04392312 |  |  | 0.03350709 | 0.04392312 | 0.06597449 | 0.04376882 | 0.1003576 | 0.04371449
[5 empty] | 0.03284165 | 0.04472172 |  |  | 0.03284165 | 0.04472172 | 0.06822489 | 0.04456462 | 0.1066753 | 0.0445093
[5 empty] | 0.03278329 | 0.04552032 |  |  | 0.03278329 | 0.04552032 | 0.0693758 | 0.04536041 | 0.1004814 | 0.0453041
[5 empty] | 0.03306749 | 0.04631892 |  |  | 0.03306749 | 0.04631892 | 0.07016928 | 0.04615621 | 0.106816 | 0.04609891
[5 empty] | 0.0332355 | 0.04711753 |  |  | 0.0332355 | 0.04711753 | 0.06935045 | 0.04695201 | 0.1023486 | 0.04689372
[5 empty] | 0.03377207 | 0.04791613 |  |  | 0.03377207 | 0.04791613 | 0.06967535 | 0.0477478 | 0.1047218 | 0.04768853
[5 empty] | 0.03253699 | 0.04871473 |  |  | 0.03253699 | 0.04871473 | 0.06954116 | 0.0485436 | 0.1021303 | 0.04848334
[5 empty] | 0.03300615 | 0.04951333 |  |  | 0.03300615 | 0.04951333 | 0.07105017 | 0.0493394 | 0.1053486 | 0.04927815
[5 empty] | 0.03288114 | 0.05031193 |  |  | 0.03288114 | 0.05031193 | 0.07032543 | 0.05013519 | 0.1054876 | 0.05007296
[5 empty] | 0.03335202 | 0.05111054 |  |  | 0.03335202 | 0.05111054 | 0.0690547 | 0.05093099 | 0.1069748 | 0.05086777
[5 empty] | 0.0334176 | 0.05190914 |  |  | 0.0334176 | 0.05190914 | 0.06914333 | 0.05172679 | 0.1083084 | 0.05166258
[5 empty] | 0.03304008 | 0.05270774 |  |  | 0.03304008 | 0.05270774 | 0.06902191 | 0.05252258 | 0.105698 | 0.05245738
[5 empty] | 0.03376846 | 0.05350634 |  |  | 0.03376846 | 0.05350634 | 0.07136216 | 0.05331838 | 0.1079753 | 0.05325219
[5 empty] | 0.0342211 | 0.05430495 |  |  | 0.0342211 | 0.05430495 | 0.07071485 | 0.05411418 | 0.1053377 | 0.054047
[5 empty] | 0.03454621 | 0.05510355 |  |  | 0.03454621 | 0.05510355 | 0.06928231 | 0.05490997 | 0.1064905 | 0.05484181
[5 empty] | 0.03436524 | 0.05590215 |  |  | 0.03436524 | 0.05590215 | 0.07097384 | 0.05570577 | 0.1070975 | 0.05563662
[5 empty] | 0.0332736 | 0.05670075 |  |  | 0.0332736 | 0.05670075 | 0.0684948 | 0.05650157 | 0.1092997 | 0.05643143
[5 empty] | 0.03361832 | 0.05749935 |  |  | 0.03361832 | 0.05749935 | 0.0707359 | 0.05729736 | 0.1049248 | 0.05722624
[5 empty] | 0.03499935 | 0.05829796 |  |  | 0.03499935 | 0.05829796 | 0.07062889 | 0.05809316 | 0.1102339 | 0.05802105
[5 empty] | 0.03471945 | 0.05909656 |  |  | 0.03471945 | 0.05909656 | 0.07119608 | 0.05888896 | 0.1037037 | 0.05881585
[5 empty] | 0.03424421 | 0.05989516 |  |  | 0.03424421 | 0.05989516 | 0.07230149 | 0.05968475 | 0.1067283 | 0.05961066
[5 empty] | 0.03388734 | 0.06069376 |  |  | 0.03388734 | 0.06069376 | 0.06981695 | 0.06048055 | 0.1085892 | 0.06040547
[5 empty] | 0.035339 | 0.06149236 |  |  | 0.035339 | 0.06149236 | 0.06980503 | 0.06127635 | 0.1091141 | 0.06120028
[5 empty] | 0.03521004 | 0.06229097 |  |  | 0.03521004 | 0.06229097 | 0.07093983 | 0.06207214 | 0.1050092 | 0.06199509
[5 empty] | 0.0352714 | 0.06308957 |  |  | 0.0352714 | 0.06308957 | 0.07215761 | 0.06286794 | 0.1063943 | 0.0627899
[5 empty] | 0.03481989 | 0.06388817 |  |  | 0.03481989 | 0.06388817 | 0.0719962 | 0.06366374 | 0.1049127 | 0.06358471
[5 empty] | 0.03447838 | 0.06468677 |  |  | 0.03447838 | 0.06468677 | 0.07310219 | 0.06445953 | 0.1105171 | 0.06437952
[5 empty] | 0.03493633 | 0.06548538 |  |  | 0.03493633 | 0.06548538 | 0.07056595 | 0.06525533 | 0.1110794 | 0.06517433
[5 empty] | 0.03497064 | 0.06628398 |  |  | 0.03497064 | 0.06628398 | 0.07331208 | 0.06605113 | 0.1056595 | 0.06596913
[5 empty] | 0.03466606 | 0.06708258 |  |  | 0.03466606 | 0.06708258 | 0.07188031 | 0.06684692 | 0.1070035 | 0.06676394
[5 empty] | 0.03404534 | 0.06788118 |  |  | 0.03404534 | 0.06788118 | 0.0720252 | 0.06764272 | 0.1106108 | 0.06755875
[5 empty] | 0.03430338 | 0.06867978 |  |  | 0.03430338 | 0.06867978 | 0.07132318 | 0.06843852 | 0.1116478 | 0.06835356
[5 empty] | 0.03482078 | 0.06947839 |  |  | 0.03482078 | 0.06947839 | 0.07200867 | 0.06923431 | 0.1052578 | 0.06914837
[5 empty] | 0.03559744 | 0.07027699 |  |  | 0.03559744 | 0.07027699 | 0.07100917 | 0.07003011 | 0.1106752 | 0.06994318
[5 empty] | 0.0343466 | 0.07107559 |  |  | 0.0343466 | 0.07107559 | 0.07239841 | 0.07082591 | 0.1109929 | 0.07073799
[5 empty] | 0.03459178 | 0.07187419 |  |  | 0.03459178 | 0.07187419 | 0.07354555 | 0.07162171 | 0.1063075 | 0.0715328
[5 empty] | 0.03495578 | 0.07267279 |  |  | 0.03495578 | 0.07267279 | 0.07263978 | 0.0724175 | 0.1117414 | 0.07232761
[5 empty] | 0.03471831 | 0.0734714 |  |  | 0.03471831 | 0.0734714 | 0.07216848 | 0.0732133 | 0.1080564 | 0.07312241
[5 empty] | 0.03545261 | 0.07427 |  |  | 0.03545261 | 0.07427 | 0.06980006 | 0.0740091 | 0.1054295 | 0.07391722
[5 empty] | 0.03550464 | 0.0750686 |  |  | 0.03550464 | 0.0750686 | 0.07001927 | 0.07480489 | 0.1056738 | 0.07471203
[5 empty] | 0.03462207 | 0.0758672 |  |  | 0.03462207 | 0.0758672 | 0.06959778 | 0.07560069 | 0.1100573 | 0.07550684
[5 empty] | 0.0345228 | 0.07666581 |  |  | 0.0345228 | 0.07666581 | 0.07056441 | 0.07639649 | 0.1082229 | 0.07630165
[5 empty] | 0.0336795 | 0.07746441 |  |  | 0.0336795 | 0.07746441 | 0.06963758 | 0.07719228 | 0.1107812 | 0.07709646
[5 empty] | 0.03457952 | 0.07826301 |  |  | 0.03457952 | 0.07826301 | 0.07298172 | 0.07798808 | 0.1114324 | 0.07789127
[5 empty] | 0.03460861 | 0.07906161 |  |  | 0.03460861 | 0.07906161 | 0.07325713 | 0.07878388 | 0.108371 | 0.07868608
[5 empty] | 0.03434078 | 0.07986021 |  |  | 0.03434078 | 0.07986021 | 0.07017873 | 0.07957967 | 0.1069279 | 0.07948088
[5 empty] | 0.03516541 | 0.08065882 |  |  | 0.03516541 | 0.08065882 | 0.07231222 | 0.08037547 | 0.1049344 | 0.08027569
[5 empty] | 0.03429643 | 0.08145742 |  |  | 0.03429643 | 0.08145742 | 0.07120222 | 0.08117127 | 0.1037602 | 0.0810705
[5 empty] | 0.03447237 | 0.08225602 |  |  | 0.03447237 | 0.08225602 | 0.06962323 | 0.08196706 | 0.1065123 | 0.08186531
[5 empty] | 0.03431681 | 0.08305462 |  |  | 0.03431681 | 0.08305462 | 0.06935653 | 0.08276286 | 0.1098805 | 0.08266012
[5 empty] | 0.03407396 | 0.08385322 |  |  | 0.03407396 | 0.08385322 | 0.07108492 | 0.08355866 | 0.1046414 | 0.08345493
[5 empty] | 0.03472324 | 0.08465183 |  |  | 0.03472324 | 0.08465183 | 0.06909149 | 0.08435445 | 0.1059752 | 0.08424974
[5 empty] | 0.03404709 | 0.08545043 |  |  | 0.03404709 | 0.08545043 | 0.06855551 | 0.08515025 | 0.1066846 | 0.08504455
[5 empty] | 0.0341146 | 0.08624903 |  |  | 0.0341146 | 0.08624903 | 0.06912448 | 0.08594605 | 0.1057866 | 0.08583936
[5 empty] | 0.03352516 | 0.08704763 |  |  | 0.03352516 | 0.08704763 | 0.06979921 | 0.08674184 | 0.1068366 | 0.08663416
[5 empty] | 0.03356544 | 0.08784624 |  |  | 0.03356544 | 0.08784624 | 0.06845816 | 0.08753764 | 0.1025237 | 0.08742897
[5 empty] | 0.03428621 | 0.08864484 |  |  | 0.03428621 | 0.08864484 | 0.07168143 | 0.08833344 | 0.1031003 | 0.08822378
[5 empty] | 0.03445585 | 0.08944344 |  |  | 0.03445585 | 0.08944344 | 0.06857381 | 0.08912923 | 0.1027918 | 0.08901859
[5 empty] | 0.03296178 | 0.09024204 |  |  | 0.03296178 | 0.09024204 | 0.06988411 | 0.08992503 | 0.108878 | 0.0898134
[5 empty] | 0.03276888 | 0.09104064 |  |  | 0.03276888 | 0.09104064 | 0.06894629 | 0.09072083 | 0.1055614 | 0.09060821
[5 empty] | 0.0328589 | 0.09183925 |  |  | 0.0328589 | 0.09183925 | 0.06718744 | 0.09151662 | 0.1019182 | 0.09140302
[5 empty] | 0.03294695 | 0.09263785 |  |  | 0.03294695 | 0.09263785 | 0.06712475 | 0.09231242 | 0.1052769 | 0.09219783
[5 empty] | 0.03309265 | 0.09343645 |  |  | 0.03309265 | 0.09343645 | 0.06715304 | 0.09310822 | 0.1015768 | 0.09299264
[5 empty] | 0.03355436 | 0.09423505 |  |  | 0.03355436 | 0.09423505 | 0.06692767 | 0.09390401 | 0.1053219 | 0.09378744
[5 empty] | 0.03377215 | 0.09503365 |  |  | 0.03377215 | 0.09503365 | 0.06747557 | 0.09469981 | 0.1066782 | 0.09458225
[5 empty] | 0.03335543 | 0.09583226 |  |  | 0.03335543 | 0.09583226 | 0.06958079 | 0.09549561 | 0.105339 | 0.09537706
[5 empty] | 0.03285556 | 0.09663086 |  |  | 0.03285556 | 0.09663086 | 0.06793518 | 0.0962914 | 0.09994771 | 0.09617187
[5 empty] | 0.03293032 | 0.09742946 |  |  | 0.03293032 | 0.09742946 | 0.0683741 | 0.0970872 | 0.1062822 | 0.09696668
[5 empty] | 0.03351205 | 0.09822806 |  |  | 0.03351205 | 0.09822806 | 0.06863794 | 0.097883 | 0.1013977 | 0.09776149
[5 empty] | 0.03205735 | 0.09902667 |  |  | 0.03205735 | 0.09902667 | 0.06838927 | 0.09867879 | 0.1016157 | 0.0985563
[5 empty] | 0.033467 | 0.09982527 |  |  | 0.033467 | 0.09982527 | 0.06809678 | 0.09947459 | 0.09978157 | 0.09935111
[5 empty] | 0.03180876 | 0.1006239 |  |  | 0.03180876 | 0.1006239 | 0.06810363 | 0.1002704 | 0.1050653 | 0.1001459
[5 empty] | 0.0319503 | 0.1014225 |  |  | 0.0319503 | 0.1014225 | 0.06652796 | 0.1010662 | 0.1009328 | 0.1009407
[5 empty] | 0.03286338 | 0.1022211 |  |  | 0.03286338 | 0.1022211 | 0.06762115 | 0.101862 | 0.09782667 | 0.1017355
[5 empty] | 0.03287025 | 0.1030197 |  |  | 0.03287025 | 0.1030197 | 0.06863993 | 0.1026578 | 0.1046556 | 0.1025303
[5 empty] | 0.03160202 | 0.1038183 |  |  | 0.03160202 | 0.1038183 | 0.06735413 | 0.1034536 | 0.1000899 | 0.1033252
[5 empty] | 0.0323151 | 0.1046169 |  |  | 0.0323151 | 0.1046169 | 0.06467592 | 0.1042494 | 0.1036015 | 0.10412
[5 empty] | 0.03188531 | 0.1054155 |  |  | 0.03188531 | 0.1054155 | 0.0643095 | 0.1050452 | 0.1001191 | 0.1049148
[5 empty] | 0.03265576 | 0.1062141 |  |  | 0.03265576 | 0.1062141 | 0.06474623 | 0.105841 | 0.1022952 | 0.1057096
[5 empty] | 0.03236409 | 0.1070127 |  |  | 0.03236409 | 0.1070127 | 0.06573626 | 0.1066368 | 0.1008567 | 0.1065044
[5 empty] | 0.03139131 | 0.1078113 |  |  | 0.03139131 | 0.1078113 | 0.06602799 | 0.1074326 | 0.09992928 | 0.1072992
[5 empty] | 0.03212518 | 0.1086099 |  |  | 0.03212518 | 0.1086099 | 0.06476156 | 0.1082284 | 0.1029463 | 0.108094
[5 empty] | 0.03149366 | 0.1094085 |  |  | 0.03149366 | 0.1094085 | 0.06504275 | 0.1090242 | 0.09773792 | 0.1088888
[5 empty] | 0.03174825 | 0.1102071 |  |  | 0.03174825 | 0.1102071 | 0.06428898 | 0.1098199 | 0.1009154 | 0.1096836
[5 empty] | 0.03108786 | 0.1110057 |  |  | 0.03108786 | 0.1110057 | 0.06612708 | 0.1106157 | 0.09805036 | 0.1104784
[5 empty] | 0.03224369 | 0.1118043 |  |  | 0.03224369 | 0.1118043 | 0.06465049 | 0.1114115 | 0.1002204 | 0.1112732
[5 empty] | 0.03189775 | 0.1126029 |  |  | 0.03189775 | 0.1126029 | 0.06364184 | 0.1122073 | 0.09637997 | 0.112068
[5 empty] | 0.03222673 | 0.1134015 |  |  | 0.03222673 | 0.1134015 | 0.06545986 | 0.1130031 | 0.09504243 | 0.1128629
[5 empty] | 0.03186574 | 0.1142001 |  |  | 0.03186574 | 0.1142001 | 0.06605434 | 0.1137989 | 0.09523645 | 0.1136577
[5 empty] | 0.03100345 | 0.1149987 |  |  | 0.03100345 | 0.1149987 | 0.0661435 | 0.1145947 | 0.09739642 | 0.1144525
[5 empty] | 0.03200298 | 0.1157973 |  |  | 0.03200298 | 0.1157973 | 0.06433014 | 0.1153905 | 0.09448885 | 0.1152473
[5 empty] | 0.03088155 | 0.1165959 |  |  | 0.03088155 | 0.1165959 | 0.06615846 | 0.1161863 | 0.0998544 | 0.1160421
[5 empty] | 0.03124478 | 0.1173945 |  |  | 0.03124478 | 0.1173945 | 0.06451384 | 0.1169821 | 0.0948314 | 0.1168369
[5 empty] | 0.03098817 | 0.1181931 |  |  | 0.03098817 | 0.1181931 | 0.06478155 | 0.1177779 | 0.09426991 | 0.1176317
[5 empty] | 0.03135325 | 0.1189917 |  |  | 0.03135325 | 0.1189917 | 0.06429025 | 0.1185737 | 0.09824223 | 0.1184265
[5 empty] | 0.03097109 | 0.1197903 |  |  | 0.03097109 | 0.1197903 | 0.06357154 | 0.1193695 | 0.09605117 | 0.1192213
[5 empty] | 0.03072673 | 0.1205889 |  |  | 0.03072673 | 0.1205889 | 0.06229658 | 0.1201653 | 0.09693984 | 0.1200161
[5 empty] | 0.03151279 | 0.1213875 |  |  | 0.03151279 | 0.1213875 | 0.06594103 | 0.1209611 | 0.09766345 | 0.1208109
[5 empty] | 0.0314605 | 0.1221861 |  |  | 0.0314605 | 0.1221861 | 0.06592906 | 0.1217569 | 0.09599036 | 0.1216058
[5 empty] | 0.03060376 | 0.1229847 |  |  | 0.03060376 | 0.1229847 | 0.06178854 | 0.1225527 | 0.09678795 | 0.1224006
[5 empty] | 0.03042497 | 0.1237833 |  |  | 0.03042497 | 0.1237833 | 0.06514353 | 0.1233485 | 0.09979512 | 0.1231954
[5 empty] | 0.03095856 | 0.1245819 |  |  | 0.03095856 | 0.1245819 | 0.06492478 | 0.1241443 | 0.09749987 | 0.1239902
[5 empty] | 0.03039217 | 0.1253805 |  |  | 0.03039217 | 0.1253805 | 0.06198148 | 0.1249401 | 0.09797998 | 0.124785
[5 empty] | 0.03054663 | 0.1261791 |  |  | 0.03054663 | 0.1261791 | 0.06248449 | 0.1257359 | 0.09666404 | 0.1255798
[5 empty] | 0.02971705 | 0.1269777 |  |  | 0.02971705 | 0.1269777 | 0.06159919 | 0.1265317 | 0.09744068 | 0.1263746
[5 empty] | 0.03084191 | 0.1277763 |  |  | 0.03084191 | 0.1277763 | 0.06455672 | 0.1273275 | 0.0933376 | 0.1271694
[5 empty] | 0.02955358 | 0.1285749 |  |  | 0.02955358 | 0.1285749 | 0.0637796 | 0.1281233 | 0.09177356 | 0.1279642
[5 empty] | 0.03123156 | 0.1293735 |  |  | 0.03123156 | 0.1293735 | 0.0627377 | 0.1289191 | 0.09130024 | 0.128759
[5 empty] | 0.02980781 | 0.1301721 |  |  | 0.02980781 | 0.1301721 | 0.06164314 | 0.1297149 | 0.09386755 | 0.1295538
[5 empty] | 0.02965451 | 0.1309708 |  |  | 0.02965451 | 0.1309708 | 0.06223264 | 0.1305107 | 0.09735822 | 0.1303487
[5 empty] | 0.03054054 | 0.1317694 |  |  | 0.03054054 | 0.1317694 | 0.06238341 | 0.1313065 | 0.09367248 | 0.1311435
[5 empty] | 0.02968851 | 0.132568 |  |  | 0.02968851 | 0.132568 | 0.06038611 | 0.1321023 | 0.09418875 | 0.1319383
[5 empty] | 0.03043231 | 0.1333666 |  |  | 0.03043231 | 0.1333666 | 0.06239924 | 0.1328981 | 0.09373005 | 0.1327331
[5 empty] | 0.03013651 | 0.1341652 |  |  | 0.03013651 | 0.1341652 | 0.06370122 | 0.1336938 | 0.09715671 | 0.1335279
[5 empty] | 0.03010845 | 0.1349638 |  |  | 0.03010845 | 0.1349638 | 0.06379585 | 0.1344896 | 0.09581958 | 0.1343227
[5 empty] | 0.0299411 | 0.1357624 |  |  | 0.0299411 | 0.1357624 | 0.06297841 | 0.1352854 | 0.09051836 | 0.1351175
[5 empty] | 0.02966603 | 0.136561 |  |  | 0.02966603 | 0.136561 | 0.06231395 | 0.1360812 | 0.09272114 | 0.1359123
[5 empty] | 0.02937128 | 0.1373596 |  |  | 0.02937128 | 0.1373596 | 0.0619102 | 0.136877 | 0.09353159 | 0.1367071
[5 empty] | 0.02974046 | 0.1381582 |  |  | 0.02974046 | 0.1381582 | 0.06225015 | 0.1376728 | 0.09323263 | 0.1375019
[5 empty] | 0.0297657 | 0.1389568 |  |  | 0.0297657 | 0.1389568 | 0.06329313 | 0.1384686 | 0.09132778 | 0.1382967
[5 empty] | 0.03042581 | 0.1397554 |  |  | 0.03042581 | 0.1397554 | 0.06181694 | 0.1392644 | 0.09068742 | 0.1390915
[5 empty] | 0.0302667 | 0.140554 |  |  | 0.0302667 | 0.140554 | 0.05976181 | 0.1400602 | 0.09191664 | 0.1398864
[5 empty] | 0.03008076 | 0.1413526 |  |  | 0.03008076 | 0.1413526 | 0.05848885 | 0.140856 | 0.09008273 | 0.1406812
[5 empty] | 0.02932168 | 0.1421512 |  |  | 0.02932168 | 0.1421512 | 0.05900658 | 0.1416518 | 0.09237392 | 0.141476
[5 empty] | 0.02898926 | 0.1429498 |  |  | 0.02898926 | 0.1429498 | 0.06055715 | 0.1424476 | 0.09165522 | 0.1422708
[5 empty] | 0.02948364 | 0.1437484 |  |  | 0.02948364 | 0.1437484 | 0.06019358 | 0.1432434 | 0.0918591 | 0.1430656
[5 empty] | 0.02922436 | 0.144547 |  |  | 0.02922436 | 0.144547 | 0.06042085 | 0.1440392 | 0.0929344 | 0.1438604
[5 empty] | 0.02961449 | 0.1453456 |  |  | 0.02961449 | 0.1453456 | 0.06111697 | 0.144835 | 0.09288838 | 0.1446552
[5 empty] | 0.02898121 | 0.1461442 |  |  | 0.02898121 | 0.1461442 | 0.06213362 | 0.1456308 | 0.09043175 | 0.14545
[5 empty] | 0.02888359 | 0.1469428 |  |  | 0.02888359 | 0.1469428 | 0.05835009 | 0.1464266 | 0.0931588 | 0.1462448
[5 empty] | 0.02859267 | 0.1477414 |  |  | 0.02859267 | 0.1477414 | 0.05984056 | 0.1472224 | 0.08840697 | 0.1470396
[5 empty] | 0.02878746 | 0.14854 |  |  | 0.02878746 | 0.14854 | 0.06157222 | 0.1480182 | 0.09140315 | 0.1478344
[5 empty] | 0.02897238 | 0.1493386 |  |  | 0.02897238 | 0.1493386 | 0.06219851 | 0.148814 | 0.09012007 | 0.1486293
[5 empty] | 0.02935999 | 0.1501372 |  |  | 0.02935999 | 0.1501372 | 0.06183709 | 0.1496098 | 0.09367086 | 0.1494241
[5 empty] | 0.02930776 | 0.1509358 |  |  | 0.02930776 | 0.1509358 | 0.05754422 | 0.1504056 | 0.09060471 | 0.1502189
[5 empty] | 0.02824316 | 0.1517344 |  |  | 0.02824316 | 0.1517344 | 0.05971367 | 0.1512014 | 0.09102096 | 0.1510137
[5 empty] | 0.02903907 | 0.152533 |  |  | 0.02903907 | 0.152533 | 0.05869452 | 0.1519972 | 0.09052639 | 0.1518085
[5 empty] | 0.02919203 | 0.1533316 |  |  | 0.02919203 | 0.1533316 | 0.05781702 | 0.152793 | 0.0904919 | 0.1526033
[5 empty] | 0.02870067 | 0.1541302 |  |  | 0.02870067 | 0.1541302 | 0.06049751 | 0.1535888 | 0.08769545 | 0.1533981
[5 empty] | 0.0291636 | 0.1549288 |  |  | 0.0291636 | 0.1549288 | 0.05972235 | 0.1543846 | 0.0893191 | 0.1541929
[5 empty] | 0.02862624 | 0.1557274 |  |  | 0.02862624 | 0.1557274 | 0.05955557 | 0.1551804 | 0.088751 | 0.1549877
[5 empty] | 0.02762695 | 0.156526 |  |  | 0.02762695 | 0.156526 | 0.06040246 | 0.1559762 | 0.08873295 | 0.1557825
[5 empty] | 0.02924149 | 0.1573246 |  |  | 0.02924149 | 0.1573246 | 0.05930889 | 0.156772 | 0.0857309 | 0.1565773
[5 empty] | 0.02889451 | 0.1581232 |  |  | 0.02889451 | 0.1581232 | 0.05796303 | 0.1575678 | 0.08753777 | 0.1573722
[5 empty] | 0.02777337 | 0.1589218 |  |  | 0.02777337 | 0.1589218 | 0.0580584 | 0.1583635 | 0.08836683 | 0.158167