## 1
Общество с ограниченной ответственностью "Инженерная геология" (ООО "ИнжГео") | [11 empty] | Общество с ограниченной ответственностью "Инженерная геология" (ООО "ИнжГео")
Юр. адрес: 117279, г. Москва, ул. Миклухо-Маклая, 36 а, этаж 5, пом. XXIII к. 76-84 | [11 empty] | Юр. адрес: 117279, г. Москва, ул. Миклухо-Маклая, 36 а, этаж 5, пом. XXIII к. 76-84 | [8 empty] | нагр |  |  | X0 | Y0 | R |  | нагр |  |  |  | X0 | Y0 | R | нагр |  |  |  | X0 | Y0 | R |  | нагр |  |  |  | X0 | Y0 | R
Телефон/факс +7 (495) 132-30-00, Адрес электронной почты inbox@inj-geo.ru | [11 empty] | Телефон/факс +7 (495) 132-30-00, Адрес электронной почты inbox@inj-geo.ru | [12 empty] | 0 | [7 empty] | 0 | [6 empty] | 0 | [7 empty] | 0
[21 empty] | девиатор | [6 empty] | девиатор | [6 empty] | девиатор | [7 empty] | девиатор
Испытательная лаборатория ООО «ИнжГео» | [11 empty] | Испытательная лаборатория ООО «ИнжГео» | [8 empty] | x0 | Угол | X | Y |  |  |  | x0 |  | Угол | X | Y |  |  | x0 |  | Угол | X | Y |  |  |  | x0 |  | Угол | X | Y
Адрес места осуществления деятельности лаборатории: г. Москва, просп. Вернадского, д. 51, стр. 1 | [11 empty] | Адрес места осуществления деятельности лаборатории: г. Москва, просп. Вернадского, д. 51, стр. 1 | [9 empty] | 0 | [7 empty] | 0 | [6 empty] | 0 | [7 empty] | 0
Телефон +7(910)4557682, E-mail: slg85@mail.ru | [11 empty] | Телефон +7(910)4557682, E-mail: slg85@mail.ru | [9 empty] | 5 | [7 empty] | 5 | [6 empty] | 5 | [7 empty] | 5
[22 empty] | 10 | [7 empty] | 10 | [6 empty] | 10 | [7 empty] | 10
[12 empty] | Протокол испытаний № 13-63/24 от 22-11-2022 | [9 empty] | 15 | [7 empty] | 15 | [6 empty] | 15 | [7 empty] | 15
[22 empty] | 20 | [7 empty] | 20 | [6 empty] | 20 | [7 empty] | 20
[12 empty] | Наименование и адрес заказчика: Переход трубопровода через р. Енисей | [9 empty] | 25 | [7 empty] | 25 | [6 empty] | 25 | [7 empty] | 25
[12 empty] | Наименование объекта: ООО Регионстрой | [9 empty] | 30 | [7 empty] | 30 | [6 empty] | 30 | [7 empty] | 30
Наименование используемого метода/методики: ГОСТ 12248.4-2020 | [11 empty] | Наименование используемого метода/методики: ГОСТ 12248.3-2020 | [9 empty] | 35 | [7 empty] | 35 | [6 empty] | 35 | [7 empty] | 35
Условия проведения испытания: температура окружающей среды (18 - 25)0С, влажность воздуха (40 - 75)% | [11 empty] | Условия проведения испытания: температура окружающей среды (18 - 25)0С, влажность воздуха (40 - 75)% | [9 empty] | 40 | [7 empty] | 40 | [6 empty] | 40 | [7 empty] | 40
[12 empty] | Дата получение объекта подлежащего испытаниям: 26.10.2022 | [9 empty] | 45 | [7 empty] | 45 | [6 empty] | 45 | [7 empty] | 45
[12 empty] | Дата испытания: 25.10.2022-19.11.2024 | [9 empty] | 50 | [7 empty] | 50 | [6 empty] | 50 | [7 empty] | 50
[22 empty] | 55 | [7 empty] | 55 | [6 empty] | 55 | [7 empty] | 55
Испытание грунтов методом трехосного сжатия | [11 empty] | Испытание грунтов методом трехосного сжатия | [9 empty] | 60 | [7 empty] | 60 | [6 empty] | 60 | [7 empty] | 60
[22 empty] | 65 | [7 empty] | 65 | [6 empty] | 65 | [7 empty] | 65
Лабораторный номер: | [6 empty] | We, д.е. = |  |  |  |  | Лабораторный номер: |  | 1059 |  |  |  | We, д.е. = | 0.322852279 |  |  | 70 | [7 empty] | 70 | [6 empty] | 70 | [7 empty] | 70
Номер скважины: | [6 empty] | ρ, г/см3 = |  |  |  |  | Номер скважины: |  | BH-050 |  |  |  | ρ, г/см3 = |  |  |  | 75 | [7 empty] | 75 | [6 empty] | 75 | [7 empty] | 75
Глубина отбора, м: | [6 empty] | ρs, г/см3 = |  |  |  |  | Глубина отбора, м: |  | 3 |  |  |  | ρs, г/см3 = | 2.74 |  |  | 80 | [7 empty] | 80 | [6 empty] | 80 | [7 empty] | 80
Наименование грунта: | [6 empty] | e, д.е. = |  |  |  |  | Наименование грунта: |  | Суглинок, после оттаивания текучий, легкий песчанистый |  |  |  | e, д.е. = |  |  |  | 85 | [7 empty] | 85 | [6 empty] | 85 | [7 empty] | 85
Схема проведения опыта: | [6 empty] | IL, д.е. = |  |  |  |  | Схема проведения опыта: |  | КД |  |  |  | IL, д.е. = | 1.061 |  |  | 90 | [7 empty] | 90 | [6 empty] | 90 | [7 empty] | 90
[22 empty] | 95 | [7 empty] | 95 | [6 empty] | 95 | [7 empty] | 95
[22 empty] | 100 | [7 empty] | 100 | [6 empty] | 100 | [7 empty] | 100
Результаты испытаний | [11 empty] | Результаты испытаний | [9 empty] | 105 | [7 empty] | 105 | [6 empty] | 105 | [7 empty] | 105
[22 empty] | 110 | [7 empty] | 110 | [6 empty] | 110 | [7 empty] | 110
[22 empty] | 115 | [7 empty] | 115 | [6 empty] | 115 | [7 empty] | 115
[22 empty] | 120 | [7 empty] | 120 | [6 empty] | 120 | [7 empty] | 120
[22 empty] | 125 | [7 empty] | 125 | [6 empty] | 125 | [7 empty] | 125
[22 empty] | 130 | [7 empty] | 130 | [6 empty] | 130 | [7 empty] | 130
[22 empty] | 135 | [7 empty] | 135 | [6 empty] | 135 | [7 empty] | 135
[22 empty] | 140 | [7 empty] | 140 | [6 empty] | 140 | [7 empty] | 140
[22 empty] | 145 | [7 empty] | 145 | [6 empty] | 145 | [7 empty] | 145
[22 empty] | 150 | [7 empty] | 150 | [6 empty] | 150 | [7 empty] | 150
[22 empty] | 155 | [7 empty] | 155 | [6 empty] | 155 | [7 empty] | 155
[22 empty] | 160 | [7 empty] | 160 | [6 empty] | 160 | [7 empty] | 160
[22 empty] | 165 | [7 empty] | 165 | [6 empty] | 165 | [7 empty] | 165
[22 empty] | 170 | [7 empty] | 170 | [6 empty] | 170 | [7 empty] | 170
[22 empty] | 175 | [7 empty] | 175 | [6 empty] | 175 | [7 empty] | 175
[22 empty] | 180 | [7 empty] | 180 | [6 empty] | 180 | [7 empty] | 180
[13 empty] | Давление в камере, Мпа σ3 | Вертикальная нагрузка, Мпа σ1 | Поровое давление, Мпа u
| K0, д.е. | 0.8435655 |  |  |  |  | Коэфф. Точки | [5 empty] | 0.05 | 0.08493633 | [5 empty] | 1 | [6 empty] | σ3,кПа | σ1,кПа | u, кПа |  |  |  | 4
| q_zg, МПа | 0.04217828 | [10 empty] | 0.15 | 0.2220252 | [27 empty] | δ3, Мпа | δ1-δ3, МПа | δ1, МПа | δ1, КПа
|  |  | Модуль деформации, МПа: | [9 empty] | 0.25 | 0.3591141 | [21 empty] | С, МПа:
|  |  | Е0= |  | Точки модуля (полное напр.), МПа |  |  |  | 0.04217828 | 0.06748524 | [25 empty] | φ, град:
|  |  | E50 = |  | qf (полное напр.), МПа |  |  |  | 0.06746816 | [26 empty] | E, Мпа
|  |  | Коэф. Поперечной деформации, ϑ = | [9 empty] | Эффективные значения угла внутреннего трения и удельного сцепления ϕ', С' | [13 empty] | x | 0
[13 empty] | ϕ', град. = | 9 | [12 empty] | y |  |  |  | С, кПа | φ,°
[13 empty] | С', МПа = | 0.007
| Исполнитель: | [6 empty] | Морозов Д.С. |  |  |  |  | Исполнитель: |  |  |  |  | Морозов Д.С.
| Начальник исп. лаборатории: | [6 empty] | Семиколенова Л.Г. |  |  |  |  | Начальник исп. лаборатории: |  |  |  |  | Семиколенова Л.Г.
Лист 1 , всего листов 2 | [11 empty] | Лист 2 , всего листов 2
Частичное воспроизведение протокола испытаний без письменного разрешения ООО «ИнжГео» ЗАПРЕЩАЕТСЯ | [11 empty] | Частичное воспроизведение протокола испытаний без письменного разрешения ООО «ИнжГео» ЗАПРЕЩАЕТСЯ
[5 empty] | второй график |  | первый график | [9 empty] | К Пуассона
dev50 | epsE50 | ind | devE0 | epsE0 | dev | eps | sigma |  | dev1 | eps1 | dev2 | eps2 | dev3 | eps3 |  | Глины
0.01746816 | 0.001746803 |  |  |  | -0.000275 | 0 |  |  | -0.000275 | 0 | 0.01836643 | 0.0003887045 | 0.02509624 | 0.0003280529 |  | < 0 | 0,20-0,30
ind |  |  |  |  | 0.01030622 | 0.000687076 |  |  | 0.01030622 | 0.000687076 | 0.0360126 | 0.001143249 | 0.05455704 | 0.001069738 |  | 0-0,25 | 0,30-0,38
2 |  |  |  |  | 0.01746816 | 0.001746803 |  |  | 0.01746816 | 0.001746803 | 0.03806969 | 0.001591138 | 0.05652943 | 0.0015904 |  | 0,25< | 0,38-0,45
E0 |  |  |  |  | 0.01792981 | 0.002395806 |  |  | 0.01792981 | 0.002395806 | 0.03926391 | 0.002386708 | 0.0572825 | 0.002385599 |  | Суглинки | 0,35-0,37
epsE0 | devE0 |  |  |  | 0.01955544 | 0.003194409 |  |  | 0.01955544 | 0.003194409 | 0.04256975 | 0.003182277 | 0.06377822 | 0.003180799 |  | Пески и супеси | 0,30-0,35
0.000687076 | 0.01030622 |  |  |  | 0.02012991 | 0.003993011 |  |  | 0.02012991 | 0.003993011 | 0.04252262 | 0.003977846 | 0.06638628 | 0.003975999
[5 empty] | 0.02100105 | 0.004791613 |  |  | 0.02100105 | 0.004791613 | 0.04537243 | 0.004773415 | 0.07260264 | 0.004771199
График E50 |  | График E |  |  | 0.02290144 | 0.005590215 |  |  | 0.02290144 | 0.005590215 | 0.04956577 | 0.005568984 | 0.07556031 | 0.005566399
eps | q | sigma |  |  | 0.02291967 | 0.006388817 |  |  | 0.02291967 | 0.006388817 | 0.04914595 | 0.006364554 | 0.0764672 | 0.006361598
Горизонтальная линия E50 |  | Касательная |  |  | 0.02388458 | 0.007187419 |  |  | 0.02388458 | 0.007187419 | 0.0503021 | 0.007160123 | 0.07836007 | 0.007156798
0 |  | a | b |  | 0.02445958 | 0.007986021 |  |  | 0.02445958 | 0.007986021 | 0.05135743 | 0.007955692 | 0.08113124 | 0.007951998
|  |  | 0 |  | 0.02456991 | 0.008784624 |  |  | 0.02456991 | 0.008784624 | 0.05452937 | 0.008751261 | 0.08008414 | 0.008747198
Вертикальная линия E50 |  | p1 и p2 |  |  | 0.02598927 | 0.009583226 |  |  | 0.02598927 | 0.009583226 | 0.05231788 | 0.00954683 | 0.08028507 | 0.009542398
| 0 | 0 |  |  | 0.02586825 | 0.01038183 |  |  | 0.02586825 | 0.01038183 | 0.05441254 | 0.0103424 | 0.08225011 | 0.0103376
[5 empty] | 0.02722106 | 0.01118043 |  |  | 0.02722106 | 0.01118043 | 0.05746128 | 0.01113797 | 0.083017 | 0.0111328
Касательная линия E50 |  |  |  |  | 0.02782208 | 0.01197903 |  |  | 0.02782208 | 0.01197903 | 0.0567513 | 0.01193354 | 0.08684534 | 0.011928
0 | 0 | Горизонтальная 1 |  |  | 0.02748313 | 0.01277763 |  |  | 0.02748313 | 0.01277763 | 0.05860789 | 0.01272911 | 0.08910346 | 0.0127232
[5 empty] | 0.02820736 | 0.01357624 |  |  | 0.02820736 | 0.01357624 | 0.05641936 | 0.01352468 | 0.08557006 | 0.0135184
Горизонтальная линия qкр |  |  |  |  | 0.02879269 | 0.01437484 |  |  | 0.02879269 | 0.01437484 | 0.05678469 | 0.01432025 | 0.09228407 | 0.0143136
Горизонтальная линия q |  | Горизонтальная 2 |  |  | 0.02944784 | 0.01517344 |  |  | 0.02944784 | 0.01517344 | 0.05775714 | 0.01511581 | 0.09170987 | 0.0151088
0 |  | 0 |  |  | 0.02846462 | 0.01597204 |  |  | 0.02846462 | 0.01597204 | 0.05869862 | 0.01591138 | 0.09232148 | 0.015904
[5 empty] | 0.02841267 | 0.01677064 |  |  | 0.02841267 | 0.01677064 | 0.06158988 | 0.01670695 | 0.09347152 | 0.0166992
Вертикальная линия q |  |  |  |  | 0.02920429 | 0.01756925 |  |  | 0.02920429 | 0.01756925 | 0.06248769 | 0.01750252 | 0.09378212 | 0.0174944
| 0 |  |  |  | 0.02991125 | 0.01836785 |  |  | 0.02991125 | 0.01836785 | 0.05974852 | 0.01829809 | 0.09538073 | 0.0182896
[5 empty] | 0.02951648 | 0.01916645 |  |  | 0.02951648 | 0.01916645 | 0.05966838 | 0.01909366 | 0.09158105 | 0.0190848
[5 empty] | 0.03041146 | 0.01996505 |  |  | 0.03041146 | 0.01996505 | 0.06360466 | 0.01988923 | 0.09195119 | 0.01987999
[5 empty] | 0.02973147 | 0.02076366 |  |  | 0.02973147 | 0.02076366 | 0.06263415 | 0.0206848 | 0.09471785 | 0.02067519
[5 empty] | 0.0300714 | 0.02156226 |  |  | 0.0300714 | 0.02156226 | 0.0606911 | 0.02148037 | 0.09566191 | 0.02147039
[5 empty] | 0.02994213 | 0.02236086 |  |  | 0.02994213 | 0.02236086 | 0.06271773 | 0.02227594 | 0.09379327 | 0.02226559
[5 empty] | 0.0298399 | 0.02315946 |  |  | 0.0298399 | 0.02315946 | 0.06081341 | 0.02307151 | 0.09256449 | 0.02306079
[5 empty] | 0.03049032 | 0.02395806 |  |  | 0.03049032 | 0.02395806 | 0.06388205 | 0.02386708 | 0.09813906 | 0.02385599
[5 empty] | 0.03144373 | 0.02475667 |  |  | 0.03144373 | 0.02475667 | 0.06238895 | 0.02466265 | 0.09823937 | 0.02465119
[5 empty] | 0.03055171 | 0.02555527 |  |  | 0.03055171 | 0.02555527 | 0.06302642 | 0.02545821 | 0.09728398 | 0.02544639
[5 empty] | 0.03047047 | 0.02635387 |  |  | 0.03047047 | 0.02635387 | 0.06328715 | 0.02625378 | 0.09443182 | 0.02624159
[5 empty] | 0.031805 | 0.02715247 |  |  | 0.031805 | 0.02715247 | 0.06445211 | 0.02704935 | 0.09507039 | 0.02703679
[5 empty] | 0.03172171 | 0.02795107 |  |  | 0.03172171 | 0.02795107 | 0.06295494 | 0.02784492 | 0.09958229 | 0.02783199
[5 empty] | 0.03097645 | 0.02874968 |  |  | 0.03097645 | 0.02874968 | 0.06345995 | 0.02864049 | 0.09719535 | 0.02862719
[5 empty] | 0.0323229 | 0.02954828 |  |  | 0.0323229 | 0.02954828 | 0.06763116 | 0.02943606 | 0.0978991 | 0.02942239
[5 empty] | 0.0312087 | 0.03034688 |  |  | 0.0312087 | 0.03034688 | 0.0672224 | 0.03023163 | 0.1013488 | 0.03021759
[5 empty] | 0.03239156 | 0.03114548 |  |  | 0.03239156 | 0.03114548 | 0.06609627 | 0.0310272 | 0.09647532 | 0.03101279
[5 empty] | 0.0321915 | 0.03194409 |  |  | 0.0321915 | 0.03194409 | 0.06483966 | 0.03182277 | 0.09994008 | 0.03180799
[5 empty] | 0.03208332 | 0.03274269 |  |  | 0.03208332 | 0.03274269 | 0.06645504 | 0.03261834 | 0.1022504 | 0.03260319
[5 empty] | 0.03154872 | 0.03354129 |  |  | 0.03154872 | 0.03354129 | 0.06633301 | 0.03341391 | 0.09767749 | 0.03339839
[5 empty] | 0.0325042 | 0.03433989 |  |  | 0.0325042 | 0.03433989 | 0.06427826 | 0.03420948 | 0.1010107 | 0.03419359
[5 empty] | 0.0320641 | 0.03513849 |  |  | 0.0320641 | 0.03513849 | 0.06758194 | 0.03500504 | 0.09917944 | 0.03498879
[5 empty] | 0.03286396 | 0.0359371 |  |  | 0.03286396 | 0.0359371 | 0.06512729 | 0.03580061 | 0.1018963 | 0.03578399
[5 empty] | 0.0321002 | 0.0367357 |  |  | 0.0321002 | 0.0367357 | 0.06866656 | 0.03659618 | 0.0981124 | 0.03657919
[5 empty] | 0.03260855 | 0.0375343 |  |  | 0.03260855 | 0.0375343 | 0.06661056 | 0.03739175 | 0.102144 | 0.03737439
[5 empty] | 0.03339399 | 0.0383329 |  |  | 0.03339399 | 0.0383329 | 0.06628734 | 0.03818732 | 0.1004342 | 0.03816959
[5 empty] | 0.03285367 | 0.0391315 |  |  | 0.03285367 | 0.0391315 | 0.06857613 | 0.03898289 | 0.1022018 | 0.03896479
[5 empty] | 0.03255288 | 0.03993011 |  |  | 0.03255288 | 0.03993011 | 0.06882216 | 0.03977846 | 0.09960986 | 0.03975999
[5 empty] | 0.0336434 | 0.04072871 |  |  | 0.0336434 | 0.04072871 | 0.06845842 | 0.04057403 | 0.1054699 | 0.04055519
[5 empty] | 0.03328092 | 0.04152731 |  |  | 0.03328092 | 0.04152731 | 0.06690105 | 0.0413696 | 0.1032226 | 0.04135039
[5 empty] | 0.03334871 | 0.04232591 |  |  | 0.03334871 | 0.04232591 | 0.06639466 | 0.04216517 | 0.1034199 | 0.04214559
[5 empty] | 0.03258436 | 0.04312452 |  |  | 0.03258436 | 0.04312452 | 0.06999149 | 0.04296074 | 0.1007465 | 0.04294079
[5 empty] | 0.033557 | 0.04392312 |  |  | 0.033557 | 0.04392312 | 0.06844915 | 0.04375631 | 0.1000615 | 0.04373599
[5 empty] | 0.03254997 | 0.04472172 |  |  | 0.03254997 | 0.04472172 | 0.06650326 | 0.04455188 | 0.1067915 | 0.04453119
[5 empty] | 0.03307495 | 0.04552032 |  |  | 0.03307495 | 0.04552032 | 0.07077846 | 0.04534744 | 0.105532 | 0.04532639
[5 empty] | 0.03242543 | 0.04631892 |  |  | 0.03242543 | 0.04631892 | 0.06960929 | 0.04614301 | 0.1068201 | 0.04612159
[5 empty] | 0.03344431 | 0.04711753 |  |  | 0.03344431 | 0.04711753 | 0.07026377 | 0.04693858 | 0.1049228 | 0.04691679
[5 empty] | 0.03256066 | 0.04791613 |  |  | 0.03256066 | 0.04791613 | 0.07112768 | 0.04773415 | 0.1015684 | 0.04771199
[5 empty] | 0.03420862 | 0.04871473 |  |  | 0.03420862 | 0.04871473 | 0.07106984 | 0.04852972 | 0.1026355 | 0.04850719
[5 empty] | 0.03429382 | 0.04951333 |  |  | 0.03429382 | 0.04951333 | 0.07114845 | 0.04932529 | 0.1017723 | 0.04930239
[5 empty] | 0.03339144 | 0.05031193 |  |  | 0.03339144 | 0.05031193 | 0.07097014 | 0.05012086 | 0.1052491 | 0.05009759
[5 empty] | 0.03315871 | 0.05111054 |  |  | 0.03315871 | 0.05111054 | 0.07119839 | 0.05091643 | 0.1091141 | 0.05089279
[5 empty] | 0.03281566 | 0.05190914 |  |  | 0.03281566 | 0.05190914 | 0.06776323 | 0.051712 | 0.1022865 | 0.05168799
[5 empty] | 0.0345922 | 0.05270774 |  |  | 0.0345922 | 0.05270774 | 0.068909 | 0.05250757 | 0.1073008 | 0.05248319
[5 empty] | 0.03393808 | 0.05350634 |  |  | 0.03393808 | 0.05350634 | 0.07065078 | 0.05330314 | 0.1057012 | 0.05327839
[5 empty] | 0.03350563 | 0.05430495 |  |  | 0.03350563 | 0.05430495 | 0.0720252 | 0.05409871 | 0.1026945 | 0.05407359
[5 empty] | 0.034133 | 0.05510355 |  |  | 0.034133 | 0.05510355 | 0.07050807 | 0.05489427 | 0.1056932 | 0.05486879
[5 empty] | 0.03429154 | 0.05590215 |  |  | 0.03429154 | 0.05590215 | 0.07021533 | 0.05568984 | 0.1032664 | 0.05566399
[5 empty] | 0.03446895 | 0.05670075 |  |  | 0.03446895 | 0.05670075 | 0.06902613 | 0.05648541 | 0.10461 | 0.05645919
[5 empty] | 0.03424108 | 0.05749935 |  |  | 0.03424108 | 0.05749935 | 0.07126889 | 0.05728098 | 0.1052708 | 0.05725439
[5 empty] | 0.03457154 | 0.05829796 |  |  | 0.03457154 | 0.05829796 | 0.07112955 | 0.05807655 | 0.1078136 | 0.05804959
[5 empty] | 0.03405508 | 0.05909656 |  |  | 0.03405508 | 0.05909656 | 0.07308101 | 0.05887212 | 0.1039862 | 0.05884479
[5 empty] | 0.03493633 | 0.05989516 |  |  | 0.03493633 | 0.05989516 | 0.06920925 | 0.05966769 | 0.1044433 | 0.05963998
[5 empty] | 0.0343791 | 0.06069376 |  |  | 0.0343791 | 0.06069376 | 0.07114713 | 0.06046326 | 0.1058669 | 0.06043518
[5 empty] | 0.0341563 | 0.06149236 |  |  | 0.0341563 | 0.06149236 | 0.0727958 | 0.06125883 | 0.1061874 | 0.06123038
[5 empty] | 0.03397284 | 0.06229097 |  |  | 0.03397284 | 0.06229097 | 0.06862785 | 0.0620544 | 0.1095806 | 0.06202558
[5 empty] | 0.03368269 | 0.06308957 |  |  | 0.03368269 | 0.06308957 | 0.07238144 | 0.06284997 | 0.1091821 | 0.06282078
[5 empty] | 0.03407769 | 0.06388817 |  |  | 0.03407769 | 0.06388817 | 0.07030273 | 0.06364554 | 0.1050888 | 0.06361598
[5 empty] | 0.03519033 | 0.06468677 |  |  | 0.03519033 | 0.06468677 | 0.07341598 | 0.06444111 | 0.1074137 | 0.06441118
[5 empty] | 0.03425213 | 0.06548538 |  |  | 0.03425213 | 0.06548538 | 0.07163299 | 0.06523667 | 0.1100464 | 0.06520638
[5 empty] | 0.03462108 | 0.06628398 |  |  | 0.03462108 | 0.06628398 | 0.07181658 | 0.06603224 | 0.1082762 | 0.06600158
[5 empty] | 0.03408725 | 0.06708258 |  |  | 0.03408725 | 0.06708258 | 0.07057293 | 0.06682781 | 0.1058327 | 0.06679678
[5 empty] | 0.03505351 | 0.06788118 |  |  | 0.03505351 | 0.06788118 | 0.07162985 | 0.06762338 | 0.1104508 | 0.06759198
[5 empty] | 0.03513536 | 0.06867978 |  |  | 0.03513536 | 0.06867978 | 0.07000401 | 0.06841895 | 0.1063161 | 0.06838718
[5 empty] | 0.0354765 | 0.06947839 |  |  | 0.0354765 | 0.06947839 | 0.07030042 | 0.06921452 | 0.1079282 | 0.06918238
[5 empty] | 0.03454819 | 0.07027699 |  |  | 0.03454819 | 0.07027699 | 0.06986647 | 0.07001009 | 0.1072238 | 0.06997758
[5 empty] | 0.03467127 | 0.07107559 |  |  | 0.03467127 | 0.07107559 | 0.07344271 | 0.07080566 | 0.1106769 | 0.07077278
[5 empty] | 0.03491453 | 0.07187419 |  |  | 0.03491453 | 0.07187419 | 0.0712368 | 0.07160123 | 0.1086624 | 0.07156798
[5 empty] | 0.03515578 | 0.07267279 |  |  | 0.03515578 | 0.07267279 | 0.07374969 | 0.0723968 | 0.1054658 | 0.07236318
[5 empty] | 0.03492023 | 0.0734714 |  |  | 0.03492023 | 0.0734714 | 0.07092421 | 0.07319237 | 0.1070914 | 0.07315838
[5 empty] | 0.03513373 | 0.07427 |  |  | 0.03513373 | 0.07427 | 0.07060943 | 0.07398794 | 0.1092892 | 0.07395358
[5 empty] | 0.03457636 | 0.0750686 |  |  | 0.03457636 | 0.0750686 | 0.06956346 | 0.0747835 | 0.111031 | 0.07474878
[5 empty] | 0.03484939 | 0.0758672 |  |  | 0.03484939 | 0.0758672 | 0.07283595 | 0.07557907 | 0.1063721 | 0.07554398
[5 empty] | 0.03408155 | 0.07666581 |  |  | 0.03408155 | 0.07666581 | 0.07370223 | 0.07637464 | 0.109978 | 0.07633918
[5 empty] | 0.03419336 | 0.07746441 |  |  | 0.03419336 | 0.07746441 | 0.07015582 | 0.07717021 | 0.1106124 | 0.07713438
[5 empty] | 0.034269 | 0.07826301 |  |  | 0.034269 | 0.07826301 | 0.06957614 | 0.07796578 | 0.1109981 | 0.07792958
[5 empty] | 0.03410178 | 0.07906161 |  |  | 0.03410178 | 0.07906161 | 0.07053849 | 0.07876135 | 0.1060601 | 0.07872478
[5 empty] | 0.03499826 | 0.07986021 |  |  | 0.03499826 | 0.07986021 | 0.07295682 | 0.07955692 | 0.1115483 | 0.07951998
[5 empty] | 0.03471825 | 0.08065882 |  |  | 0.03471825 | 0.08065882 | 0.069685 | 0.08035249 | 0.1082954 | 0.08031518
[5 empty] | 0.03515424 | 0.08145742 |  |  | 0.03515424 | 0.08145742 | 0.06993925 | 0.08114806 | 0.1068235 | 0.08111038
[5 empty] | 0.03528428 | 0.08225602 |  |  | 0.03528428 | 0.08225602 | 0.06930075 | 0.08194363 | 0.1069707 | 0.08190558
[5 empty] | 0.03485213 | 0.08305462 |  |  | 0.03485213 | 0.08305462 | 0.06924282 | 0.0827392 | 0.1102823 | 0.08270078
[5 empty] | 0.03378814 | 0.08385322 |  |  | 0.03378814 | 0.08385322 | 0.07073962 | 0.08353477 | 0.1034136 | 0.08349598
[5 empty] | 0.0347836 | 0.08465183 |  |  | 0.0347836 | 0.08465183 | 0.06905317 | 0.08433034 | 0.1069558 | 0.08429118
[5 empty] | 0.0340989 | 0.08545043 |  |  | 0.0340989 | 0.08545043 | 0.07252421 | 0.0851259 | 0.1081725 | 0.08508638
[5 empty] | 0.0338292 | 0.08624903 |  |  | 0.0338292 | 0.08624903 | 0.07049016 | 0.08592147 | 0.1102223 | 0.08588158
[5 empty] | 0.03409145 | 0.08704763 |  |  | 0.03409145 | 0.08704763 | 0.06873176 | 0.08671704 | 0.1083451 | 0.08667678
[5 empty] | 0.03461067 | 0.08784624 |  |  | 0.03461067 | 0.08784624 | 0.06822227 | 0.08751261 | 0.1074622 | 0.08747198
[5 empty] | 0.03490654 | 0.08864484 |  |  | 0.03490654 | 0.08864484 | 0.06805473 | 0.08830818 | 0.1061019 | 0.08826718
[5 empty] | 0.03385872 | 0.08944344 |  |  | 0.03385872 | 0.08944344 | 0.06846999 | 0.08910375 | 0.1059201 | 0.08906238
[5 empty] | 0.03364011 | 0.09024204 |  |  | 0.03364011 | 0.09024204 | 0.06908447 | 0.08989932 | 0.1036689 | 0.08985758
[5 empty] | 0.03317787 | 0.09104064 |  |  | 0.03317787 | 0.09104064 | 0.06800524 | 0.09069489 | 0.1046738 | 0.09065278
[5 empty] | 0.03450747 | 0.09183925 |  |  | 0.03450747 | 0.09183925 | 0.066964 | 0.09149046 | 0.107681 | 0.09144798
[5 empty] | 0.03416872 | 0.09263785 |  |  | 0.03416872 | 0.09263785 | 0.06649433 | 0.09228603 | 0.1052516 | 0.09224318
[5 empty] | 0.03371162 | 0.09343645 |  |  | 0.03371162 | 0.09343645 | 0.06729031 | 0.0930816 | 0.1025224 | 0.09303838
[5 empty] | 0.03309478 | 0.09423505 |  |  | 0.03309478 | 0.09423505 | 0.06804765 | 0.09387717 | 0.1016151 | 0.09383358
[5 empty] | 0.03374712 | 0.09503365 |  |  | 0.03374712 | 0.09503365 | 0.06688716 | 0.09467273 | 0.1067049 | 0.09462878
[5 empty] | 0.03278864 | 0.09583226 |  |  | 0.03278864 | 0.09583226 | 0.06911129 | 0.0954683 | 0.1043432 | 0.09542398
[5 empty] | 0.03266411 | 0.09663086 |  |  | 0.03266411 | 0.09663086 | 0.06725984 | 0.09626387 | 0.1022636 | 0.09621918
[5 empty] | 0.03225632 | 0.09742946 |  |  | 0.03225632 | 0.09742946 | 0.06750721 | 0.09705944 | 0.1037596 | 0.09701438
[5 empty] | 0.03248155 | 0.09822806 |  |  | 0.03248155 | 0.09822806 | 0.06679221 | 0.09785501 | 0.1028506 | 0.09780958
[5 empty] | 0.03284605 | 0.09902667 |  |  | 0.03284605 | 0.09902667 | 0.0687013 | 0.09865058 | 0.1052794 | 0.09860478
[5 empty] | 0.03237365 | 0.09982527 |  |  | 0.03237365 | 0.09982527 | 0.06596601 | 0.09944615 | 0.09868507 | 0.09939997
[5 empty] | 0.03197446 | 0.1006239 |  |  | 0.03197446 | 0.1006239 | 0.0656443 | 0.1002417 | 0.1000694 | 0.1001952
[5 empty] | 0.03307667 | 0.1014225 |  |  | 0.03307667 | 0.1014225 | 0.06685981 | 0.1010373 | 0.1007055 | 0.1009904
[5 empty] | 0.03313471 | 0.1022211 |  |  | 0.03313471 | 0.1022211 | 0.06660918 | 0.1018329 | 0.1048238 | 0.1017856
[5 empty] | 0.03278851 | 0.1030197 |  |  | 0.03278851 | 0.1030197 | 0.06864113 | 0.1026284 | 0.1004873 | 0.1025808
[5 empty] | 0.03317102 | 0.1038183 |  |  | 0.03317102 | 0.1038183 | 0.06794153 | 0.103424 | 0.103508 | 0.103376
[5 empty] | 0.0324151 | 0.1046169 |  |  | 0.0324151 | 0.1046169 | 0.06832443 | 0.1042196 | 0.09959442 | 0.1041712
[5 empty] | 0.03175352 | 0.1054155 |  |  | 0.03175352 | 0.1054155 | 0.06532498 | 0.1050151 | 0.1023948 | 0.1049664
[5 empty] | 0.03222658 | 0.1062141 |  |  | 0.03222658 | 0.1062141 | 0.06630559 | 0.1058107 | 0.09740218 | 0.1057616
[5 empty] | 0.03211188 | 0.1070127 |  |  | 0.03211188 | 0.1070127 | 0.06471938 | 0.1066063 | 0.09733252 | 0.1065568
[5 empty] | 0.03278639 | 0.1078113 |  |  | 0.03278639 | 0.1078113 | 0.06670649 | 0.1074018 | 0.1026339 | 0.107352
[5 empty] | 0.03266387 | 0.1086099 |  |  | 0.03266387 | 0.1086099 | 0.06601786 | 0.1081974 | 0.1005224 | 0.1081472
[5 empty] | 0.03233173 | 0.1094085 |  |  | 0.03233173 | 0.1094085 | 0.06650314 | 0.108993 | 0.0998789 | 0.1089424
[5 empty] | 0.03137467 | 0.1102071 |  |  | 0.03137467 | 0.1102071 | 0.06676065 | 0.1097885 | 0.1014908 | 0.1097376
[5 empty] | 0.03148087 | 0.1110057 |  |  | 0.03148087 | 0.1110057 | 0.06336801 | 0.1105841 | 0.1003376 | 0.1105328
[5 empty] | 0.03215552 | 0.1118043 |  |  | 0.03215552 | 0.1118043 | 0.06426997 | 0.1113797 | 0.09915872 | 0.111328
[5 empty] | 0.03150094 | 0.1126029 |  |  | 0.03150094 | 0.1126029 | 0.06419999 | 0.1121753 | 0.1021221 | 0.1121232
[5 empty] | 0.03190222 | 0.1134015 |  |  | 0.03190222 | 0.1134015 | 0.06537032 | 0.1129708 | 0.1018588 | 0.1129184
[5 empty] | 0.03122897 | 0.1142001 |  |  | 0.03122897 | 0.1142001 | 0.06580809 | 0.1137664 | 0.1012751 | 0.1137136
[5 empty] | 0.03230477 | 0.1149987 |  |  | 0.03230477 | 0.1149987 | 0.06608351 | 0.114562 | 0.09998368 | 0.1145088
[5 empty] | 0.03040518 | 0.1157973 |  |  | 0.03040518 | 0.1157973 | 0.06301799 | 0.1153575 | 0.09705824 | 0.115304
[5 empty] | 0.03110739 | 0.1165959 |  |  | 0.03110739 | 0.1165959 | 0.06489064 | 0.1161531 | 0.09934664 | 0.1160992
[5 empty] | 0.03083424 | 0.1173945 |  |  | 0.03083424 | 0.1173945 | 0.06404704 | 0.1169487 | 0.09663697 | 0.1168944
[5 empty] | 0.03081019 | 0.1181931 |  |  | 0.03081019 | 0.1181931 | 0.06432915 | 0.1177442 | 0.09924009 | 0.1176896
[5 empty] | 0.03149221 | 0.1189917 |  |  | 0.03149221 | 0.1189917 | 0.06196546 | 0.1185398 | 0.0991897 | 0.1184848
[5 empty] | 0.03169404 | 0.1197903 |  |  | 0.03169404 | 0.1197903 | 0.06199089 | 0.1193354 | 0.09951701 | 0.11928
[5 empty] | 0.03166281 | 0.1205889 |  |  | 0.03166281 | 0.1205889 | 0.06482312 | 0.1201309 | 0.1000269 | 0.1200752
[5 empty] | 0.03153713 | 0.1213875 |  |  | 0.03153713 | 0.1213875 | 0.06491162 | 0.1209265 | 0.09677902 | 0.1208704
[5 empty] | 0.03062022 | 0.1221861 |  |  | 0.03062022 | 0.1221861 | 0.06599909 | 0.1217221 | 0.09856404 | 0.1216656
[5 empty] | 0.03081407 | 0.1229847 |  |  | 0.03081407 | 0.1229847 | 0.06443985 | 0.1225177 | 0.09344015 | 0.1224608
[5 empty] | 0.03020642 | 0.1237833 |  |  | 0.03020642 | 0.1237833 | 0.06412139 | 0.1233132 | 0.09381061 | 0.123256
[5 empty] | 0.03125269 | 0.1245819 |  |  | 0.03125269 | 0.1245819 | 0.06228852 | 0.1241088 | 0.0973997 | 0.1240512
[5 empty] | 0.03114989 | 0.1253805 |  |  | 0.03114989 | 0.1253805 | 0.06412122 | 0.1249044 | 0.09390559 | 0.1248464
[5 empty] | 0.03083127 | 0.1261791 |  |  | 0.03083127 | 0.1261791 | 0.06302339 | 0.1256999 | 0.09472574 | 0.1256416
[5 empty] | 0.03086815 | 0.1269777 |  |  | 0.03086815 | 0.1269777 | 0.06314973 | 0.1264955 | 0.09313922 | 0.1264368
[5 empty] | 0.03095162 | 0.1277763 |  |  | 0.03095162 | 0.1277763 | 0.06252704 | 0.1272911 | 0.09664878 | 0.127232
[5 empty] | 0.02983091 | 0.1285749 |  |  | 0.02983091 | 0.1285749 | 0.06492894 | 0.1280866 | 0.09579621 | 0.1280272
[5 empty] | 0.03124433 | 0.1293735 |  |  | 0.03124433 | 0.1293735 | 0.06434201 | 0.1288822 | 0.09457725 | 0.1288224
[5 empty] | 0.03070126 | 0.1301721 |  |  | 0.03070126 | 0.1301721 | 0.06078617 | 0.1296778 | 0.09466459 | 0.1296176
[5 empty] | 0.03011299 | 0.1309708 |  |  | 0.03011299 | 0.1309708 | 0.06118275 | 0.1304733 | 0.09740627 | 0.1304128
[5 empty] | 0.03082186 | 0.1317694 |  |  | 0.03082186 | 0.1317694 | 0.06395401 | 0.1312689 | 0.09437192 | 0.131208
[5 empty] | 0.03084516 | 0.132568 |  |  | 0.03084516 | 0.132568 | 0.06399754 | 0.1320645 | 0.09635624 | 0.1320032
[5 empty] | 0.03004268 | 0.1333666 |  |  | 0.03004268 | 0.1333666 | 0.06077255 | 0.1328601 | 0.09132791 | 0.1327984
[5 empty] | 0.03050923 | 0.1341652 |  |  | 0.03050923 | 0.1341652 | 0.06289075 | 0.1336556 | 0.09486881 | 0.1335936
[5 empty] | 0.02962409 | 0.1349638 |  |  | 0.02962409 | 0.1349638 | 0.0626734 | 0.1344512 | 0.09061359 | 0.1343888
[5 empty] | 0.02953672 | 0.1357624 |  |  | 0.02953672 | 0.1357624 | 0.06157509 | 0.1352468 | 0.09377029 | 0.135184
[5 empty] | 0.02973019 | 0.136561 |  |  | 0.02973019 | 0.136561 | 0.06240379 | 0.1360423 | 0.09272664 | 0.1359792
[5 empty] | 0.02919929 | 0.1373596 |  |  | 0.02919929 | 0.1373596 | 0.06217879 | 0.1368379 | 0.09197506 | 0.1367744
[5 empty] | 0.03012399 | 0.1381582 |  |  | 0.03012399 | 0.1381582 | 0.05965254 | 0.1376335 | 0.09229829 | 0.1375696
[5 empty] | 0.02966186 | 0.1389568 |  |  | 0.02966186 | 0.1389568 | 0.05904131 | 0.138429 | 0.08995662 | 0.1383648
[5 empty] | 0.02919184 | 0.1397554 |  |  | 0.02919184 | 0.1397554 | 0.06286392 | 0.1392246 | 0.09020019 | 0.13916
[5 empty] | 0.029812 | 0.140554 |  |  | 0.029812 | 0.140554 | 0.06257069 | 0.1400202 | 0.09137847 | 0.1399552
[5 empty] | 0.02953797 | 0.1413526 |  |  | 0.02953797 | 0.1413526 | 0.05926981 | 0.1408157 | 0.09106163 | 0.1407504
[5 empty] | 0.02965899 | 0.1421512 |  |  | 0.02965899 | 0.1421512 | 0.06211975 | 0.1416113 | 0.09206171 | 0.1415456
[5 empty] | 0.02934207 | 0.1429498 |  |  | 0.02934207 | 0.1429498 | 0.06166494 | 0.1424069 | 0.09405412 | 0.1423408
[5 empty] | 0.02897559 | 0.1437484 |  |  | 0.02897559 | 0.1437484 | 0.06010861 | 0.1432025 | 0.09294794 | 0.143136
[5 empty] | 0.02993864 | 0.144547 |  |  | 0.02993864 | 0.144547 | 0.05859701 | 0.143998 | 0.09102787 | 0.1439312
[5 empty] | 0.02983229 | 0.1453456 |  |  | 0.02983229 | 0.1453456 | 0.06099035 | 0.1447936 | 0.09034835 | 0.1447264
[5 empty] | 0.02904 | 0.1461442 |  |  | 0.02904 | 0.1461442 | 0.0598955 | 0.1455892 | 0.08833675 | 0.1455216
[5 empty] | 0.02907566 | 0.1469428 |  |  | 0.02907566 | 0.1469428 | 0.05943899 | 0.1463847 | 0.09249599 | 0.1463168
[5 empty] | 0.02842617 | 0.1477414 |  |  | 0.02842617 | 0.1477414 | 0.05929315 | 0.1471803 | 0.09246667 | 0.147112
[5 empty] | 0.02900742 | 0.14854 |  |  | 0.02900742 | 0.14854 | 0.05810703 | 0.1479759 | 0.09411005 | 0.1479072
[5 empty] | 0.02972168 | 0.1493386 |  |  | 0.02972168 | 0.1493386 | 0.05979145 | 0.1487714 | 0.08713541 | 0.1487024
[5 empty] | 0.02983477 | 0.1501372 |  |  | 0.02983477 | 0.1501372 | 0.06071162 | 0.149567 | 0.08956431 | 0.1494976
[5 empty] | 0.02929145 | 0.1509358 |  |  | 0.02929145 | 0.1509358 | 0.06189582 | 0.1503626 | 0.0881176 | 0.1502928
[5 empty] | 0.02907049 | 0.1517344 |  |  | 0.02907049 | 0.1517344 | 0.05797667 | 0.1511581 | 0.09199085 | 0.151088
[5 empty] | 0.02970768 | 0.152533 |  |  | 0.02970768 | 0.152533 | 0.05933805 | 0.1519537 | 0.091308 | 0.1518832
[5 empty] | 0.02862899 | 0.1533316 |  |  | 0.02862899 | 0.1533316 | 0.05964051 | 0.1527493 | 0.09284069 | 0.1526784
[5 empty] | 0.028159 | 0.1541302 |  |  | 0.028159 | 0.1541302 | 0.0602621 | 0.1535449 | 0.08629307 | 0.1534736
[5 empty] | 0.02931089 | 0.1549288 |  |  | 0.02931089 | 0.1549288 | 0.05979231 | 0.1543404 | 0.0880055 | 0.1542688
[5 empty] | 0.028167 | 0.1557274 |  |  | 0.028167 | 0.1557274 | 0.0579415 | 0.155136 | 0.08824155 | 0.155064
[5 empty] | 0.02899192 | 0.156526 |  |  | 0.02899192 | 0.156526 | 0.05805224 | 0.1559316 | 0.09100903 | 0.1558592
[5 empty] | 0.02858298 | 0.1573246 |  |  | 0.02858298 | 0.1573246 | 0.06018883 | 0.1567271 | 0.09081456 | 0.1566544
[5 empty] | 0.02872376 | 0.1581232 |  |  | 0.02872376 | 0.1581232 | 0.05888996 | 0.1575227 | 0.09207623 | 0.1574496
[5 empty] | 0.02826978 | 0.1589218 |  |  | 0.02826978 | 0.1589218 | 0.0595579 | 0.1583183 | 0.08798315 | 0.1582448