## 1
Общество с ограниченной ответственностью "Инженерная геология" (ООО "ИнжГео") | [11 empty] | Общество с ограниченной ответственностью "Инженерная геология" (ООО "ИнжГео")
Юр. адрес: 117279, г. Москва, ул. Миклухо-Маклая, 36 а, этаж 5, пом. XXIII к. 76-84 | [11 empty] | Юр. адрес: 117279, г. Москва, ул. Миклухо-Маклая, 36 а, этаж 5, пом. XXIII к. 76-84 | [8 empty] | нагр |  |  | X0 | Y0 | R |  | нагр |  |  |  | X0 | Y0 | R | нагр |  |  |  | X0 | Y0 | R |  | нагр |  |  |  | X0 | Y0 | R
Телефон/факс +7 (495) 132-30-00, Адрес электронной почты inbox@inj-geo.ru | [11 empty] | Телефон/факс +7 (495) 132-30-00, Адрес электронной почты inbox@inj-geo.ru | [12 empty] | 0 | [7 empty] | 0 | [6 empty] | 0 | [7 empty] | 0
[21 empty] | девиатор | [6 empty] | девиатор | [6 empty] | девиатор | [7 empty] | девиатор
Испытательная лаборатория ООО «ИнжГео» | [11 empty] | Испытательная лаборатория ООО «ИнжГео» | [8 empty] | x0 | Угол | X | Y |  |  |  | x0 |  | Угол | X | Y |  |  | x0 |  | Угол | X | Y |  |  |  | x0 |  | Угол | X | Y
Адрес места осуществления деятельности лаборатории: г. Москва, просп. Вернадского, д. 51, стр. 1 | [11 empty] | Адрес места осуществления деятельности лаборатории: г. Москва, просп. Вернадского, д. 51, стр. 1 | [9 empty] | 0 | [7 empty] | 0 | [6 empty] | 0 | [7 empty] | 0
Телефон +7(910)4557682, E-mail: slg85@mail.ru | [11 empty] | Телефон +7(910)4557682, E-mail: slg85@mail.ru | [9 empty] | 5 | [7 empty] | 5 | [6 empty] | 5 | [7 empty] | 5
[22 empty] | 10 | [7 empty] | 10 | [6 empty] | 10 | [7 empty] | 10
[12 empty] | Протокол испытаний № 13-63/25 от 23-11-2022 | [9 empty] | 15 | [7 empty] | 15 | [6 empty] | 15 | [7 empty] | 15
[22 empty] | 20 | [7 empty] | 20 | [6 empty] | 20 | [7 empty] | 20
[12 empty] | Наименование и адрес заказчика: Переход трубопровода через р. Енисей | [9 empty] | 25 | [7 empty] | 25 | [6 empty] | 25 | [7 empty] | 25
[12 empty] | Наименование объекта: ООО Регионстрой | [9 empty] | 30 | [7 empty] | 30 | [6 empty] | 30 | [7 empty] | 30
Наименование используемого метода/методики: ГОСТ 12248.4-2020 | [11 empty] | Наименование используемого метода/методики: ГОСТ 12248.3-2020 | [9 empty] | 35 | [7 empty] | 35 | [6 empty] | 35 | [7 empty] | 35
Условия проведения испытания: температура окружающей среды (18 - 25)0С, влажность воздуха (40 - 75)% | [11 empty] | Условия проведения испытания: температура окружающей среды (18 - 25)0С, влажность воздуха (40 - 75)% | [9 empty] | 40 | [7 empty] | 40 | [6 empty] | 40 | [7 empty] | 40
[12 empty] | Дата получение объекта подлежащего испытаниям: 27.10.2022 | [9 empty] | 45 | [7 empty] | 45 | [6 empty] | 45 | [7 empty] | 45
[12 empty] | Дата испытания: 25.10.2022-19.11.2025 | [9 empty] | 50 | [7 empty] | 50 | [6 empty] | 50 | [7 empty] | 50
[22 empty] | 55 | [7 empty] | 55 | [6 empty] | 55 | [7 empty] | 55
Испытание грунтов методом трехосного сжатия | [11 empty] | Испытание грунтов методом трехосного сжатия | [9 empty] | 60 | [7 empty] | 60 | [6 empty] | 60 | [7 empty] | 60
[22 empty] | 65 | [7 empty] | 65 | [6 empty] | 65 | [7 empty] | 65
Лабораторный номер: | [6 empty] | We, д.е. = |  |  |  |  | Лабораторный номер: |  | 1060 |  |  |  | We, д.е. = | 0.307246408 |  |  | 70 | [7 empty] | 70 | [6 empty] | 70 | [7 empty] | 70
Номер скважины: | [6 empty] | ρ, г/см3 = |  |  |  |  | Номер скважины: |  | BH-050 |  |  |  | ρ, г/см3 = | 1.83 |  |  | 75 | [7 empty] | 75 | [6 empty] | 75 | [7 empty] | 75
Глубина отбора, м: | [6 empty] | ρs, г/см3 = |  |  |  |  | Глубина отбора, м: |  | 3.9 |  |  |  | ρs, г/см3 = | 2.71 |  |  | 80 | [7 empty] | 80 | [6 empty] | 80 | [7 empty] | 80
Наименование грунта: | [6 empty] | e, д.е. = |  |  |  |  | Наименование грунта: |  | Суглинок, после оттаивания текучепластичный, легкий песчанистый |  |  |  | e, д.е. = | 0.9358676 |  |  | 85 | [7 empty] | 85 | [6 empty] | 85 | [7 empty] | 85
Схема проведения опыта: | [6 empty] | IL, д.е. = |  |  |  |  | Схема проведения опыта: |  | КД |  |  |  | IL, д.е. = | 0.923 |  |  | 90 | [7 empty] | 90 | [6 empty] | 90 | [7 empty] | 90
[22 empty] | 95 | [7 empty] | 95 | [6 empty] | 95 | [7 empty] | 95
[22 empty] | 100 | [7 empty] | 100 | [6 empty] | 100 | [7 empty] | 100
Результаты испытаний | [11 empty] | Результаты испытаний | [9 empty] | 105 | [7 empty] | 105 | [6 empty] | 105 | [7 empty] | 105
[22 empty] | 110 | [7 empty] | 110 | [6 empty] | 110 | [7 empty] | 110
[22 empty] | 115 | [7 empty] | 115 | [6 empty] | 115 | [7 empty] | 115
[22 empty] | 120 | [7 empty] | 120 | [6 empty] | 120 | [7 empty] | 120
[22 empty] | 125 | [7 empty] | 125 | [6 empty] | 125 | [7 empty] | 125
[22 empty] | 130 | [7 empty] | 130 | [6 empty] | 130 | [7 empty] | 130
[22 empty] | 135 | [7 empty] | 135 | [6 empty] | 135 | [7 empty] | 135
[22 empty] | 140 | [7 empty] | 140 | [6 empty] | 140 | [7 empty] | 140
[22 empty] | 145 | [7 empty] | 145 | [6 empty] | 145 | [7 empty] | 145
[22 empty] | 150 | [7 empty] | 150 | [6 empty] | 150 | [7 empty] | 150
[22 empty] | 155 | [7 empty] | 155 | [6 empty] | 155 | [7 empty] | 155
[22 empty] | 160 | [7 empty] | 160 | [6 empty] | 160 | [7 empty] | 160
[22 empty] | 165 | [7 empty] | 165 | [6 empty] | 165 | [7 empty] | 165
[22 empty] | 170 | [7 empty] | 170 | [6 empty] | 170 | [7 empty] | 170
[22 empty] | 175 | [7 empty] | 175 | [6 empty] | 175 | [7 empty] | 175
[22 empty] | 180 | [7 empty] | 180 | [6 empty] | 180 | [7 empty] | 180
[13 empty] | Давление в камере, Мпа σ3 | Вертикальная нагрузка, Мпа σ1 | Поровое давление, Мпа u
| K0, д.е. | 0.8435655 |  |  |  |  | Коэфф. Точки | [5 empty] | 0.05 | 0.08493633 | [5 empty] | 1 | [6 empty] | σ3,кПа | σ1,кПа | u, кПа |  |  |  | 4
| q_zg, МПа | 0.04217828 | [10 empty] | 0.15 | 0.2220252 | [27 empty] | δ3, Мпа | δ1-δ3, МПа | δ1, МПа | δ1, КПа
|  |  | Модуль деформации, МПа: | [9 empty] | 0.25 | 0.3591141 | [21 empty] | С, МПа:
|  |  | Е0= |  | Точки модуля (полное напр.), МПа |  |  |  | 0.04217828 | 0.06748524 | [25 empty] | φ, град:
|  |  | E50 = |  | qf (полное напр.), МПа |  |  |  | 0.06746816 | [26 empty] | E, Мпа
|  |  | Коэф. Поперечной деформации, ϑ = | [9 empty] | Эффективные значения угла внутреннего трения и удельного сцепления ϕ', С' | [13 empty] | x | 0
[13 empty] | ϕ', град. = | 9 | [12 empty] | y |  |  |  | С, кПа | φ,°
[13 empty] | С', МПа = | 0.007
| Исполнитель: | [6 empty] | Морозов Д.С. |  |  |  |  | Исполнитель: |  |  |  |  | Морозов Д.С.
| Начальник исп. лаборатории: | [6 empty] | Семиколенова Л.Г. |  |  |  |  | Начальник исп. лаборатории: |  |  |  |  | Семиколенова Л.Г.
Лист 1 , всего листов 2 | [11 empty] | Лист 2 , всего листов 2
Частичное воспроизведение протокола испытаний без письменного разрешения ООО «ИнжГео» ЗАПРЕЩАЕТСЯ | [11 empty] | Частичное воспроизведение протокола испытаний без письменного разрешения ООО «ИнжГео» ЗАПРЕЩАЕТСЯ
[5 empty] | второй график |  | первый график | [9 empty] | К Пуассона
dev50 | epsE50 | ind | devE0 | epsE0 | dev | eps | sigma |  | dev1 | eps1 | dev2 | eps2 | dev3 | eps3 |  | Глины
0.01746816 | 0.001746803 |  |  |  | 0.00044 | 0 |  |  | 0.00044 | 0 | -0.00099 | 0 | -0.00115 | 0 |  | < 0 | 0,20-0,30
ind |  |  |  |  | 0.007336629 | 0.0004891049 |  |  | 0.007336629 | 0.0004891049 | 0.01908668 | 0.0004372631 | 0.05455704 | 0.001160779 |  | 0-0,25 | 0,30-0,38
2 |  |  |  |  | 0.01746816 | 0.001746803 |  |  | 0.01746816 | 0.001746803 | 0.0360126 | 0.001237537 | 0.05390999 | 0.001591315 |  | 0,25< | 0,38-0,45
E0 |  |  |  |  | 0.01828547 | 0.002395806 |  |  | 0.01828547 | 0.002395806 | 0.03791819 | 0.002388129 | 0.05909006 | 0.002386972 |  | Суглинки | 0,35-0,37
epsE0 | devE0 |  |  |  | 0.01916717 | 0.003194409 |  |  | 0.01916717 | 0.003194409 | 0.03993615 | 0.003184172 | 0.06398643 | 0.003182629 |  | Пески и супеси | 0,30-0,35
0.0004891049 | 0.007336629 |  |  |  | 0.01985138 | 0.003993011 |  |  | 0.01985138 | 0.003993011 | 0.04436308 | 0.003980215 | 0.06402157 | 0.003978286
[5 empty] | 0.02118201 | 0.004791613 |  |  | 0.02118201 | 0.004791613 | 0.04616338 | 0.004776258 | 0.07254311 | 0.004773944
График E50 |  | График E |  |  | 0.02217902 | 0.005590215 |  |  | 0.02217902 | 0.005590215 | 0.04704957 | 0.005572301 | 0.0739009 | 0.005569601
eps | q | sigma |  |  | 0.02365415 | 0.006388817 |  |  | 0.02365415 | 0.006388817 | 0.04925391 | 0.006368344 | 0.07623429 | 0.006365258
Горизонтальная линия E50 |  | Касательная |  |  | 0.024353 | 0.007187419 |  |  | 0.024353 | 0.007187419 | 0.04972358 | 0.007164387 | 0.07440219 | 0.007160916
0 |  | a | b |  | 0.02411272 | 0.007986021 |  |  | 0.02411272 | 0.007986021 | 0.05341585 | 0.00796043 | 0.07838927 | 0.007956573
|  |  | 0 |  | 0.024607 | 0.008784624 |  |  | 0.024607 | 0.008784624 | 0.05443501 | 0.008756473 | 0.08109949 | 0.00875223
Вертикальная линия E50 |  | p1 и p2 |  |  | 0.02624488 | 0.009583226 |  |  | 0.02624488 | 0.009583226 | 0.05291995 | 0.009552516 | 0.08073331 | 0.009547888
| 0 | 0 |  |  | 0.02625168 | 0.01038183 |  |  | 0.02625168 | 0.01038183 | 0.05383755 | 0.01034856 | 0.08453151 | 0.01034354
[5 empty] | 0.02646683 | 0.01118043 |  |  | 0.02646683 | 0.01118043 | 0.05693649 | 0.0111446 | 0.0840678 | 0.0111392
Касательная линия E50 |  |  |  |  | 0.02784098 | 0.01197903 |  |  | 0.02784098 | 0.01197903 | 0.05755089 | 0.01194065 | 0.084523 | 0.01193486
0 | 0 | Горизонтальная 1 |  |  | 0.02681854 | 0.01277763 |  |  | 0.02681854 | 0.01277763 | 0.0592331 | 0.01273669 | 0.08596743 | 0.01273052
[5 empty] | 0.0277024 | 0.01357624 |  |  | 0.0277024 | 0.01357624 | 0.06022899 | 0.01353273 | 0.08683887 | 0.01352617
Горизонтальная линия qкр |  |  |  |  | 0.02758578 | 0.01437484 |  |  | 0.02758578 | 0.01437484 | 0.06016698 | 0.01432877 | 0.08735573 | 0.01432183
Горизонтальная линия q |  | Горизонтальная 2 |  |  | 0.02800721 | 0.01517344 |  |  | 0.02800721 | 0.01517344 | 0.05866818 | 0.01512482 | 0.08896143 | 0.01511749
0 |  | 0 |  |  | 0.02874114 | 0.01597204 |  |  | 0.02874114 | 0.01597204 | 0.05790778 | 0.01592086 | 0.0921204 | 0.01591315
[5 empty] | 0.02921145 | 0.01677064 |  |  | 0.02921145 | 0.01677064 | 0.0595004 | 0.0167169 | 0.08837041 | 0.0167088
Вертикальная линия q |  |  |  |  | 0.02874568 | 0.01756925 |  |  | 0.02874568 | 0.01756925 | 0.05964761 | 0.01751295 | 0.09530283 | 0.01750446
| 0 |  |  |  | 0.02859579 | 0.01836785 |  |  | 0.02859579 | 0.01836785 | 0.06224251 | 0.01830899 | 0.08907628 | 0.01830012
[5 empty] | 0.03012021 | 0.01916645 |  |  | 0.03012021 | 0.01916645 | 0.06340128 | 0.01910503 | 0.08973512 | 0.01909578
[5 empty] | 0.03059224 | 0.01996505 |  |  | 0.03059224 | 0.01996505 | 0.06079444 | 0.01990108 | 0.09367778 | 0.01989143
[5 empty] | 0.02944765 | 0.02076366 |  |  | 0.02944765 | 0.02076366 | 0.06054764 | 0.02069712 | 0.0971096 | 0.02068709
[5 empty] | 0.03056301 | 0.02156226 |  |  | 0.03056301 | 0.02156226 | 0.06422117 | 0.02149316 | 0.09351459 | 0.02148275
[5 empty] | 0.03018259 | 0.02236086 |  |  | 0.03018259 | 0.02236086 | 0.06047289 | 0.0222892 | 0.09181948 | 0.0222784
[5 empty] | 0.03093001 | 0.02315946 |  |  | 0.03093001 | 0.02315946 | 0.06466186 | 0.02308525 | 0.09595768 | 0.02307406
[5 empty] | 0.03043989 | 0.02395806 |  |  | 0.03043989 | 0.02395806 | 0.06204348 | 0.02388129 | 0.09640752 | 0.02386972
[5 empty] | 0.03004069 | 0.02475667 |  |  | 0.03004069 | 0.02475667 | 0.06276594 | 0.02467733 | 0.09412912 | 0.02466538
[5 empty] | 0.03078684 | 0.02555527 |  |  | 0.03078684 | 0.02555527 | 0.06204859 | 0.02547338 | 0.09459056 | 0.02546103
[5 empty] | 0.03116032 | 0.02635387 |  |  | 0.03116032 | 0.02635387 | 0.06389677 | 0.02626942 | 0.09410182 | 0.02625669
[5 empty] | 0.03107861 | 0.02715247 |  |  | 0.03107861 | 0.02715247 | 0.06412671 | 0.02706546 | 0.09932928 | 0.02705235
[5 empty] | 0.03193208 | 0.02795107 |  |  | 0.03193208 | 0.02795107 | 0.0637266 | 0.02786151 | 0.09676327 | 0.02784801
[5 empty] | 0.03169849 | 0.02874968 |  |  | 0.03169849 | 0.02874968 | 0.06403855 | 0.02865755 | 0.09886702 | 0.02864366
[5 empty] | 0.03173885 | 0.02954828 |  |  | 0.03173885 | 0.02954828 | 0.06570672 | 0.02945359 | 0.09742915 | 0.02943932
[5 empty] | 0.03171237 | 0.03034688 |  |  | 0.03171237 | 0.03034688 | 0.0670995 | 0.03024963 | 0.09929572 | 0.03023498
[5 empty] | 0.03096432 | 0.03114548 |  |  | 0.03096432 | 0.03114548 | 0.06434906 | 0.03104568 | 0.1000609 | 0.03103063
[5 empty] | 0.03208486 | 0.03194409 |  |  | 0.03208486 | 0.03194409 | 0.06431866 | 0.03184172 | 0.1022089 | 0.03182629
[5 empty] | 0.03241714 | 0.03274269 |  |  | 0.03241714 | 0.03274269 | 0.06759184 | 0.03263776 | 0.1003727 | 0.03262195
[5 empty] | 0.03296689 | 0.03354129 |  |  | 0.03296689 | 0.03354129 | 0.06680877 | 0.03343381 | 0.1010099 | 0.03341761
[5 empty] | 0.03296635 | 0.03433989 |  |  | 0.03296635 | 0.03433989 | 0.06761409 | 0.03422985 | 0.1001443 | 0.03421326
[5 empty] | 0.0322667 | 0.03513849 |  |  | 0.0322667 | 0.03513849 | 0.0668373 | 0.03502589 | 0.1038564 | 0.03500892
[5 empty] | 0.03304335 | 0.0359371 |  |  | 0.03304335 | 0.0359371 | 0.06836712 | 0.03582194 | 0.1042454 | 0.03580458
[5 empty] | 0.0323231 | 0.0367357 |  |  | 0.0323231 | 0.0367357 | 0.06892127 | 0.03661798 | 0.104315 | 0.03660024
[5 empty] | 0.03173096 | 0.0375343 |  |  | 0.03173096 | 0.0375343 | 0.06492735 | 0.03741402 | 0.1023743 | 0.03739589
[5 empty] | 0.03173907 | 0.0383329 |  |  | 0.03173907 | 0.0383329 | 0.06521694 | 0.03821006 | 0.1019362 | 0.03819155
[5 empty] | 0.03335102 | 0.0391315 |  |  | 0.03335102 | 0.0391315 | 0.06740063 | 0.03900611 | 0.1032813 | 0.03898721
[5 empty] | 0.03350626 | 0.03993011 |  |  | 0.03350626 | 0.03993011 | 0.06807776 | 0.03980215 | 0.104406 | 0.03978286
[5 empty] | 0.03283076 | 0.04072871 |  |  | 0.03283076 | 0.04072871 | 0.06942671 | 0.04059819 | 0.101834 | 0.04057852
[5 empty] | 0.03267509 | 0.04152731 |  |  | 0.03267509 | 0.04152731 | 0.06684694 | 0.04139424 | 0.1034461 | 0.04137418
[5 empty] | 0.03221813 | 0.04232591 |  |  | 0.03221813 | 0.04232591 | 0.06882852 | 0.04219028 | 0.1064759 | 0.04216984
[5 empty] | 0.03231786 | 0.04312452 |  |  | 0.03231786 | 0.04312452 | 0.06575839 | 0.04298632 | 0.1009354 | 0.04296549
[5 empty] | 0.0324256 | 0.04392312 |  |  | 0.0324256 | 0.04392312 | 0.06636175 | 0.04378237 | 0.1017534 | 0.04376115
[5 empty] | 0.03294961 | 0.04472172 |  |  | 0.03294961 | 0.04472172 | 0.06985204 | 0.04457841 | 0.103522 | 0.04455681
[5 empty] | 0.03300829 | 0.04552032 |  |  | 0.03300829 | 0.04552032 | 0.06613191 | 0.04537445 | 0.1037459 | 0.04535247
[5 empty] | 0.03327604 | 0.04631892 |  |  | 0.03327604 | 0.04631892 | 0.0699915 | 0.04617049 | 0.1050599 | 0.04614812
[5 empty] | 0.03305204 | 0.04711753 |  |  | 0.03305204 | 0.04711753 | 0.0702548 | 0.04696654 | 0.1030581 | 0.04694378
[5 empty] | 0.03390571 | 0.04791613 |  |  | 0.03390571 | 0.04791613 | 0.06998573 | 0.04776258 | 0.1022386 | 0.04773944
[5 empty] | 0.03293762 | 0.04871473 |  |  | 0.03293762 | 0.04871473 | 0.07035631 | 0.04855862 | 0.1030447 | 0.04853509
[5 empty] | 0.03301372 | 0.04951333 |  |  | 0.03301372 | 0.04951333 | 0.0687422 | 0.04935467 | 0.1052727 | 0.04933075
[5 empty] | 0.03344216 | 0.05031193 |  |  | 0.03344216 | 0.05031193 | 0.06773793 | 0.05015071 | 0.1054013 | 0.05012641
[5 empty] | 0.03357772 | 0.05111054 |  |  | 0.03357772 | 0.05111054 | 0.07089159 | 0.05094675 | 0.1079181 | 0.05092207
[5 empty] | 0.03465888 | 0.05190914 |  |  | 0.03465888 | 0.05190914 | 0.06808791 | 0.0517428 | 0.1078242 | 0.05171772
[5 empty] | 0.03393821 | 0.05270774 |  |  | 0.03393821 | 0.05270774 | 0.07114449 | 0.05253884 | 0.103924 | 0.05251338
[5 empty] | 0.03388008 | 0.05350634 |  |  | 0.03388008 | 0.05350634 | 0.06985956 | 0.05333488 | 0.1028159 | 0.05330904
[5 empty] | 0.03369988 | 0.05430495 |  |  | 0.03369988 | 0.05430495 | 0.06905729 | 0.05413092 | 0.1073072 | 0.0541047
[5 empty] | 0.03352916 | 0.05510355 |  |  | 0.03352916 | 0.05510355 | 0.07142221 | 0.05492697 | 0.1081405 | 0.05490035
[5 empty] | 0.03434841 | 0.05590215 |  |  | 0.03434841 | 0.05590215 | 0.07079084 | 0.05572301 | 0.1064641 | 0.05569601
[5 empty] | 0.0337297 | 0.05670075 |  |  | 0.0337297 | 0.05670075 | 0.06987744 | 0.05651905 | 0.104275 | 0.05649167
[5 empty] | 0.03444698 | 0.05749935 |  |  | 0.03444698 | 0.05749935 | 0.07117024 | 0.0573151 | 0.1050148 | 0.05728733
[5 empty] | 0.03346623 | 0.05829796 |  |  | 0.03346623 | 0.05829796 | 0.07118019 | 0.05811114 | 0.1030473 | 0.05808298
[5 empty] | 0.03432526 | 0.05909656 |  |  | 0.03432526 | 0.05909656 | 0.07093919 | 0.05890718 | 0.1085954 | 0.05887864
[5 empty] | 0.03375143 | 0.05989516 |  |  | 0.03375143 | 0.05989516 | 0.06874664 | 0.05970323 | 0.1097271 | 0.0596743
[5 empty] | 0.03504694 | 0.06069376 |  |  | 0.03504694 | 0.06069376 | 0.07319986 | 0.06049927 | 0.1091141 | 0.06046995
[5 empty] | 0.03493633 | 0.06149236 |  |  | 0.03493633 | 0.06149236 | 0.07034566 | 0.06129531 | 0.1041212 | 0.06126561
[5 empty] | 0.03510002 | 0.06229097 |  |  | 0.03510002 | 0.06229097 | 0.07162288 | 0.06209135 | 0.1054782 | 0.06206127
[5 empty] | 0.03538994 | 0.06308957 |  |  | 0.03538994 | 0.06308957 | 0.07050502 | 0.0628874 | 0.104522 | 0.06285693
[5 empty] | 0.0349385 | 0.06388817 |  |  | 0.0349385 | 0.06388817 | 0.07313483 | 0.06368344 | 0.1088165 | 0.06365258
[5 empty] | 0.03511234 | 0.06468677 |  |  | 0.03511234 | 0.06468677 | 0.0717039 | 0.06447948 | 0.1062719 | 0.06444824
[5 empty] | 0.03448955 | 0.06548538 |  |  | 0.03448955 | 0.06548538 | 0.0734359 | 0.06527553 | 0.1062169 | 0.0652439
[5 empty] | 0.03454832 | 0.06628398 |  |  | 0.03454832 | 0.06628398 | 0.07256781 | 0.06607157 | 0.105564 | 0.06603956
[5 empty] | 0.03394665 | 0.06708258 |  |  | 0.03394665 | 0.06708258 | 0.0720252 | 0.06686761 | 0.1099625 | 0.06683521
[5 empty] | 0.03438006 | 0.06788118 |  |  | 0.03438006 | 0.06788118 | 0.07008393 | 0.06766366 | 0.1065365 | 0.06763087
[5 empty] | 0.03424396 | 0.06867978 |  |  | 0.03424396 | 0.06867978 | 0.0726976 | 0.0684597 | 0.110344 | 0.06842653
[5 empty] | 0.03535383 | 0.06947839 |  |  | 0.03535383 | 0.06947839 | 0.07117499 | 0.06925574 | 0.1069253 | 0.06922218
[5 empty] | 0.03466327 | 0.07027699 |  |  | 0.03466327 | 0.07027699 | 0.07120837 | 0.07005178 | 0.1107081 | 0.07001784
[5 empty] | 0.03408523 | 0.07107559 |  |  | 0.03408523 | 0.07107559 | 0.06972304 | 0.07084783 | 0.1066668 | 0.0708135
[5 empty] | 0.03465588 | 0.07187419 |  |  | 0.03465588 | 0.07187419 | 0.07397881 | 0.07164387 | 0.1069338 | 0.07160916
[5 empty] | 0.03441219 | 0.07267279 |  |  | 0.03441219 | 0.07267279 | 0.07269576 | 0.07243991 | 0.1066056 | 0.07240481
[5 empty] | 0.03500899 | 0.0734714 |  |  | 0.03500899 | 0.0734714 | 0.07057057 | 0.07323596 | 0.105634 | 0.07320047
[5 empty] | 0.03540166 | 0.07427 |  |  | 0.03540166 | 0.07427 | 0.072076 | 0.074032 | 0.1046913 | 0.07399613
[5 empty] | 0.03524144 | 0.0750686 |  |  | 0.03524144 | 0.0750686 | 0.073128 | 0.07482804 | 0.1056807 | 0.07479179
[5 empty] | 0.03439289 | 0.0758672 |  |  | 0.03439289 | 0.0758672 | 0.06957628 | 0.07562409 | 0.1048922 | 0.07558744
[5 empty] | 0.03423064 | 0.07666581 |  |  | 0.03423064 | 0.07666581 | 0.07337274 | 0.07642013 | 0.1084839 | 0.0763831
[5 empty] | 0.03444964 | 0.07746441 |  |  | 0.03444964 | 0.07746441 | 0.07252281 | 0.07721617 | 0.1084301 | 0.07717876
[5 empty] | 0.03392309 | 0.07826301 |  |  | 0.03392309 | 0.07826301 | 0.0722298 | 0.07801222 | 0.1065902 | 0.07797441
[5 empty] | 0.03436452 | 0.07906161 |  |  | 0.03436452 | 0.07906161 | 0.07216236 | 0.07880826 | 0.1099807 | 0.07877007
[5 empty] | 0.03429677 | 0.07986021 |  |  | 0.03429677 | 0.07986021 | 0.07007009 | 0.0796043 | 0.1084383 | 0.07956573
[5 empty] | 0.03416948 | 0.08065882 |  |  | 0.03416948 | 0.08065882 | 0.0698235 | 0.08040034 | 0.1098173 | 0.08036139
[5 empty] | 0.03401562 | 0.08145742 |  |  | 0.03401562 | 0.08145742 | 0.06928116 | 0.08119639 | 0.1097044 | 0.08115704
[5 empty] | 0.0344062 | 0.08225602 |  |  | 0.0344062 | 0.08225602 | 0.06868665 | 0.08199243 | 0.1036513 | 0.0819527
[5 empty] | 0.03411681 | 0.08305462 |  |  | 0.03411681 | 0.08305462 | 0.07102996 | 0.08278847 | 0.1073577 | 0.08274836
[5 empty] | 0.03483412 | 0.08385322 |  |  | 0.03483412 | 0.08385322 | 0.07231455 | 0.08358452 | 0.1106883 | 0.08354402
[5 empty] | 0.03484984 | 0.08465183 |  |  | 0.03484984 | 0.08465183 | 0.06808831 | 0.08438056 | 0.1046003 | 0.08433967
[5 empty] | 0.03418926 | 0.08545043 |  |  | 0.03418926 | 0.08545043 | 0.06854888 | 0.0851766 | 0.1079331 | 0.08513533
[5 empty] | 0.0334994 | 0.08624903 |  |  | 0.0334994 | 0.08624903 | 0.07024464 | 0.08597265 | 0.1037288 | 0.08593099
[5 empty] | 0.03380305 | 0.08704763 |  |  | 0.03380305 | 0.08704763 | 0.06782041 | 0.08676869 | 0.1091553 | 0.08672664
[5 empty] | 0.03414695 | 0.08784624 |  |  | 0.03414695 | 0.08784624 | 0.06950792 | 0.08756473 | 0.1065822 | 0.0875223
[5 empty] | 0.03425346 | 0.08864484 |  |  | 0.03425346 | 0.08864484 | 0.06846897 | 0.08836077 | 0.1025077 | 0.08831796
[5 empty] | 0.03358915 | 0.08944344 |  |  | 0.03358915 | 0.08944344 | 0.07117437 | 0.08915682 | 0.1033899 | 0.08911362
[5 empty] | 0.03312892 | 0.09024204 |  |  | 0.03312892 | 0.09024204 | 0.07164946 | 0.08995286 | 0.1036316 | 0.08990927
[5 empty] | 0.03426123 | 0.09104064 |  |  | 0.03426123 | 0.09104064 | 0.06860655 | 0.0907489 | 0.1064458 | 0.09070493
[5 empty] | 0.03326095 | 0.09183925 |  |  | 0.03326095 | 0.09183925 | 0.07118504 | 0.09154495 | 0.1042591 | 0.09150059
[5 empty] | 0.03402646 | 0.09263785 |  |  | 0.03402646 | 0.09263785 | 0.07007857 | 0.09234099 | 0.1072167 | 0.09229625
[5 empty] | 0.03270004 | 0.09343645 |  |  | 0.03270004 | 0.09343645 | 0.06913724 | 0.09313703 | 0.1068927 | 0.0930919
[5 empty] | 0.03265212 | 0.09423505 |  |  | 0.03265212 | 0.09423505 | 0.0689663 | 0.09393308 | 0.1031901 | 0.09388756
[5 empty] | 0.03328834 | 0.09503365 |  |  | 0.03328834 | 0.09503365 | 0.06711409 | 0.09472912 | 0.1009117 | 0.09468322
[5 empty] | 0.03334715 | 0.09583226 |  |  | 0.03334715 | 0.09583226 | 0.06794457 | 0.09552516 | 0.1071003 | 0.09547888
[5 empty] | 0.032256 | 0.09663086 |  |  | 0.032256 | 0.09663086 | 0.06866651 | 0.0963212 | 0.1002168 | 0.09627453
[5 empty] | 0.03331299 | 0.09742946 |  |  | 0.03331299 | 0.09742946 | 0.06628522 | 0.09711725 | 0.1012022 | 0.09707019
[5 empty] | 0.03253086 | 0.09822806 |  |  | 0.03253086 | 0.09822806 | 0.06763638 | 0.09791329 | 0.10169 | 0.09786585
[5 empty] | 0.03247283 | 0.09902667 |  |  | 0.03247283 | 0.09902667 | 0.06617456 | 0.09870933 | 0.1049668 | 0.0986615
[5 empty] | 0.03226583 | 0.09982527 |  |  | 0.03226583 | 0.09982527 | 0.06927217 | 0.09950538 | 0.105817 | 0.09945716
[5 empty] | 0.03330186 | 0.1006239 |  |  | 0.03330186 | 0.1006239 | 0.06831157 | 0.1003014 | 0.1006961 | 0.1002528
[5 empty] | 0.03296839 | 0.1014225 |  |  | 0.03296839 | 0.1014225 | 0.06610119 | 0.1010975 | 0.1037059 | 0.1010485
[5 empty] | 0.03157111 | 0.1022211 |  |  | 0.03157111 | 0.1022211 | 0.06937674 | 0.1018935 | 0.1051511 | 0.1018441
[5 empty] | 0.031532 | 0.1030197 |  |  | 0.031532 | 0.1030197 | 0.06795714 | 0.1026895 | 0.09831632 | 0.1026398
[5 empty] | 0.03280061 | 0.1038183 |  |  | 0.03280061 | 0.1038183 | 0.06455801 | 0.1034856 | 0.09901833 | 0.1034354
[5 empty] | 0.03300049 | 0.1046169 |  |  | 0.03300049 | 0.1046169 | 0.06818402 | 0.1042816 | 0.09853106 | 0.1042311
[5 empty] | 0.03147823 | 0.1054155 |  |  | 0.03147823 | 0.1054155 | 0.06564457 | 0.1050777 | 0.1029094 | 0.1050268
[5 empty] | 0.03175999 | 0.1062141 |  |  | 0.03175999 | 0.1062141 | 0.06753771 | 0.1058737 | 0.0972989 | 0.1058224
[5 empty] | 0.031757 | 0.1070127 |  |  | 0.031757 | 0.1070127 | 0.06570946 | 0.1066698 | 0.09948469 | 0.1066181
[5 empty] | 0.03130632 | 0.1078113 |  |  | 0.03130632 | 0.1078113 | 0.06577141 | 0.1074658 | 0.1033976 | 0.1074137
[5 empty] | 0.03179537 | 0.1086099 |  |  | 0.03179537 | 0.1086099 | 0.06600162 | 0.1082618 | 0.09960478 | 0.1082094
[5 empty] | 0.03112623 | 0.1094085 |  |  | 0.03112623 | 0.1094085 | 0.063752 | 0.1090579 | 0.09845172 | 0.109005
[5 empty] | 0.03108454 | 0.1102071 |  |  | 0.03108454 | 0.1102071 | 0.06527276 | 0.1098539 | 0.1021624 | 0.1098007
[5 empty] | 0.03124518 | 0.1110057 |  |  | 0.03124518 | 0.1110057 | 0.06391768 | 0.11065 | 0.0982919 | 0.1105964
[5 empty] | 0.0314292 | 0.1118043 |  |  | 0.0314292 | 0.1118043 | 0.06534853 | 0.111446 | 0.09678967 | 0.111392
[5 empty] | 0.03112297 | 0.1126029 |  |  | 0.03112297 | 0.1126029 | 0.06397774 | 0.1122421 | 0.09778949 | 0.1121877
[5 empty] | 0.03119147 | 0.1134015 |  |  | 0.03119147 | 0.1134015 | 0.06544667 | 0.1130381 | 0.1022742 | 0.1129833
[5 empty] | 0.03128001 | 0.1142001 |  |  | 0.03128001 | 0.1142001 | 0.06725396 | 0.1138342 | 0.09679818 | 0.113779
[5 empty] | 0.03163582 | 0.1149987 |  |  | 0.03163582 | 0.1149987 | 0.06385703 | 0.1146302 | 0.09821163 | 0.1145747
[5 empty] | 0.03132474 | 0.1157973 |  |  | 0.03132474 | 0.1157973 | 0.06354331 | 0.1154262 | 0.09869367 | 0.1153703
[5 empty] | 0.03095262 | 0.1165959 |  |  | 0.03095262 | 0.1165959 | 0.06565887 | 0.1162223 | 0.09736282 | 0.116166
[5 empty] | 0.03113312 | 0.1173945 |  |  | 0.03113312 | 0.1173945 | 0.06415195 | 0.1170183 | 0.09925713 | 0.1169616
[5 empty] | 0.0318782 | 0.1181931 |  |  | 0.0318782 | 0.1181931 | 0.06560578 | 0.1178144 | 0.1007542 | 0.1177573
[5 empty] | 0.031085 | 0.1189917 |  |  | 0.031085 | 0.1189917 | 0.06258373 | 0.1186104 | 0.09432266 | 0.1185529
[5 empty] | 0.03180469 | 0.1197903 |  |  | 0.03180469 | 0.1197903 | 0.06573855 | 0.1194065 | 0.09940084 | 0.1193486
[5 empty] | 0.03128648 | 0.1205889 |  |  | 0.03128648 | 0.1205889 | 0.06494793 | 0.1202025 | 0.09770055 | 0.1201443
[5 empty] | 0.0304583 | 0.1213875 |  |  | 0.0304583 | 0.1213875 | 0.06219527 | 0.1209985 | 0.0997429 | 0.1209399
[5 empty] | 0.03079045 | 0.1221861 |  |  | 0.03079045 | 0.1221861 | 0.06470388 | 0.1217946 | 0.09923213 | 0.1217356
[5 empty] | 0.03128417 | 0.1229847 |  |  | 0.03128417 | 0.1229847 | 0.06235324 | 0.1225906 | 0.09305279 | 0.1225312
[5 empty] | 0.03112917 | 0.1237833 |  |  | 0.03112917 | 0.1237833 | 0.06465203 | 0.1233867 | 0.09809835 | 0.1233269
[5 empty] | 0.03130416 | 0.1245819 |  |  | 0.03130416 | 0.1245819 | 0.06240604 | 0.1241827 | 0.09289256 | 0.1241225
[5 empty] | 0.0310388 | 0.1253805 |  |  | 0.0310388 | 0.1253805 | 0.06140747 | 0.1249788 | 0.09552176 | 0.1249182
[5 empty] | 0.03112205 | 0.1261791 |  |  | 0.03112205 | 0.1261791 | 0.0625073 | 0.1257748 | 0.09426851 | 0.1257139
[5 empty] | 0.03017399 | 0.1269777 |  |  | 0.03017399 | 0.1269777 | 0.06452434 | 0.1265708 | 0.09421998 | 0.1265095
[5 empty] | 0.0299563 | 0.1277763 |  |  | 0.0299563 | 0.1277763 | 0.06277084 | 0.1273669 | 0.09410176 | 0.1273052
[5 empty] | 0.03054349 | 0.1285749 |  |  | 0.03054349 | 0.1285749 | 0.06252696 | 0.1281629 | 0.09750216 | 0.1281008
[5 empty] | 0.03044022 | 0.1293735 |  |  | 0.03044022 | 0.1293735 | 0.06384643 | 0.128959 | 0.09549904 | 0.1288965
[5 empty] | 0.02972391 | 0.1301721 |  |  | 0.02972391 | 0.1301721 | 0.06123157 | 0.129755 | 0.09764054 | 0.1296921
[5 empty] | 0.03111843 | 0.1309708 |  |  | 0.03111843 | 0.1309708 | 0.06242534 | 0.1305511 | 0.09126824 | 0.1304878
[5 empty] | 0.02933131 | 0.1317694 |  |  | 0.02933131 | 0.1317694 | 0.06306336 | 0.1313471 | 0.09332008 | 0.1312835
[5 empty] | 0.02960016 | 0.132568 |  |  | 0.02960016 | 0.132568 | 0.06033227 | 0.1321431 | 0.09291611 | 0.1320791
[5 empty] | 0.03029953 | 0.1333666 |  |  | 0.03029953 | 0.1333666 | 0.06018888 | 0.1329392 | 0.09265027 | 0.1328748
[5 empty] | 0.03035309 | 0.1341652 |  |  | 0.03035309 | 0.1341652 | 0.06033048 | 0.1337352 | 0.09369454 | 0.1336704
[5 empty] | 0.0300283 | 0.1349638 |  |  | 0.0300283 | 0.1349638 | 0.06255422 | 0.1345313 | 0.09650178 | 0.1344661
[5 empty] | 0.02941243 | 0.1357624 |  |  | 0.02941243 | 0.1357624 | 0.06386714 | 0.1353273 | 0.09553713 | 0.1352617
[5 empty] | 0.03063065 | 0.136561 |  |  | 0.03063065 | 0.136561 | 0.0635925 | 0.1361234 | 0.09049454 | 0.1360574
[5 empty] | 0.02957527 | 0.1373596 |  |  | 0.02957527 | 0.1373596 | 0.06164415 | 0.1369194 | 0.09003436 | 0.1368531
[5 empty] | 0.03013606 | 0.1381582 |  |  | 0.03013606 | 0.1381582 | 0.06195828 | 0.1377154 | 0.08972167 | 0.1376487
[5 empty] | 0.03005328 | 0.1389568 |  |  | 0.03005328 | 0.1389568 | 0.06198994 | 0.1385115 | 0.08991573 | 0.1384444
[5 empty] | 0.02983844 | 0.1397554 |  |  | 0.02983844 | 0.1397554 | 0.05953768 | 0.1393075 | 0.09459767 | 0.13924
[5 empty] | 0.03017155 | 0.140554 |  |  | 0.03017155 | 0.140554 | 0.06228608 | 0.1401036 | 0.08894849 | 0.1400357
[5 empty] | 0.02980971 | 0.1413526 |  |  | 0.02980971 | 0.1413526 | 0.06075008 | 0.1408996 | 0.09455751 | 0.1408313
[5 empty] | 0.02883845 | 0.1421512 |  |  | 0.02883845 | 0.1421512 | 0.06149885 | 0.1416957 | 0.09485582 | 0.141627
[5 empty] | 0.02954905 | 0.1429498 |  |  | 0.02954905 | 0.1429498 | 0.061914 | 0.1424917 | 0.09201496 | 0.1424227
[5 empty] | 0.02901879 | 0.1437484 |  |  | 0.02901879 | 0.1437484 | 0.05921926 | 0.1432877 | 0.09206518 | 0.1432183
[5 empty] | 0.02924026 | 0.144547 |  |  | 0.02924026 | 0.144547 | 0.06094906 | 0.1440838 | 0.09327183 | 0.144014
[5 empty] | 0.02980189 | 0.1453456 |  |  | 0.02980189 | 0.1453456 | 0.06152825 | 0.1448798 | 0.09027122 | 0.1448096
[5 empty] | 0.02977517 | 0.1461442 |  |  | 0.02977517 | 0.1461442 | 0.05898052 | 0.1456759 | 0.09508304 | 0.1456053
[5 empty] | 0.02844721 | 0.1469428 |  |  | 0.02844721 | 0.1469428 | 0.06014498 | 0.1464719 | 0.09294902 | 0.1464009
[5 empty] | 0.02920012 | 0.1477414 |  |  | 0.02920012 | 0.1477414 | 0.05865254 | 0.147268 | 0.09260948 | 0.1471966
[5 empty] | 0.02865276 | 0.14854 |  |  | 0.02865276 | 0.14854 | 0.06150395 | 0.148064 | 0.0884211 | 0.1479923
[5 empty] | 0.02910699 | 0.1493386 |  |  | 0.02910699 | 0.1493386 | 0.06000677 | 0.14886 | 0.08906229 | 0.1487879
[5 empty] | 0.02951034 | 0.1501372 |  |  | 0.02951034 | 0.1501372 | 0.05898076 | 0.1496561 | 0.09105417 | 0.1495836
[5 empty] | 0.02880907 | 0.1509358 |  |  | 0.02880907 | 0.1509358 | 0.05877825 | 0.1504521 | 0.09162888 | 0.1503792
[5 empty] | 0.02916258 | 0.1517344 |  |  | 0.02916258 | 0.1517344 | 0.06007692 | 0.1512482 | 0.09047749 | 0.1511749
[5 empty] | 0.0281678 | 0.152533 |  |  | 0.0281678 | 0.152533 | 0.06170515 | 0.1520442 | 0.09118543 | 0.1519705
[5 empty] | 0.02873958 | 0.1533316 |  |  | 0.02873958 | 0.1533316 | 0.05945711 | 0.1528403 | 0.09207328 | 0.1527662
[5 empty] | 0.02851927 | 0.1541302 |  |  | 0.02851927 | 0.1541302 | 0.0599806 | 0.1536363 | 0.09084769 | 0.1535619
[5 empty] | 0.02883256 | 0.1549288 |  |  | 0.02883256 | 0.1549288 | 0.0577169 | 0.1544323 | 0.08641396 | 0.1543575
[5 empty] | 0.02839782 | 0.1557274 |  |  | 0.02839782 | 0.1557274 | 0.06017198 | 0.1552284 | 0.09033251 | 0.1551532
[5 empty] | 0.02835201 | 0.156526 |  |  | 0.02835201 | 0.156526 | 0.05715081 | 0.1560244 | 0.09266992 | 0.1559488
[5 empty] | 0.02871671 | 0.1573246 |  |  | 0.02871671 | 0.1573246 | 0.05787805 | 0.1568205 | 0.09180306 | 0.1567445
[5 empty] | 0.02783984 | 0.1581232 |  |  | 0.02783984 | 0.1581232 | 0.05955878 | 0.1576165 | 0.09126548 | 0.1575401
[5 empty] | 0.02898321 | 0.1589218 |  |  | 0.02898321 | 0.1589218 | 0.05967435 | 0.1584126 | 0.08900251 | 0.1583358