## 1
Общество с ограниченной ответственностью "Инженерная геология" (ООО "ИнжГео") | [11 empty] | Общество с ограниченной ответственностью "Инженерная геология" (ООО "ИнжГео")
Юр. адрес: 117279, г. Москва, ул. Миклухо-Маклая, 36 а, этаж 5, пом. XXIII к. 76-84 | [11 empty] | Юр. адрес: 117279, г. Москва, ул. Миклухо-Маклая, 36 а, этаж 5, пом. XXIII к. 76-84 | [8 empty] | нагр |  |  | X0 | Y0 | R |  | нагр |  |  |  | X0 | Y0 | R | нагр |  |  |  | X0 | Y0 | R |  | нагр |  |  |  | X0 | Y0 | R
Телефон/факс +7 (495) 132-30-00, Адрес электронной почты inbox@inj-geo.ru | [11 empty] | Телефон/факс +7 (495) 132-30-00, Адрес электронной почты inbox@inj-geo.ru | [12 empty] | 0 | [7 empty] | 0 | [6 empty] | 0 | [7 empty] | 0
[21 empty] | девиатор | [6 empty] | девиатор | [6 empty] | девиатор | [7 empty] | девиатор
Испытательная лаборатория ООО «ИнжГео» | [11 empty] | Испытательная лаборатория ООО «ИнжГео» | [8 empty] | x0 | Угол | X | Y |  |  |  | x0 |  | Угол | X | Y |  |  | x0 |  | Угол | X | Y |  |  |  | x0 |  | Угол | X | Y
Адрес места осуществления деятельности лаборатории: г. Москва, просп. Вернадского, д. 51, стр. 1 | [11 empty] | Адрес места осуществления деятельности лаборатории: г. Москва, просп. Вернадского, д. 51, стр. 1 | [9 empty] | 0 | [7 empty] | 0 | [6 empty] | 0 | [7 empty] | 0
Телефон +7(910)4557682, E-mail: slg85@mail.ru | [11 empty] | Телефон +7(910)4557682, E-mail: slg85@mail.ru | [9 empty] | 5 | [7 empty] | 5 | [6 empty] | 5 | [7 empty] | 5
[22 empty] | 10 | [7 empty] | 10 | [6 empty] | 10 | [7 empty] | 10
[12 empty] | Протокол испытаний № 13-63/26 от 24-11-2022 | [9 empty] | 15 | [7 empty] | 15 | [6 empty] | 15 | [7 empty] | 15
[22 empty] | 20 | [7 empty] | 20 | [6 empty] | 20 | [7 empty] | 20
[12 empty] | Наименование и адрес заказчика: Переход трубопровода через р. Енисей | [9 empty] | 25 | [7 empty] | 25 | [6 empty] | 25 | [7 empty] | 25
[12 empty] | Наименование объекта: ООО Регионстрой | [9 empty] | 30 | [7 empty] | 30 | [6 empty] | 30 | [7 empty] | 30
Наименование используемого метода/методики: ГОСТ 12248.4-2020 | [11 empty] | Наименование используемого метода/методики: ГОСТ 12248.3-2020 | [9 empty] | 35 | [7 empty] | 35 | [6 empty] | 35 | [7 empty] | 35
Условия проведения испытания: температура окружающей среды (18 - 25)0С, влажность воздуха (40 - 75)% | [11 empty] | Условия проведения испытания: температура окружающей среды (18 - 25)0С, влажность воздуха (40 - 75)% | [9 empty] | 40 | [7 empty] | 40 | [6 empty] | 40 | [7 empty] | 40
[12 empty] | Дата получение объекта подлежащего испытаниям: 28.10.2022 | [9 empty] | 45 | [7 empty] | 45 | [6 empty] | 45 | [7 empty] | 45
[12 empty] | Дата испытания: 25.10.2022-19.11.2026 | [9 empty] | 50 | [7 empty] | 50 | [6 empty] | 50 | [7 empty] | 50
[22 empty] | 55 | [7 empty] | 55 | [6 empty] | 55 | [7 empty] | 55
Испытание грунтов методом трехосного сжатия | [11 empty] | Испытание грунтов методом трехосного сжатия | [9 empty] | 60 | [7 empty] | 60 | [6 empty] | 60 | [7 empty] | 60
[22 empty] | 65 | [7 empty] | 65 | [6 empty] | 65 | [7 empty] | 65
Лабораторный номер: | [6 empty] | We, д.е. = |  |  |  |  | Лабораторный номер: |  | 1061 |  |  |  | We, д.е. = | 0.40178518 |  |  | 70 | [7 empty] | 70 | [6 empty] | 70 | [7 empty] | 70
Номер скважины: | [6 empty] | ρ, г/см3 = |  |  |  |  | Номер скважины: |  | BH-052 |  |  |  | ρ, г/см3 = |  |  |  | 75 | [7 empty] | 75 | [6 empty] | 75 | [7 empty] | 75
Глубина отбора, м: | [6 empty] | ρs, г/см3 = |  |  |  |  | Глубина отбора, м: |  | 0.7 |  |  |  | ρs, г/см3 = | 2.73 |  |  | 80 | [7 empty] | 80 | [6 empty] | 80 | [7 empty] | 80
Наименование грунта: | [6 empty] | e, д.е. = |  |  |  |  | Наименование грунта: |  | Суглинок, после оттаивания текучий, легкий пылеватый |  |  |  | e, д.е. = |  |  |  | 85 | [7 empty] | 85 | [6 empty] | 85 | [7 empty] | 85
Схема проведения опыта: | [6 empty] | IL, д.е. = |  |  |  |  | Схема проведения опыта: |  | КД |  |  |  | IL, д.е. = | 1.038 |  |  | 90 | [7 empty] | 90 | [6 empty] | 90 | [7 empty] | 90
[22 empty] | 95 | [7 empty] | 95 | [6 empty] | 95 | [7 empty] | 95
[22 empty] | 100 | [7 empty] | 100 | [6 empty] | 100 | [7 empty] | 100
Результаты испытаний | [11 empty] | Результаты испытаний | [9 empty] | 105 | [7 empty] | 105 | [6 empty] | 105 | [7 empty] | 105
[22 empty] | 110 | [7 empty] | 110 | [6 empty] | 110 | [7 empty] | 110
[22 empty] | 115 | [7 empty] | 115 | [6 empty] | 115 | [7 empty] | 115
[22 empty] | 120 | [7 empty] | 120 | [6 empty] | 120 | [7 empty] | 120
[22 empty] | 125 | [7 empty] | 125 | [6 empty] | 125 | [7 empty] | 125
[22 empty] | 130 | [7 empty] | 130 | [6 empty] | 130 | [7 empty] | 130
[22 empty] | 135 | [7 empty] | 135 | [6 empty] | 135 | [7 empty] | 135
[22 empty] | 140 | [7 empty] | 140 | [6 empty] | 140 | [7 empty] | 140
[22 empty] | 145 | [7 empty] | 145 | [6 empty] | 145 | [7 empty] | 145
[22 empty] | 150 | [7 empty] | 150 | [6 empty] | 150 | [7 empty] | 150
[22 empty] | 155 | [7 empty] | 155 | [6 empty] | 155 | [7 empty] | 155
[22 empty] | 160 | [7 empty] | 160 | [6 empty] | 160 | [7 empty] | 160
[22 empty] | 165 | [7 empty] | 165 | [6 empty] | 165 | [7 empty] | 165
[22 empty] | 170 | [7 empty] | 170 | [6 empty] | 170 | [7 empty] | 170
[22 empty] | 175 | [7 empty] | 175 | [6 empty] | 175 | [7 empty] | 175
[22 empty] | 180 | [7 empty] | 180 | [6 empty] | 180 | [7 empty] | 180
[13 empty] | Давление в камере, Мпа σ3 | Вертикальная нагрузка, Мпа σ1 | Поровое давление, Мпа u
| K0, д.е. | 0.8435655 |  |  |  |  | Коэфф. Точки | [5 empty] | 0.05 | 0.08493633 | [5 empty] | 1 | [6 empty] | σ3,кПа | σ1,кПа | u, кПа |  |  |  | 4
| q_zg, МПа | 0.04217828 | [10 empty] | 0.15 | 0.2220252 | [27 empty] | δ3, Мпа | δ1-δ3, МПа | δ1, МПа | δ1, КПа
|  |  | Модуль деформации, МПа: | [9 empty] | 0.25 | 0.3591141 | [21 empty] | С, МПа:
|  |  | Е0= |  | Точки модуля (полное напр.), МПа |  |  |  | 0.04217828 | 0.06748524 | [25 empty] | φ, град:
|  |  | E50 = |  | qf (полное напр.), МПа |  |  |  | 0.06746816 | [26 empty] | E, Мпа
|  |  | Коэф. Поперечной деформации, ϑ = | [9 empty] | Эффективные значения угла внутреннего трения и удельного сцепления ϕ', С' | [13 empty] | x | 0
[13 empty] | ϕ', град. = | 9 | [12 empty] | y |  |  |  | С, кПа | φ,°
[13 empty] | С', МПа = | 0.007
| Исполнитель: | [6 empty] | Морозов Д.С. |  |  |  |  | Исполнитель: |  |  |  |  | Морозов Д.С.
| Начальник исп. лаборатории: | [6 empty] | Семиколенова Л.Г. |  |  |  |  | Начальник исп. лаборатории: |  |  |  |  | Семиколенова Л.Г.
Лист 1 , всего листов 2 | [11 empty] | Лист 2 , всего листов 2
Частичное воспроизведение протокола испытаний без письменного разрешения ООО «ИнжГео» ЗАПРЕЩАЕТСЯ | [11 empty] | Частичное воспроизведение протокола испытаний без письменного разрешения ООО «ИнжГео» ЗАПРЕЩАЕТСЯ
[5 empty] | второй график |  | первый график | [9 empty] | К Пуассона
dev50 | epsE50 | ind | devE0 | epsE0 | dev | eps | sigma |  | dev1 | eps1 | dev2 | eps2 | dev3 | eps3 |  | Глины
0.01746816 | 0.001746803 |  |  |  | -2e-05 | 0 |  |  | -2e-05 | 0 | -0.000915 | 0 | 0.000875 | 0 |  | < 0 | 0,20-0,30
ind |  |  |  |  | 0.008734082 | 0.0005822678 |  |  | 0.008734082 | 0.0005822678 | 0.0360126 | 0.001121879 | 0.05455704 | 0.001173261 |  | 0-0,25 | 0,30-0,38
2 |  |  |  |  | 0.01746816 | 0.001746803 |  |  | 0.01746816 | 0.001746803 | 0.03674626 | 0.001590924 | 0.05924087 | 0.00159144 |  | 0,25< | 0,38-0,45
E0 |  |  |  |  | 0.01833443 | 0.002395806 |  |  | 0.01833443 | 0.002395806 | 0.04119002 | 0.002386385 | 0.05982864 | 0.00238716 |  | Суглинки | 0,35-0,37
epsE0 | devE0 |  |  |  | 0.01921262 | 0.003194409 |  |  | 0.01921262 | 0.003194409 | 0.04045174 | 0.003181847 | 0.06387061 | 0.00318288 |  | Пески и супеси | 0,30-0,35
0.0005822678 | 0.008734082 |  |  |  | 0.02090039 | 0.003993011 |  |  | 0.02090039 | 0.003993011 | 0.04294532 | 0.003977309 | 0.06738634 | 0.0039786
[5 empty] | 0.02108893 | 0.004791613 |  |  | 0.02108893 | 0.004791613 | 0.04551855 | 0.004772771 | 0.06875026 | 0.00477432
График E50 |  | График E |  |  | 0.0219069 | 0.005590215 |  |  | 0.0219069 | 0.005590215 | 0.0459807 | 0.005568233 | 0.07333865 | 0.00557004
eps | q | sigma |  |  | 0.02291863 | 0.006388817 |  |  | 0.02291863 | 0.006388817 | 0.051117 | 0.006363695 | 0.0774088 | 0.00636576
Горизонтальная линия E50 |  | Касательная |  |  | 0.02327694 | 0.007187419 |  |  | 0.02327694 | 0.007187419 | 0.05316576 | 0.007159156 | 0.0791504 | 0.00716148
0 |  | a | b |  | 0.0240582 | 0.007986021 |  |  | 0.0240582 | 0.007986021 | 0.05173237 | 0.007954618 | 0.08230399 | 0.0079572
|  |  | 0 |  | 0.0254611 | 0.008784624 |  |  | 0.0254611 | 0.008784624 | 0.05419635 | 0.00875008 | 0.08165079 | 0.00875292
Вертикальная линия E50 |  | p1 и p2 |  |  | 0.02560168 | 0.009583226 |  |  | 0.02560168 | 0.009583226 | 0.05399721 | 0.009545542 | 0.08332738 | 0.00954864
| 0 | 0 |  |  | 0.02591851 | 0.01038183 |  |  | 0.02591851 | 0.01038183 | 0.05456916 | 0.010341 | 0.0859716 | 0.01034436
[5 empty] | 0.02645501 | 0.01118043 |  |  | 0.02645501 | 0.01118043 | 0.05855355 | 0.01113647 | 0.08779956 | 0.01114008
Касательная линия E50 |  |  |  |  | 0.02741162 | 0.01197903 |  |  | 0.02741162 | 0.01197903 | 0.05865255 | 0.01193193 | 0.08591959 | 0.0119358
0 | 0 | Горизонтальная 1 |  |  | 0.02724483 | 0.01277763 |  |  | 0.02724483 | 0.01277763 | 0.05633066 | 0.01272739 | 0.08651977 | 0.01273152
[5 empty] | 0.02845716 | 0.01357624 |  |  | 0.02845716 | 0.01357624 | 0.0587499 | 0.01352285 | 0.0909042 | 0.01352724
Горизонтальная линия qкр |  |  |  |  | 0.02800782 | 0.01437484 |  |  | 0.02800782 | 0.01437484 | 0.05711655 | 0.01431831 | 0.09016301 | 0.01432296
Горизонтальная линия q |  | Горизонтальная 2 |  |  | 0.02900501 | 0.01517344 |  |  | 0.02900501 | 0.01517344 | 0.05876097 | 0.01511377 | 0.08835887 | 0.01511868
0 |  | 0 |  |  | 0.0282926 | 0.01597204 |  |  | 0.0282926 | 0.01597204 | 0.06028508 | 0.01590924 | 0.0920394 | 0.0159144
[5 empty] | 0.02842353 | 0.01677064 |  |  | 0.02842353 | 0.01677064 | 0.06203779 | 0.0167047 | 0.09123114 | 0.01671012
Вертикальная линия q |  |  |  |  | 0.02878265 | 0.01756925 |  |  | 0.02878265 | 0.01756925 | 0.05889512 | 0.01750016 | 0.09121788 | 0.01750584
| 0 |  |  |  | 0.02863663 | 0.01836785 |  |  | 0.02863663 | 0.01836785 | 0.06123696 | 0.01829562 | 0.09327652 | 0.01830156
[5 empty] | 0.02946092 | 0.01916645 |  |  | 0.02946092 | 0.01916645 | 0.06044773 | 0.01909108 | 0.09245231 | 0.01909728
[5 empty] | 0.02994925 | 0.01996505 |  |  | 0.02994925 | 0.01996505 | 0.0601443 | 0.01988655 | 0.0961509 | 0.019893
[5 empty] | 0.03067205 | 0.02076366 |  |  | 0.03067205 | 0.02076366 | 0.06206452 | 0.02068201 | 0.09497247 | 0.02068872
[5 empty] | 0.02949076 | 0.02156226 |  |  | 0.02949076 | 0.02156226 | 0.06350141 | 0.02147747 | 0.09484243 | 0.02148444
[5 empty] | 0.03121584 | 0.02236086 |  |  | 0.03121584 | 0.02236086 | 0.06099175 | 0.02227293 | 0.09697982 | 0.02228016
[5 empty] | 0.03009308 | 0.02315946 |  |  | 0.03009308 | 0.02315946 | 0.06391309 | 0.02306839 | 0.09258728 | 0.02307588
[5 empty] | 0.02996022 | 0.02395806 |  |  | 0.02996022 | 0.02395806 | 0.06195927 | 0.02386385 | 0.0936023 | 0.0238716
[5 empty] | 0.030054 | 0.02475667 |  |  | 0.030054 | 0.02475667 | 0.06165414 | 0.02465932 | 0.09769212 | 0.02466732
[5 empty] | 0.03168952 | 0.02555527 |  |  | 0.03168952 | 0.02555527 | 0.06463251 | 0.02545478 | 0.0954258 | 0.02546304
[5 empty] | 0.03028621 | 0.02635387 |  |  | 0.03028621 | 0.02635387 | 0.06271392 | 0.02625024 | 0.09790443 | 0.02625876
[5 empty] | 0.03192464 | 0.02715247 |  |  | 0.03192464 | 0.02715247 | 0.06459342 | 0.0270457 | 0.09712638 | 0.02705448
[5 empty] | 0.03207874 | 0.02795107 |  |  | 0.03207874 | 0.02795107 | 0.06335604 | 0.02784116 | 0.1016773 | 0.0278502
[5 empty] | 0.03224727 | 0.02874968 |  |  | 0.03224727 | 0.02874968 | 0.06437557 | 0.02863663 | 0.09783441 | 0.02864592
[5 empty] | 0.03203068 | 0.02954828 |  |  | 0.03203068 | 0.02954828 | 0.06738527 | 0.02943209 | 0.09595796 | 0.02944164
[5 empty] | 0.03218694 | 0.03034688 |  |  | 0.03218694 | 0.03034688 | 0.066835 | 0.03022755 | 0.09959156 | 0.03023736
[5 empty] | 0.03155421 | 0.03114548 |  |  | 0.03155421 | 0.03114548 | 0.06708848 | 0.03102301 | 0.1016866 | 0.03103308
[5 empty] | 0.03248524 | 0.03194409 |  |  | 0.03248524 | 0.03194409 | 0.0671487 | 0.03181847 | 0.09942876 | 0.0318288
[5 empty] | 0.03124274 | 0.03274269 |  |  | 0.03124274 | 0.03274269 | 0.06549658 | 0.03261393 | 0.09913614 | 0.03262452
[5 empty] | 0.03249557 | 0.03354129 |  |  | 0.03249557 | 0.03354129 | 0.06785775 | 0.0334094 | 0.09917188 | 0.03342024
[5 empty] | 0.03143996 | 0.03433989 |  |  | 0.03143996 | 0.03433989 | 0.06643237 | 0.03420486 | 0.09712722 | 0.03421596
[5 empty] | 0.03283521 | 0.03513849 |  |  | 0.03283521 | 0.03513849 | 0.06532622 | 0.03500032 | 0.1043802 | 0.03501168
[5 empty] | 0.03188044 | 0.0359371 |  |  | 0.03188044 | 0.0359371 | 0.06541282 | 0.03579578 | 0.1027744 | 0.0358074
[5 empty] | 0.03271018 | 0.0367357 |  |  | 0.03271018 | 0.0367357 | 0.06531573 | 0.03659124 | 0.09819419 | 0.03660312
[5 empty] | 0.03206149 | 0.0375343 |  |  | 0.03206149 | 0.0375343 | 0.06656155 | 0.03738671 | 0.09806521 | 0.03739884
[5 empty] | 0.03341053 | 0.0383329 |  |  | 0.03341053 | 0.0383329 | 0.06712572 | 0.03818217 | 0.1029188 | 0.03819456
[5 empty] | 0.03347652 | 0.0391315 |  |  | 0.03347652 | 0.0391315 | 0.06793082 | 0.03897763 | 0.1034082 | 0.03899028
[5 empty] | 0.03241318 | 0.03993011 |  |  | 0.03241318 | 0.03993011 | 0.06881121 | 0.03977309 | 0.09988856 | 0.039786
[5 empty] | 0.03245761 | 0.04072871 |  |  | 0.03245761 | 0.04072871 | 0.06827406 | 0.04056855 | 0.1015551 | 0.04058172
[5 empty] | 0.03308881 | 0.04152731 |  |  | 0.03308881 | 0.04152731 | 0.06845759 | 0.04136401 | 0.1055213 | 0.04137744
[5 empty] | 0.03278359 | 0.04232591 |  |  | 0.03278359 | 0.04232591 | 0.06969625 | 0.04215948 | 0.1059908 | 0.04217316
[5 empty] | 0.0331413 | 0.04312452 |  |  | 0.0331413 | 0.04312452 | 0.06901152 | 0.04295494 | 0.1001359 | 0.04296888
[5 empty] | 0.03218434 | 0.04392312 |  |  | 0.03218434 | 0.04392312 | 0.06927957 | 0.0437504 | 0.1018804 | 0.0437646
[5 empty] | 0.03246681 | 0.04472172 |  |  | 0.03246681 | 0.04472172 | 0.06639013 | 0.04454586 | 0.1021639 | 0.04456032
[5 empty] | 0.03280829 | 0.04552032 |  |  | 0.03280829 | 0.04552032 | 0.06749944 | 0.04534132 | 0.1033581 | 0.04535604
[5 empty] | 0.03286741 | 0.04631892 |  |  | 0.03286741 | 0.04631892 | 0.06905818 | 0.04613679 | 0.1058664 | 0.04615176
[5 empty] | 0.03373642 | 0.04711753 |  |  | 0.03373642 | 0.04711753 | 0.06797485 | 0.04693225 | 0.1023792 | 0.04694748
[5 empty] | 0.03396348 | 0.04791613 |  |  | 0.03396348 | 0.04791613 | 0.06923978 | 0.04772771 | 0.1025879 | 0.0477432
[5 empty] | 0.03257847 | 0.04871473 |  |  | 0.03257847 | 0.04871473 | 0.06758943 | 0.04852317 | 0.1053951 | 0.04853892
[5 empty] | 0.03263842 | 0.04951333 |  |  | 0.03263842 | 0.04951333 | 0.06943417 | 0.04931863 | 0.1057678 | 0.04933464
[5 empty] | 0.03283927 | 0.05031193 |  |  | 0.03283927 | 0.05031193 | 0.06808865 | 0.05011409 | 0.1072854 | 0.05013036
[5 empty] | 0.03380456 | 0.05111054 |  |  | 0.03380456 | 0.05111054 | 0.07080315 | 0.05090956 | 0.1060241 | 0.05092608
[5 empty] | 0.03420791 | 0.05190914 |  |  | 0.03420791 | 0.05190914 | 0.06897724 | 0.05170502 | 0.1020549 | 0.0517218
[5 empty] | 0.03429075 | 0.05270774 |  |  | 0.03429075 | 0.05270774 | 0.06934346 | 0.05250048 | 0.1055501 | 0.05251752
[5 empty] | 0.03371127 | 0.05350634 |  |  | 0.03371127 | 0.05350634 | 0.06881381 | 0.05329594 | 0.1086352 | 0.05331324
[5 empty] | 0.03351581 | 0.05430495 |  |  | 0.03351581 | 0.05430495 | 0.07023746 | 0.0540914 | 0.1091141 | 0.05410896
[5 empty] | 0.03319167 | 0.05510355 |  |  | 0.03319167 | 0.05510355 | 0.06813985 | 0.05488687 | 0.1049352 | 0.05490468
[5 empty] | 0.03395269 | 0.05590215 |  |  | 0.03395269 | 0.05590215 | 0.06885302 | 0.05568233 | 0.1046565 | 0.0557004
[5 empty] | 0.03466496 | 0.05670075 |  |  | 0.03466496 | 0.05670075 | 0.07151029 | 0.05647779 | 0.1032304 | 0.05649612
[5 empty] | 0.03385559 | 0.05749935 |  |  | 0.03385559 | 0.05749935 | 0.06934864 | 0.05727325 | 0.1076709 | 0.05729184
[5 empty] | 0.03448842 | 0.05829796 |  |  | 0.03448842 | 0.05829796 | 0.06894435 | 0.05806871 | 0.1101012 | 0.05808756
[5 empty] | 0.0350825 | 0.05909656 |  |  | 0.0350825 | 0.05909656 | 0.07047145 | 0.05886417 | 0.1075282 | 0.05888328
[5 empty] | 0.03448922 | 0.05989516 |  |  | 0.03448922 | 0.05989516 | 0.0720252 | 0.05965964 | 0.1049304 | 0.059679
[5 empty] | 0.03422693 | 0.06069376 |  |  | 0.03422693 | 0.06069376 | 0.07047531 | 0.0604551 | 0.1035564 | 0.06047472
[5 empty] | 0.03486682 | 0.06149236 |  |  | 0.03486682 | 0.06149236 | 0.0691459 | 0.06125056 | 0.1047273 | 0.06127044
[5 empty] | 0.03378821 | 0.06229097 |  |  | 0.03378821 | 0.06229097 | 0.06861789 | 0.06204602 | 0.1085816 | 0.06206616
[5 empty] | 0.03451616 | 0.06308957 |  |  | 0.03451616 | 0.06308957 | 0.07178407 | 0.06284148 | 0.1081778 | 0.06286188
[5 empty] | 0.03524681 | 0.06388817 |  |  | 0.03524681 | 0.06388817 | 0.07211041 | 0.06363695 | 0.1082796 | 0.0636576
[5 empty] | 0.03454112 | 0.06468677 |  |  | 0.03454112 | 0.06468677 | 0.06980313 | 0.06443241 | 0.1063274 | 0.06445332
[5 empty] | 0.03413518 | 0.06548538 |  |  | 0.03413518 | 0.06548538 | 0.07329719 | 0.06522787 | 0.1087084 | 0.06524904
[5 empty] | 0.03463626 | 0.06628398 |  |  | 0.03463626 | 0.06628398 | 0.07205094 | 0.06602333 | 0.1081054 | 0.06604476
[5 empty] | 0.03486122 | 0.06708258 |  |  | 0.03486122 | 0.06708258 | 0.07047403 | 0.06681879 | 0.1076702 | 0.06684048
[5 empty] | 0.03421879 | 0.06788118 |  |  | 0.03421879 | 0.06788118 | 0.07246229 | 0.06761425 | 0.1115895 | 0.0676362
[5 empty] | 0.03493633 | 0.06867978 |  |  | 0.03493633 | 0.06867978 | 0.07306755 | 0.06840972 | 0.1096537 | 0.06843192
[5 empty] | 0.03436225 | 0.06947839 |  |  | 0.03436225 | 0.06947839 | 0.07327544 | 0.06920518 | 0.1100206 | 0.06922764
[5 empty] | 0.03520211 | 0.07027699 |  |  | 0.03520211 | 0.07027699 | 0.0715538 | 0.07000064 | 0.1061142 | 0.07002336
[5 empty] | 0.03393619 | 0.07107559 |  |  | 0.03393619 | 0.07107559 | 0.07185475 | 0.0707961 | 0.1116097 | 0.07081908
[5 empty] | 0.03552223 | 0.07187419 |  |  | 0.03552223 | 0.07187419 | 0.07071493 | 0.07159156 | 0.1095603 | 0.0716148
[5 empty] | 0.03424232 | 0.07267279 |  |  | 0.03424232 | 0.07267279 | 0.070242 | 0.07238703 | 0.1098045 | 0.07241052
[5 empty] | 0.0341134 | 0.0734714 |  |  | 0.0341134 | 0.0734714 | 0.06921429 | 0.07318249 | 0.1066038 | 0.07320624
[5 empty] | 0.03511015 | 0.07427 |  |  | 0.03511015 | 0.07427 | 0.07087513 | 0.07397795 | 0.107046 | 0.07400196
[5 empty] | 0.03501597 | 0.0750686 |  |  | 0.03501597 | 0.0750686 | 0.07254783 | 0.07477341 | 0.1089788 | 0.07479768
[5 empty] | 0.03538414 | 0.0758672 |  |  | 0.03538414 | 0.0758672 | 0.07245803 | 0.07556887 | 0.106203 | 0.0755934
[5 empty] | 0.03542529 | 0.07666581 |  |  | 0.03542529 | 0.07666581 | 0.07229257 | 0.07636433 | 0.1094587 | 0.07638912
[5 empty] | 0.0348635 | 0.07746441 |  |  | 0.0348635 | 0.07746441 | 0.0711424 | 0.0771598 | 0.1066959 | 0.07718484
[5 empty] | 0.03458274 | 0.07826301 |  |  | 0.03458274 | 0.07826301 | 0.07180255 | 0.07795526 | 0.1065586 | 0.07798056
[5 empty] | 0.03542905 | 0.07906161 |  |  | 0.03542905 | 0.07906161 | 0.07240063 | 0.07875072 | 0.110895 | 0.07877628
[5 empty] | 0.03517948 | 0.07986021 |  |  | 0.03517948 | 0.07986021 | 0.07110545 | 0.07954618 | 0.108626 | 0.079572
[5 empty] | 0.03378524 | 0.08065882 |  |  | 0.03378524 | 0.08065882 | 0.07008093 | 0.08034164 | 0.1081391 | 0.08036772
[5 empty] | 0.03355483 | 0.08145742 |  |  | 0.03355483 | 0.08145742 | 0.07020113 | 0.08113711 | 0.1088056 | 0.08116344
[5 empty] | 0.0341271 | 0.08225602 |  |  | 0.0341271 | 0.08225602 | 0.07137895 | 0.08193257 | 0.1060506 | 0.08195916
[5 empty] | 0.03386325 | 0.08305462 |  |  | 0.03386325 | 0.08305462 | 0.07018259 | 0.08272803 | 0.1057426 | 0.08275488
[5 empty] | 0.03481994 | 0.08385322 |  |  | 0.03481994 | 0.08385322 | 0.0723956 | 0.08352349 | 0.1045395 | 0.0835506
[5 empty] | 0.03405774 | 0.08465183 |  |  | 0.03405774 | 0.08465183 | 0.06826806 | 0.08431895 | 0.1051597 | 0.08434632
[5 empty] | 0.0333555 | 0.08545043 |  |  | 0.0333555 | 0.08545043 | 0.07054884 | 0.08511441 | 0.1102563 | 0.08514204
[5 empty] | 0.03376178 | 0.08624903 |  |  | 0.03376178 | 0.08624903 | 0.069078 | 0.08590988 | 0.1044589 | 0.08593776
[5 empty] | 0.03425881 | 0.08704763 |  |  | 0.03425881 | 0.08704763 | 0.07143003 | 0.08670534 | 0.106274 | 0.08673348
[5 empty] | 0.03450971 | 0.08784624 |  |  | 0.03450971 | 0.08784624 | 0.07162202 | 0.0875008 | 0.1042941 | 0.0875292
[5 empty] | 0.03298406 | 0.08864484 |  |  | 0.03298406 | 0.08864484 | 0.06906026 | 0.08829626 | 0.1034369 | 0.08832492
[5 empty] | 0.03422907 | 0.08944344 |  |  | 0.03422907 | 0.08944344 | 0.0710425 | 0.08909172 | 0.1048788 | 0.08912064
[5 empty] | 0.03373312 | 0.09024204 |  |  | 0.03373312 | 0.09024204 | 0.07095155 | 0.08988719 | 0.1044314 | 0.08991636
[5 empty] | 0.03355637 | 0.09104064 |  |  | 0.03355637 | 0.09104064 | 0.06888226 | 0.09068265 | 0.1024402 | 0.09071208
[5 empty] | 0.03352796 | 0.09183925 |  |  | 0.03352796 | 0.09183925 | 0.06785496 | 0.09147811 | 0.1070946 | 0.0915078
[5 empty] | 0.03298001 | 0.09263785 |  |  | 0.03298001 | 0.09263785 | 0.06857667 | 0.09227357 | 0.1009205 | 0.09230352
[5 empty] | 0.03385278 | 0.09343645 |  |  | 0.03385278 | 0.09343645 | 0.06654733 | 0.09306903 | 0.1038651 | 0.09309924
[5 empty] | 0.03397174 | 0.09423505 |  |  | 0.03397174 | 0.09423505 | 0.06671529 | 0.09386449 | 0.1052294 | 0.09389496
[5 empty] | 0.03403081 | 0.09503365 |  |  | 0.03403081 | 0.09503365 | 0.07060635 | 0.09465996 | 0.100588 | 0.09469068
[5 empty] | 0.03365559 | 0.09583226 |  |  | 0.03365559 | 0.09583226 | 0.06582561 | 0.09545542 | 0.103013 | 0.0954864
[5 empty] | 0.03359683 | 0.09663086 |  |  | 0.03359683 | 0.09663086 | 0.06884677 | 0.09625088 | 0.1003769 | 0.09628212
[5 empty] | 0.0324227 | 0.09742946 |  |  | 0.0324227 | 0.09742946 | 0.0675491 | 0.09704634 | 0.1049507 | 0.09707784
[5 empty] | 0.03366995 | 0.09822806 |  |  | 0.03366995 | 0.09822806 | 0.06769778 | 0.0978418 | 0.1000196 | 0.09787356
[5 empty] | 0.03306983 | 0.09902667 |  |  | 0.03306983 | 0.09902667 | 0.06862367 | 0.09863727 | 0.1025559 | 0.09866928
[5 empty] | 0.03240635 | 0.09982527 |  |  | 0.03240635 | 0.09982527 | 0.06841821 | 0.09943273 | 0.1032547 | 0.099465
[5 empty] | 0.0321999 | 0.1006239 |  |  | 0.0321999 | 0.1006239 | 0.06852899 | 0.1002282 | 0.1000284 | 0.1002607
[5 empty] | 0.03356637 | 0.1014225 |  |  | 0.03356637 | 0.1014225 | 0.0665449 | 0.1010237 | 0.09915718 | 0.1010564
[5 empty] | 0.03311068 | 0.1022211 |  |  | 0.03311068 | 0.1022211 | 0.06752921 | 0.1018191 | 0.1018674 | 0.1018522
[5 empty] | 0.0331933 | 0.1030197 |  |  | 0.0331933 | 0.1030197 | 0.06853097 | 0.1026146 | 0.1008525 | 0.1026479
[5 empty] | 0.03303801 | 0.1038183 |  |  | 0.03303801 | 0.1038183 | 0.06658131 | 0.10341 | 0.09956574 | 0.1034436
[5 empty] | 0.03233371 | 0.1046169 |  |  | 0.03233371 | 0.1046169 | 0.06697002 | 0.1042055 | 0.1000888 | 0.1042393
[5 empty] | 0.03235367 | 0.1054155 |  |  | 0.03235367 | 0.1054155 | 0.06778553 | 0.105001 | 0.1009746 | 0.105035
[5 empty] | 0.03293556 | 0.1062141 |  |  | 0.03293556 | 0.1062141 | 0.06639083 | 0.1057964 | 0.1023183 | 0.1058308
[5 empty] | 0.03277787 | 0.1070127 |  |  | 0.03277787 | 0.1070127 | 0.06535903 | 0.1065919 | 0.09807838 | 0.1066265
[5 empty] | 0.03120774 | 0.1078113 |  |  | 0.03120774 | 0.1078113 | 0.06501582 | 0.1073873 | 0.09795881 | 0.1074222
[5 empty] | 0.03176103 | 0.1086099 |  |  | 0.03176103 | 0.1086099 | 0.06810216 | 0.1081828 | 0.09763001 | 0.1082179
[5 empty] | 0.03132965 | 0.1094085 |  |  | 0.03132965 | 0.1094085 | 0.06658038 | 0.1089783 | 0.1003722 | 0.1090136
[5 empty] | 0.032271 | 0.1102071 |  |  | 0.032271 | 0.1102071 | 0.06720122 | 0.1097737 | 0.09776252 | 0.1098094
[5 empty] | 0.03258619 | 0.1110057 |  |  | 0.03258619 | 0.1110057 | 0.06473756 | 0.1105692 | 0.09743458 | 0.1106051
[5 empty] | 0.03223734 | 0.1118043 |  |  | 0.03223734 | 0.1118043 | 0.06654014 | 0.1113647 | 0.1014557 | 0.1114008
[5 empty] | 0.03230652 | 0.1126029 |  |  | 0.03230652 | 0.1126029 | 0.06638718 | 0.1121601 | 0.1011261 | 0.1121965
[5 empty] | 0.03192249 | 0.1134015 |  |  | 0.03192249 | 0.1134015 | 0.06485118 | 0.1129556 | 0.09709431 | 0.1129922
[5 empty] | 0.03118612 | 0.1142001 |  |  | 0.03118612 | 0.1142001 | 0.06567934 | 0.113751 | 0.1017028 | 0.113788
[5 empty] | 0.0308853 | 0.1149987 |  |  | 0.0308853 | 0.1149987 | 0.06448461 | 0.1145465 | 0.09950397 | 0.1145837
[5 empty] | 0.03063344 | 0.1157973 |  |  | 0.03063344 | 0.1157973 | 0.06441995 | 0.115342 | 0.09542391 | 0.1153794
[5 empty] | 0.03113183 | 0.1165959 |  |  | 0.03113183 | 0.1165959 | 0.06452301 | 0.1161374 | 0.1000405 | 0.1161751
[5 empty] | 0.03161572 | 0.1173945 |  |  | 0.03161572 | 0.1173945 | 0.06250024 | 0.1169329 | 0.09847009 | 0.1169708
[5 empty] | 0.03114847 | 0.1181931 |  |  | 0.03114847 | 0.1181931 | 0.06415665 | 0.1177283 | 0.1009985 | 0.1177666
[5 empty] | 0.03108009 | 0.1189917 |  |  | 0.03108009 | 0.1189917 | 0.06595374 | 0.1185238 | 0.09538397 | 0.1185623
[5 empty] | 0.03088678 | 0.1197903 |  |  | 0.03088678 | 0.1197903 | 0.06466954 | 0.1193193 | 0.09703423 | 0.119358
[5 empty] | 0.03161963 | 0.1205889 |  |  | 0.03161963 | 0.1205889 | 0.06257273 | 0.1201147 | 0.09680237 | 0.1201537
[5 empty] | 0.03040164 | 0.1213875 |  |  | 0.03040164 | 0.1213875 | 0.0624195 | 0.1209102 | 0.09411974 | 0.1209494
[5 empty] | 0.03097142 | 0.1221861 |  |  | 0.03097142 | 0.1221861 | 0.0614108 | 0.1217057 | 0.09756519 | 0.1217452
[5 empty] | 0.03074396 | 0.1229847 |  |  | 0.03074396 | 0.1229847 | 0.06402524 | 0.1225011 | 0.09665437 | 0.1225409
[5 empty] | 0.03021451 | 0.1237833 |  |  | 0.03021451 | 0.1237833 | 0.06279673 | 0.1232966 | 0.09648183 | 0.1233366
[5 empty] | 0.03056294 | 0.1245819 |  |  | 0.03056294 | 0.1245819 | 0.06205195 | 0.124092 | 0.09450962 | 0.1241323
[5 empty] | 0.03092865 | 0.1253805 |  |  | 0.03092865 | 0.1253805 | 0.06243463 | 0.1248875 | 0.09333314 | 0.124928
[5 empty] | 0.03048087 | 0.1261791 |  |  | 0.03048087 | 0.1261791 | 0.06237577 | 0.125683 | 0.09778001 | 0.1257238
[5 empty] | 0.03097622 | 0.1269777 |  |  | 0.03097622 | 0.1269777 | 0.06375301 | 0.1264784 | 0.09458907 | 0.1265195
[5 empty] | 0.03006437 | 0.1277763 |  |  | 0.03006437 | 0.1277763 | 0.06319545 | 0.1272739 | 0.09761389 | 0.1273152
[5 empty] | 0.03125608 | 0.1285749 |  |  | 0.03125608 | 0.1285749 | 0.06292205 | 0.1280694 | 0.09671524 | 0.1281109
[5 empty] | 0.02974281 | 0.1293735 |  |  | 0.02974281 | 0.1293735 | 0.06214795 | 0.1288648 | 0.09475417 | 0.1289066
[5 empty] | 0.03046661 | 0.1301721 |  |  | 0.03046661 | 0.1301721 | 0.06354855 | 0.1296603 | 0.09189033 | 0.1297024
[5 empty] | 0.03017734 | 0.1309708 |  |  | 0.03017734 | 0.1309708 | 0.06429224 | 0.1304557 | 0.09726877 | 0.1304981
[5 empty] | 0.0309942 | 0.1317694 |  |  | 0.0309942 | 0.1317694 | 0.06121239 | 0.1312512 | 0.09616904 | 0.1312938
[5 empty] | 0.02993832 | 0.132568 |  |  | 0.02993832 | 0.132568 | 0.06042704 | 0.1320467 | 0.09381274 | 0.1320895
[5 empty] | 0.02957412 | 0.1333666 |  |  | 0.02957412 | 0.1333666 | 0.06064995 | 0.1328421 | 0.09200376 | 0.1328852
[5 empty] | 0.03078945 | 0.1341652 |  |  | 0.03078945 | 0.1341652 | 0.06040338 | 0.1336376 | 0.0952544 | 0.133681
[5 empty] | 0.0295237 | 0.1349638 |  |  | 0.0295237 | 0.1349638 | 0.06339738 | 0.134433 | 0.09710544 | 0.1344767
[5 empty] | 0.02965299 | 0.1357624 |  |  | 0.02965299 | 0.1357624 | 0.06212596 | 0.1352285 | 0.09101519 | 0.1352724
[5 empty] | 0.03036244 | 0.136561 |  |  | 0.03036244 | 0.136561 | 0.06107086 | 0.136024 | 0.09300168 | 0.1360681
[5 empty] | 0.03037915 | 0.1373596 |  |  | 0.03037915 | 0.1373596 | 0.06193256 | 0.1368194 | 0.08971924 | 0.1368638
[5 empty] | 0.03062775 | 0.1381582 |  |  | 0.03062775 | 0.1381582 | 0.06231242 | 0.1376149 | 0.09506816 | 0.1376596
[5 empty] | 0.02921836 | 0.1389568 |  |  | 0.02921836 | 0.1389568 | 0.05981804 | 0.1384104 | 0.09567631 | 0.1384553
[5 empty] | 0.0293242 | 0.1397554 |  |  | 0.0293242 | 0.1397554 | 0.06195811 | 0.1392058 | 0.09046558 | 0.139251
[5 empty] | 0.02987639 | 0.140554 |  |  | 0.02987639 | 0.140554 | 0.06240125 | 0.1400013 | 0.09169836 | 0.1400467
[5 empty] | 0.02973363 | 0.1413526 |  |  | 0.02973363 | 0.1413526 | 0.06104829 | 0.1407967 | 0.09067844 | 0.1408424
[5 empty] | 0.03016969 | 0.1421512 |  |  | 0.03016969 | 0.1421512 | 0.06098363 | 0.1415922 | 0.0915158 | 0.1416382
[5 empty] | 0.02941372 | 0.1429498 |  |  | 0.02941372 | 0.1429498 | 0.06175458 | 0.1423877 | 0.09100289 | 0.1424339
[5 empty] | 0.02874719 | 0.1437484 |  |  | 0.02874719 | 0.1437484 | 0.05948178 | 0.1431831 | 0.09016738 | 0.1432296
[5 empty] | 0.02977963 | 0.144547 |  |  | 0.02977963 | 0.144547 | 0.05892864 | 0.1439786 | 0.09402476 | 0.1440253
[5 empty] | 0.02980051 | 0.1453456 |  |  | 0.02980051 | 0.1453456 | 0.05875628 | 0.1447741 | 0.08893778 | 0.144821
[5 empty] | 0.02882564 | 0.1461442 |  |  | 0.02882564 | 0.1461442 | 0.06089036 | 0.1455695 | 0.09185139 | 0.1456168
[5 empty] | 0.02974213 | 0.1469428 |  |  | 0.02974213 | 0.1469428 | 0.06011749 | 0.146365 | 0.09410828 | 0.1464125
[5 empty] | 0.02872617 | 0.1477414 |  |  | 0.02872617 | 0.1477414 | 0.06144973 | 0.1471604 | 0.08965839 | 0.1472082
[5 empty] | 0.02870522 | 0.14854 |  |  | 0.02870522 | 0.14854 | 0.05880586 | 0.1479559 | 0.08950865 | 0.1480039
[5 empty] | 0.02811516 | 0.1493386 |  |  | 0.02811516 | 0.1493386 | 0.05849337 | 0.1487514 | 0.09287852 | 0.1487996
[5 empty] | 0.0283946 | 0.1501372 |  |  | 0.0283946 | 0.1501372 | 0.05938814 | 0.1495468 | 0.08931534 | 0.1495954
[5 empty] | 0.02862489 | 0.1509358 |  |  | 0.02862489 | 0.1509358 | 0.0595863 | 0.1503423 | 0.09047025 | 0.1503911
[5 empty] | 0.02859633 | 0.1517344 |  |  | 0.02859633 | 0.1517344 | 0.05813949 | 0.1511377 | 0.09218304 | 0.1511868
[5 empty] | 0.02797037 | 0.152533 |  |  | 0.02797037 | 0.152533 | 0.05741482 | 0.1519332 | 0.09244104 | 0.1519825
[5 empty] | 0.02951301 | 0.1533316 |  |  | 0.02951301 | 0.1533316 | 0.06094969 | 0.1527287 | 0.08757901 | 0.1527782
[5 empty] | 0.02830126 | 0.1541302 |  |  | 0.02830126 | 0.1541302 | 0.05909541 | 0.1535241 | 0.0912158 | 0.153574
[5 empty] | 0.02899808 | 0.1549288 |  |  | 0.02899808 | 0.1549288 | 0.0598106 | 0.1543196 | 0.09008202 | 0.1543697
[5 empty] | 0.02832145 | 0.1557274 |  |  | 0.02832145 | 0.1557274 | 0.05733447 | 0.1551151 | 0.09199191 | 0.1551654
[5 empty] | 0.02903682 | 0.156526 |  |  | 0.02903682 | 0.156526 | 0.05849864 | 0.1559105 | 0.08965634 | 0.1559611
[5 empty] | 0.02800648 | 0.1573246 |  |  | 0.02800648 | 0.1573246 | 0.05795881 | 0.156706 | 0.09248027 | 0.1567568
[5 empty] | 0.02856307 | 0.1581232 |  |  | 0.02856307 | 0.1581232 | 0.06017667 | 0.1575014 | 0.08912571 | 0.1575526
[5 empty] | 0.02857043 | 0.1589218 |  |  | 0.02857043 | 0.1589218 | 0.05918191 | 0.1582969 | 0.08999676 | 0.1583483