## 1
Общество с ограниченной ответственностью "Инженерная геология" (ООО "ИнжГео") | [11 empty] | Общество с ограниченной ответственностью "Инженерная геология" (ООО "ИнжГео")
Юр. адрес: 117279, г. Москва, ул. Миклухо-Маклая, 36 а, этаж 5, пом. XXIII к. 76-84 | [11 empty] | Юр. адрес: 117279, г. Москва, ул. Миклухо-Маклая, 36 а, этаж 5, пом. XXIII к. 76-84 | [8 empty] | нагр |  |  | X0 | Y0 | R |  | нагр |  |  |  | X0 | Y0 | R | нагр |  |  |  | X0 | Y0 | R |  | нагр |  |  |  | X0 | Y0 | R
Телефон/факс +7 (495) 132-30-00, Адрес электронной почты inbox@inj-geo.ru | [11 empty] | Телефон/факс +7 (495) 132-30-00, Адрес электронной почты inbox@inj-geo.ru | [12 empty] | 0 | [7 empty] | 0 | [6 empty] | 0 | [7 empty] | 0
[21 empty] | девиатор | [6 empty] | девиатор | [6 empty] | девиатор | [7 empty] | девиатор
Испытательная лаборатория ООО «ИнжГео» | [11 empty] | Испытательная лаборатория ООО «ИнжГео» | [8 empty] | x0 | Угол | X | Y |  |  |  | x0 |  | Угол | X | Y |  |  | x0 |  | Угол | X | Y |  |  |  | x0 |  | Угол | X | Y
Адрес места осуществления деятельности лаборатории: г. Москва, просп. Вернадского, д. 51, стр. 1 | [11 empty] | Адрес места осуществления деятельности лаборатории: г. Москва, просп. Вернадского, д. 51, стр. 1 | [9 empty] | 0 | [7 empty] | 0 | [6 empty] | 0 | [7 empty] | 0
Телефон +7(910)4557682, E-mail: slg85@mail.ru | [11 empty] | Телефон +7(910)4557682, E-mail: slg85@mail.ru | [9 empty] | 5 | [7 empty] | 5 | [6 empty] | 5 | [7 empty] | 5
[22 empty] | 10 | [7 empty] | 10 | [6 empty] | 10 | [7 empty] | 10
[12 empty] | Протокол испытаний № 13-63/27 от 25-11-2022 | [9 empty] | 15 | [7 empty] | 15 | [6 empty] | 15 | [7 empty] | 15
[22 empty] | 20 | [7 empty] | 20 | [6 empty] | 20 | [7 empty] | 20
[12 empty] | Наименование и адрес заказчика: Переход трубопровода через р. Енисей | [9 empty] | 25 | [7 empty] | 25 | [6 empty] | 25 | [7 empty] | 25
[12 empty] | Наименование объекта: ООО Регионстрой | [9 empty] | 30 | [7 empty] | 30 | [6 empty] | 30 | [7 empty] | 30
Наименование используемого метода/методики: ГОСТ 12248.4-2020 | [11 empty] | Наименование используемого метода/методики: ГОСТ 12248.3-2020 | [9 empty] | 35 | [7 empty] | 35 | [6 empty] | 35 | [7 empty] | 35
Условия проведения испытания: температура окружающей среды (18 - 25)0С, влажность воздуха (40 - 75)% | [11 empty] | Условия проведения испытания: температура окружающей среды (18 - 25)0С, влажность воздуха (40 - 75)% | [9 empty] | 40 | [7 empty] | 40 | [6 empty] | 40 | [7 empty] | 40
[12 empty] | Дата получение объекта подлежащего испытаниям: 29.10.2022 | [9 empty] | 45 | [7 empty] | 45 | [6 empty] | 45 | [7 empty] | 45
[12 empty] | Дата испытания: 25.10.2022-19.11.2027 | [9 empty] | 50 | [7 empty] | 50 | [6 empty] | 50 | [7 empty] | 50
[22 empty] | 55 | [7 empty] | 55 | [6 empty] | 55 | [7 empty] | 55
Испытание грунтов методом трехосного сжатия | [11 empty] | Испытание грунтов методом трехосного сжатия | [9 empty] | 60 | [7 empty] | 60 | [6 empty] | 60 | [7 empty] | 60
[22 empty] | 65 | [7 empty] | 65 | [6 empty] | 65 | [7 empty] | 65
Лабораторный номер: | [6 empty] | We, д.е. = |  |  |  |  | Лабораторный номер: |  | 1062 |  |  |  | We, д.е. = | 0.322602453 |  |  | 70 | [7 empty] | 70 | [6 empty] | 70 | [7 empty] | 70
Номер скважины: | [6 empty] | ρ, г/см3 = |  |  |  |  | Номер скважины: |  | BH-087 |  |  |  | ρ, г/см3 = |  |  |  | 75 | [7 empty] | 75 | [6 empty] | 75 | [7 empty] | 75
Глубина отбора, м: | [6 empty] | ρs, г/см3 = |  |  |  |  | Глубина отбора, м: |  | 2.7 |  |  |  | ρs, г/см3 = | 2.71 |  |  | 80 | [7 empty] | 80 | [6 empty] | 80 | [7 empty] | 80
Наименование грунта: | [6 empty] | e, д.е. = |  |  |  |  | Наименование грунта: |  | Суглинок, после оттаивания текучепластичный, легкий песчанистый |  |  |  | e, д.е. = |  |  |  | 85 | [7 empty] | 85 | [6 empty] | 85 | [7 empty] | 85
Схема проведения опыта: | [6 empty] | IL, д.е. = |  |  |  |  | Схема проведения опыта: |  | КД |  |  |  | IL, д.е. = | 0.927 |  |  | 90 | [7 empty] | 90 | [6 empty] | 90 | [7 empty] | 90
[22 empty] | 95 | [7 empty] | 95 | [6 empty] | 95 | [7 empty] | 95
[22 empty] | 100 | [7 empty] | 100 | [6 empty] | 100 | [7 empty] | 100
Результаты испытаний | [11 empty] | Результаты испытаний | [9 empty] | 105 | [7 empty] | 105 | [6 empty] | 105 | [7 empty] | 105
[22 empty] | 110 | [7 empty] | 110 | [6 empty] | 110 | [7 empty] | 110
[22 empty] | 115 | [7 empty] | 115 | [6 empty] | 115 | [7 empty] | 115
[22 empty] | 120 | [7 empty] | 120 | [6 empty] | 120 | [7 empty] | 120
[22 empty] | 125 | [7 empty] | 125 | [6 empty] | 125 | [7 empty] | 125
[22 empty] | 130 | [7 empty] | 130 | [6 empty] | 130 | [7 empty] | 130
[22 empty] | 135 | [7 empty] | 135 | [6 empty] | 135 | [7 empty] | 135
[22 empty] | 140 | [7 empty] | 140 | [6 empty] | 140 | [7 empty] | 140
[22 empty] | 145 | [7 empty] | 145 | [6 empty] | 145 | [7 empty] | 145
[22 empty] | 150 | [7 empty] | 150 | [6 empty] | 150 | [7 empty] | 150
[22 empty] | 155 | [7 empty] | 155 | [6 empty] | 155 | [7 empty] | 155
[22 empty] | 160 | [7 empty] | 160 | [6 empty] | 160 | [7 empty] | 160
[22 empty] | 165 | [7 empty] | 165 | [6 empty] | 165 | [7 empty] | 165
[22 empty] | 170 | [7 empty] | 170 | [6 empty] | 170 | [7 empty] | 170
[22 empty] | 175 | [7 empty] | 175 | [6 empty] | 175 | [7 empty] | 175
[22 empty] | 180 | [7 empty] | 180 | [6 empty] | 180 | [7 empty] | 180
[13 empty] | Давление в камере, Мпа σ3 | Вертикальная нагрузка, Мпа σ1 | Поровое давление, Мпа u
| K0, д.е. | 0.8435655 |  |  |  |  | Коэфф. Точки | [5 empty] | 0.05 | 0.08493633 | [5 empty] | 1 | [6 empty] | σ3,кПа | σ1,кПа | u, кПа |  |  |  | 4
| q_zg, МПа | 0.04217828 | [10 empty] | 0.15 | 0.2220252 | [27 empty] | δ3, Мпа | δ1-δ3, МПа | δ1, МПа | δ1, КПа
|  |  | Модуль деформации, МПа: | [9 empty] | 0.25 | 0.3591141 | [21 empty] | С, МПа:
|  |  | Е0= |  | Точки модуля (полное напр.), МПа |  |  |  | 0.04217828 | 0.06748524 | [25 empty] | φ, град:
|  |  | E50 = |  | qf (полное напр.), МПа |  |  |  | 0.06746816 | [26 empty] | E, Мпа
|  |  | Коэф. Поперечной деформации, ϑ = | [9 empty] | Эффективные значения угла внутреннего трения и удельного сцепления ϕ', С' | [13 empty] | x | 0
[13 empty] | ϕ', град. = | 9 | [12 empty] | y |  |  |  | С, кПа | φ,°
[13 empty] | С', МПа = | 0.007
| Исполнитель: | [6 empty] | Морозов Д.С. |  |  |  |  | Исполнитель: |  |  |  |  | Морозов Д.С.
| Начальник исп. лаборатории: | [6 empty] | Семиколенова Л.Г. |  |  |  |  | Начальник исп. лаборатории: |  |  |  |  | Семиколенова Л.Г.
Лист 1 , всего листов 2 | [11 empty] | Лист 2 , всего листов 2
Частичное воспроизведение протокола испытаний без письменного разрешения ООО «ИнжГео» ЗАПРЕЩАЕТСЯ | [11 empty] | Частичное воспроизведение протокола испытаний без письменного разрешения ООО «ИнжГео» ЗАПРЕЩАЕТСЯ
[5 empty] | второй график |  | первый график | [9 empty] | К Пуассона
dev50 | epsE50 | ind | devE0 | epsE0 | dev | eps | sigma |  | dev1 | eps1 | dev2 | eps2 | dev3 | eps3 |  | Глины
0.01746816 | 0.001746803 |  |  |  | 8.5e-05 | 0 |  |  | 8.5e-05 | 0 | 0.01908668 | 0.0004078319 | 0.02182281 | 0.0003128695 |  | < 0 | 0,20-0,30
ind |  |  |  |  | 0.007860674 | 0.000524041 |  |  | 0.007860674 | 0.000524041 | 0.0360126 | 0.001154241 | 0.05455704 | 0.001173261 |  | 0-0,25 | 0,30-0,38
2 |  |  |  |  | 0.01746816 | 0.001746803 |  |  | 0.01746816 | 0.001746803 | 0.03648165 | 0.001669525 | 0.0570925 | 0.001669716 |  | 0,25< | 0,38-0,45
E0 |  |  |  |  | 0.01813664 | 0.00251322 |  |  | 0.01813664 | 0.00251322 | 0.03750886 | 0.002504287 | 0.06085241 | 0.002504574 |  | Суглинки | 0,35-0,37
epsE0 | devE0 |  |  |  | 0.01926008 | 0.00335096 |  |  | 0.01926008 | 0.00335096 | 0.04233902 | 0.003339049 | 0.06152593 | 0.003339431 |  | Пески и супеси | 0,30-0,35
0.000524041 | 0.007860674 |  |  |  | 0.01977459 | 0.0041887 |  |  | 0.01977459 | 0.0041887 | 0.04398793 | 0.004173811 | 0.06763788 | 0.004174289
[5 empty] | 0.02183586 | 0.00502644 |  |  | 0.02183586 | 0.00502644 | 0.04699322 | 0.005008574 | 0.07087014 | 0.005009147
График E50 |  | График E |  |  | 0.02220957 | 0.00586418 |  |  | 0.02220957 | 0.00586418 | 0.04653444 | 0.005843336 | 0.07424248 | 0.005844005
eps | q | sigma |  |  | 0.02309306 | 0.00670192 |  |  | 0.02309306 | 0.00670192 | 0.04998496 | 0.006678098 | 0.07532728 | 0.006678863
Горизонтальная линия E50 |  | Касательная |  |  | 0.02359384 | 0.00753966 |  |  | 0.02359384 | 0.00753966 | 0.04829748 | 0.00751286 | 0.07780453 | 0.007513721
0 |  | a | b |  | 0.02451818 | 0.0083774 |  |  | 0.02451818 | 0.0083774 | 0.05063062 | 0.008347623 | 0.07987913 | 0.008348578
|  |  | 0 |  | 0.02456799 | 0.00921514 |  |  | 0.02456799 | 0.00921514 | 0.05386362 | 0.009182385 | 0.07688103 | 0.009183436
Вертикальная линия E50 |  | p1 и p2 |  |  | 0.02476805 | 0.01005288 |  |  | 0.02476805 | 0.01005288 | 0.05345387 | 0.01001715 | 0.07779661 | 0.01001829
| 0 | 0 |  |  | 0.02512303 | 0.01089062 |  |  | 0.02512303 | 0.01089062 | 0.05554952 | 0.01085191 | 0.07964217 | 0.01085315
[5 empty] | 0.02536438 | 0.01172836 |  |  | 0.02536438 | 0.01172836 | 0.0556555 | 0.01168667 | 0.08454722 | 0.01168801
Касательная линия E50 |  |  |  |  | 0.02574571 | 0.0125661 |  |  | 0.02574571 | 0.0125661 | 0.05408912 | 0.01252143 | 0.08743825 | 0.01252287
0 | 0 | Горизонтальная 1 |  |  | 0.02651194 | 0.01340384 |  |  | 0.02651194 | 0.01340384 | 0.05674722 | 0.0133562 | 0.08523081 | 0.01335773
[5 empty] | 0.02755574 | 0.01424158 |  |  | 0.02755574 | 0.01424158 | 0.05498473 | 0.01419096 | 0.08366924 | 0.01419258
Горизонтальная линия qкр |  |  |  |  | 0.0277431 | 0.01507932 |  |  | 0.0277431 | 0.01507932 | 0.05839208 | 0.01502572 | 0.08749852 | 0.01502744
Горизонтальная линия q |  | Горизонтальная 2 |  |  | 0.02720472 | 0.01591706 |  |  | 0.02720472 | 0.01591706 | 0.05816499 | 0.01586048 | 0.08519211 | 0.0158623
0 |  | 0 |  |  | 0.02730109 | 0.0167548 |  |  | 0.02730109 | 0.0167548 | 0.05743524 | 0.01669525 | 0.08768684 | 0.01669716
[5 empty] | 0.0283931 | 0.01759254 |  |  | 0.0283931 | 0.01759254 | 0.05858958 | 0.01753001 | 0.08964336 | 0.01753201
Вертикальная линия q |  |  |  |  | 0.02798052 | 0.01843028 |  |  | 0.02798052 | 0.01843028 | 0.05862181 | 0.01836477 | 0.09134718 | 0.01836687
| 0 |  |  |  | 0.02827202 | 0.01926802 |  |  | 0.02827202 | 0.01926802 | 0.05817071 | 0.01919953 | 0.09041414 | 0.01920173
[5 empty] | 0.02795283 | 0.02010576 |  |  | 0.02795283 | 0.02010576 | 0.05942758 | 0.02003429 | 0.08955843 | 0.02003659
[5 empty] | 0.02917112 | 0.0209435 |  |  | 0.02917112 | 0.0209435 | 0.05862794 | 0.02086906 | 0.08971017 | 0.02087145
[5 empty] | 0.02853494 | 0.02178124 |  |  | 0.02853494 | 0.02178124 | 0.05926262 | 0.02170382 | 0.08888258 | 0.0217063
[5 empty] | 0.02819459 | 0.02261898 |  |  | 0.02819459 | 0.02261898 | 0.06124623 | 0.02253858 | 0.09349265 | 0.02254116
[5 empty] | 0.02935712 | 0.02345672 |  |  | 0.02935712 | 0.02345672 | 0.06135488 | 0.02337334 | 0.09221473 | 0.02337602
[5 empty] | 0.02887097 | 0.02429446 |  |  | 0.02887097 | 0.02429446 | 0.06095842 | 0.02420811 | 0.09388921 | 0.02421088
[5 empty] | 0.0294974 | 0.0251322 |  |  | 0.0294974 | 0.0251322 | 0.06140782 | 0.02504287 | 0.09268356 | 0.02504574
[5 empty] | 0.02897503 | 0.02596994 |  |  | 0.02897503 | 0.02596994 | 0.06302632 | 0.02587763 | 0.08959177 | 0.02588059
[5 empty] | 0.02937065 | 0.02680768 |  |  | 0.02937065 | 0.02680768 | 0.06001885 | 0.02671239 | 0.0899449 | 0.02671545
[5 empty] | 0.03009358 | 0.02764542 |  |  | 0.03009358 | 0.02764542 | 0.06140376 | 0.02754716 | 0.09457565 | 0.02755031
[5 empty] | 0.0303437 | 0.02848316 |  |  | 0.0303437 | 0.02848316 | 0.06296804 | 0.02838192 | 0.0941758 | 0.02838517
[5 empty] | 0.03065699 | 0.0293209 |  |  | 0.03065699 | 0.0293209 | 0.06366528 | 0.02921668 | 0.09414151 | 0.02922002
[5 empty] | 0.02925998 | 0.03015864 |  |  | 0.02925998 | 0.03015864 | 0.06295349 | 0.03005144 | 0.09683058 | 0.03005488
[5 empty] | 0.02994063 | 0.03099638 |  |  | 0.02994063 | 0.03099638 | 0.06209649 | 0.0308862 | 0.09719626 | 0.03088974
[5 empty] | 0.03062032 | 0.03183412 |  |  | 0.03062032 | 0.03183412 | 0.06234332 | 0.03172097 | 0.09620986 | 0.0317246
[5 empty] | 0.03083683 | 0.03267186 |  |  | 0.03083683 | 0.03267186 | 0.06437684 | 0.03255573 | 0.09334378 | 0.03255946
[5 empty] | 0.03104521 | 0.0335096 |  |  | 0.03104521 | 0.0335096 | 0.06190609 | 0.03339049 | 0.09304794 | 0.03339431
[5 empty] | 0.03076625 | 0.03434734 |  |  | 0.03076625 | 0.03434734 | 0.06275016 | 0.03422525 | 0.0966949 | 0.03422917
[5 empty] | 0.03098961 | 0.03518508 |  |  | 0.03098961 | 0.03518508 | 0.06482047 | 0.03506002 | 0.09433025 | 0.03506403
[5 empty] | 0.03063194 | 0.03602282 |  |  | 0.03063194 | 0.03602282 | 0.06294488 | 0.03589478 | 0.09435665 | 0.03589889
[5 empty] | 0.03075994 | 0.03686056 |  |  | 0.03075994 | 0.03686056 | 0.06392289 | 0.03672954 | 0.09551272 | 0.03673375
[5 empty] | 0.03121326 | 0.0376983 |  |  | 0.03121326 | 0.0376983 | 0.06467575 | 0.0375643 | 0.09670779 | 0.0375686
[5 empty] | 0.03069998 | 0.03853604 |  |  | 0.03069998 | 0.03853604 | 0.06513922 | 0.03839906 | 0.09743277 | 0.03840346
[5 empty] | 0.03118218 | 0.03937378 |  |  | 0.03118218 | 0.03937378 | 0.06342351 | 0.03923383 | 0.0982398 | 0.03923832
[5 empty] | 0.03120186 | 0.04021152 |  |  | 0.03120186 | 0.04021152 | 0.06620906 | 0.04006859 | 0.09982177 | 0.04007318
[5 empty] | 0.0314053 | 0.04104926 |  |  | 0.0314053 | 0.04104926 | 0.06298614 | 0.04090335 | 0.09735115 | 0.04090803
[5 empty] | 0.03131439 | 0.041887 |  |  | 0.03131439 | 0.041887 | 0.06344518 | 0.04173811 | 0.101712 | 0.04174289
[5 empty] | 0.0314164 | 0.04272474 |  |  | 0.0314164 | 0.04272474 | 0.06427714 | 0.04257288 | 0.1016486 | 0.04257775
[5 empty] | 0.03134639 | 0.04356248 |  |  | 0.03134639 | 0.04356248 | 0.06349791 | 0.04340764 | 0.1020165 | 0.04341261
[5 empty] | 0.03107544 | 0.04440022 |  |  | 0.03107544 | 0.04440022 | 0.06500015 | 0.0442424 | 0.09676232 | 0.04424747
[5 empty] | 0.03208919 | 0.04523796 |  |  | 0.03208919 | 0.04523796 | 0.06325878 | 0.04507716 | 0.09747798 | 0.04508232
[5 empty] | 0.03235612 | 0.0460757 |  |  | 0.03235612 | 0.0460757 | 0.0671116 | 0.04591193 | 0.09798429 | 0.04591718
[5 empty] | 0.03187584 | 0.04691344 |  |  | 0.03187584 | 0.04691344 | 0.06669482 | 0.04674669 | 0.09726845 | 0.04675204
[5 empty] | 0.0315333 | 0.04775118 |  |  | 0.0315333 | 0.04775118 | 0.06460611 | 0.04758145 | 0.102555 | 0.0475869
[5 empty] | 0.03223583 | 0.04858892 |  |  | 0.03223583 | 0.04858892 | 0.0671501 | 0.04841621 | 0.09666448 | 0.04842176
[5 empty] | 0.0316511 | 0.04942666 |  |  | 0.0316511 | 0.04942666 | 0.06689418 | 0.04925097 | 0.1017718 | 0.04925661
[5 empty] | 0.03192258 | 0.0502644 |  |  | 0.03192258 | 0.0502644 | 0.06745351 | 0.05008574 | 0.1031744 | 0.05009147
[5 empty] | 0.03270938 | 0.05110214 |  |  | 0.03270938 | 0.05110214 | 0.06624647 | 0.0509205 | 0.1013561 | 0.05092633
[5 empty] | 0.03248877 | 0.05193988 |  |  | 0.03248877 | 0.05193988 | 0.06532064 | 0.05175526 | 0.1003201 | 0.05176119
[5 empty] | 0.03287761 | 0.05277762 |  |  | 0.03287761 | 0.05277762 | 0.06761656 | 0.05259002 | 0.1042188 | 0.05259604
[5 empty] | 0.03243034 | 0.05361536 |  |  | 0.03243034 | 0.05361536 | 0.06603639 | 0.05342479 | 0.09943596 | 0.0534309
[5 empty] | 0.03202823 | 0.0544531 |  |  | 0.03202823 | 0.0544531 | 0.06943855 | 0.05425955 | 0.100855 | 0.05426576
[5 empty] | 0.03319555 | 0.05529084 |  |  | 0.03319555 | 0.05529084 | 0.0682634 | 0.05509431 | 0.09911361 | 0.05510062
[5 empty] | 0.03247424 | 0.05612858 |  |  | 0.03247424 | 0.05612858 | 0.06692472 | 0.05592907 | 0.102766 | 0.05593548
[5 empty] | 0.03249002 | 0.05696632 |  |  | 0.03249002 | 0.05696632 | 0.06677457 | 0.05676383 | 0.1018985 | 0.05677033
[5 empty] | 0.03231633 | 0.05780406 |  |  | 0.03231633 | 0.05780406 | 0.07020226 | 0.0575986 | 0.1007957 | 0.05760519
[5 empty] | 0.03355654 | 0.0586418 |  |  | 0.03355654 | 0.0586418 | 0.06637347 | 0.05843336 | 0.1017902 | 0.05844005
[5 empty] | 0.03288347 | 0.05947954 |  |  | 0.03288347 | 0.05947954 | 0.07058973 | 0.05926812 | 0.1066748 | 0.05927491
[5 empty] | 0.03368441 | 0.06031728 |  |  | 0.03368441 | 0.06031728 | 0.06835772 | 0.06010288 | 0.1024618 | 0.06010977
[5 empty] | 0.03390245 | 0.06115502 |  |  | 0.03390245 | 0.06115502 | 0.06813561 | 0.06093765 | 0.1057065 | 0.06094462
[5 empty] | 0.0329919 | 0.06199276 |  |  | 0.0329919 | 0.06199276 | 0.06794651 | 0.06177241 | 0.1037775 | 0.06177948
[5 empty] | 0.03391799 | 0.0628305 |  |  | 0.03391799 | 0.0628305 | 0.06785509 | 0.06260717 | 0.1065117 | 0.06261434
[5 empty] | 0.03291961 | 0.06366824 |  |  | 0.03291961 | 0.06366824 | 0.07003544 | 0.06344193 | 0.1030145 | 0.0634492
[5 empty] | 0.03297289 | 0.06450598 |  |  | 0.03297289 | 0.06450598 | 0.07053539 | 0.0642767 | 0.1041898 | 0.06428405
[5 empty] | 0.03355513 | 0.06534372 |  |  | 0.03355513 | 0.06534372 | 0.07055616 | 0.06511146 | 0.1079569 | 0.06511891
[5 empty] | 0.03368926 | 0.06618146 |  |  | 0.03368926 | 0.06618146 | 0.07137753 | 0.06594622 | 0.1091141 | 0.06595377
[5 empty] | 0.03493633 | 0.0670192 |  |  | 0.03493633 | 0.0670192 | 0.0703598 | 0.06678098 | 0.1051103 | 0.06678863
[5 empty] | 0.03443347 | 0.06785694 |  |  | 0.03443347 | 0.06785694 | 0.06980646 | 0.06761574 | 0.1096154 | 0.06762349
[5 empty] | 0.03418922 | 0.06869468 |  |  | 0.03418922 | 0.06869468 | 0.06806098 | 0.06845051 | 0.1054497 | 0.06845834
[5 empty] | 0.03383512 | 0.06953242 |  |  | 0.03383512 | 0.06953242 | 0.06835471 | 0.06928527 | 0.1072997 | 0.0692932
[5 empty] | 0.03445381 | 0.07037016 |  |  | 0.03445381 | 0.07037016 | 0.06992365 | 0.07012003 | 0.1085918 | 0.07012806
[5 empty] | 0.03392122 | 0.0712079 |  |  | 0.03392122 | 0.0712079 | 0.07198325 | 0.07095479 | 0.1089662 | 0.07096292
[5 empty] | 0.03512953 | 0.07204564 |  |  | 0.03512953 | 0.07204564 | 0.06876282 | 0.07178956 | 0.1058337 | 0.07179777
[5 empty] | 0.0346213 | 0.07288338 |  |  | 0.0346213 | 0.07288338 | 0.07222531 | 0.07262432 | 0.1104383 | 0.07263263
[5 empty] | 0.03461049 | 0.07372112 |  |  | 0.03461049 | 0.07372112 | 0.0734046 | 0.07345908 | 0.1072649 | 0.07346749
[5 empty] | 0.03417508 | 0.07455886 |  |  | 0.03417508 | 0.07455886 | 0.07347644 | 0.07429384 | 0.1097661 | 0.07430235
[5 empty] | 0.03538055 | 0.0753966 |  |  | 0.03538055 | 0.0753966 | 0.07072358 | 0.0751286 | 0.1109318 | 0.07513721
[5 empty] | 0.03513085 | 0.07623434 |  |  | 0.03513085 | 0.07623434 | 0.0720252 | 0.07596337 | 0.1080955 | 0.07597206
[5 empty] | 0.0339036 | 0.07707208 |  |  | 0.0339036 | 0.07707208 | 0.07273522 | 0.07679813 | 0.1073365 | 0.07680692
[5 empty] | 0.03475086 | 0.07790982 |  |  | 0.03475086 | 0.07790982 | 0.07076817 | 0.07763289 | 0.1104091 | 0.07764178
[5 empty] | 0.0356083 | 0.07874756 |  |  | 0.0356083 | 0.07874756 | 0.0729064 | 0.07846765 | 0.1118936 | 0.07847664
[5 empty] | 0.03532164 | 0.0795853 |  |  | 0.03532164 | 0.0795853 | 0.0722696 | 0.07930242 | 0.1109189 | 0.0793115
[5 empty] | 0.03467118 | 0.08042304 |  |  | 0.03467118 | 0.08042304 | 0.07097547 | 0.08013718 | 0.1113174 | 0.08014635
[5 empty] | 0.0351855 | 0.08126078 |  |  | 0.0351855 | 0.08126078 | 0.07067962 | 0.08097194 | 0.1049553 | 0.08098121
[5 empty] | 0.03442014 | 0.08209852 |  |  | 0.03442014 | 0.08209852 | 0.06966002 | 0.0818067 | 0.1094757 | 0.08181607
[5 empty] | 0.03472924 | 0.08293626 |  |  | 0.03472924 | 0.08293626 | 0.07369914 | 0.08264147 | 0.1110659 | 0.08265093
[5 empty] | 0.03540731 | 0.083774 |  |  | 0.03540731 | 0.083774 | 0.07360677 | 0.08347623 | 0.1114915 | 0.08348578
[5 empty] | 0.0346472 | 0.08461174 |  |  | 0.0346472 | 0.08461174 | 0.07121468 | 0.08431099 | 0.1064202 | 0.08432064
[5 empty] | 0.0347479 | 0.08544948 |  |  | 0.0347479 | 0.08544948 | 0.07115207 | 0.08514575 | 0.1105855 | 0.0851555
[5 empty] | 0.03549596 | 0.08628722 |  |  | 0.03549596 | 0.08628722 | 0.06955619 | 0.08598051 | 0.1094592 | 0.08599036
[5 empty] | 0.03391545 | 0.08712496 |  |  | 0.03391545 | 0.08712496 | 0.07167725 | 0.08681528 | 0.1059529 | 0.08682522
[5 empty] | 0.03484212 | 0.0879627 |  |  | 0.03484212 | 0.0879627 | 0.07344159 | 0.08765004 | 0.1105025 | 0.08766007
[5 empty] | 0.03380182 | 0.08880044 |  |  | 0.03380182 | 0.08880044 | 0.07316146 | 0.0884848 | 0.1069456 | 0.08849493
[5 empty] | 0.03569948 | 0.08963818 |  |  | 0.03569948 | 0.08963818 | 0.07295714 | 0.08931956 | 0.1114004 | 0.08932979
[5 empty] | 0.03520114 | 0.09047592 |  |  | 0.03520114 | 0.09047592 | 0.06978919 | 0.09015433 | 0.1055625 | 0.09016465
[5 empty] | 0.0352558 | 0.09131366 |  |  | 0.0352558 | 0.09131366 | 0.0715364 | 0.09098909 | 0.1111609 | 0.09099951
[5 empty] | 0.03451297 | 0.0921514 |  |  | 0.03451297 | 0.0921514 | 0.07318116 | 0.09182385 | 0.1093987 | 0.09183436
[5 empty] | 0.03525669 | 0.09298914 |  |  | 0.03525669 | 0.09298914 | 0.06993241 | 0.09265861 | 0.1103878 | 0.09266922
[5 empty] | 0.03409403 | 0.09382688 |  |  | 0.03409403 | 0.09382688 | 0.07290615 | 0.09349337 | 0.1106442 | 0.09350408
[5 empty] | 0.03470066 | 0.09466462 |  |  | 0.03470066 | 0.09466462 | 0.07006581 | 0.09432814 | 0.1076362 | 0.09433894
[5 empty] | 0.03539321 | 0.09550236 |  |  | 0.03539321 | 0.09550236 | 0.06947565 | 0.0951629 | 0.1113181 | 0.09517379
[5 empty] | 0.03523678 | 0.0963401 |  |  | 0.03523678 | 0.0963401 | 0.0715357 | 0.09599766 | 0.1089475 | 0.09600865
[5 empty] | 0.03422505 | 0.09717784 |  |  | 0.03422505 | 0.09717784 | 0.07064446 | 0.09683242 | 0.1066324 | 0.09684351
[5 empty] | 0.03511747 | 0.09801558 |  |  | 0.03511747 | 0.09801558 | 0.0729774 | 0.09766719 | 0.1103135 | 0.09767837
[5 empty] | 0.03497653 | 0.09885332 |  |  | 0.03497653 | 0.09885332 | 0.06952465 | 0.09850195 | 0.1099419 | 0.09851323
[5 empty] | 0.0340418 | 0.09969106 |  |  | 0.0340418 | 0.09969106 | 0.07197869 | 0.09933671 | 0.1070982 | 0.09934808
[5 empty] | 0.03378317 | 0.1005288 |  |  | 0.03378317 | 0.1005288 | 0.07145967 | 0.1001715 | 0.1073675 | 0.1001829
[5 empty] | 0.03528845 | 0.1013665 |  |  | 0.03528845 | 0.1013665 | 0.07217167 | 0.1010062 | 0.1050921 | 0.1010178
[5 empty] | 0.03484246 | 0.1022043 |  |  | 0.03484246 | 0.1022043 | 0.07055443 | 0.101841 | 0.1056723 | 0.1018527
[5 empty] | 0.03458256 | 0.103042 |  |  | 0.03458256 | 0.103042 | 0.07168574 | 0.1026758 | 0.106034 | 0.1026875
[5 empty] | 0.03440541 | 0.1038798 |  |  | 0.03440541 | 0.1038798 | 0.06942506 | 0.1035105 | 0.1081543 | 0.1035224
[5 empty] | 0.03499004 | 0.1047175 |  |  | 0.03499004 | 0.1047175 | 0.06999916 | 0.1043453 | 0.110882 | 0.1043572
[5 empty] | 0.03464289 | 0.1055552 |  |  | 0.03464289 | 0.1055552 | 0.07126161 | 0.10518 | 0.108657 | 0.1051921
[5 empty] | 0.03447175 | 0.106393 |  |  | 0.03447175 | 0.106393 | 0.07211178 | 0.1060148 | 0.1097165 | 0.1060269
[5 empty] | 0.0345928 | 0.1072307 |  |  | 0.0345928 | 0.1072307 | 0.0712222 | 0.1068496 | 0.1094095 | 0.1068618
[5 empty] | 0.0342251 | 0.1080685 |  |  | 0.0342251 | 0.1080685 | 0.06999045 | 0.1076843 | 0.1047288 | 0.1076967
[5 empty] | 0.03506304 | 0.1089062 |  |  | 0.03506304 | 0.1089062 | 0.06965695 | 0.1085191 | 0.1099482 | 0.1085315
[5 empty] | 0.03393393 | 0.1097439 |  |  | 0.03393393 | 0.1097439 | 0.07108989 | 0.1093539 | 0.1046294 | 0.1093664
[5 empty] | 0.03406092 | 0.1105817 |  |  | 0.03406092 | 0.1105817 | 0.07159545 | 0.1101886 | 0.1039148 | 0.1102012
[5 empty] | 0.03398476 | 0.1114194 |  |  | 0.03398476 | 0.1114194 | 0.06967444 | 0.1110234 | 0.1088894 | 0.1110361
[5 empty] | 0.0336211 | 0.1122572 |  |  | 0.0336211 | 0.1122572 | 0.07193707 | 0.1118581 | 0.1064843 | 0.111871
[5 empty] | 0.03418408 | 0.1130949 |  |  | 0.03418408 | 0.1130949 | 0.06902389 | 0.1126929 | 0.1092234 | 0.1127058
[5 empty] | 0.03443281 | 0.1139326 |  |  | 0.03443281 | 0.1139326 | 0.06845378 | 0.1135277 | 0.1068029 | 0.1135407
[5 empty] | 0.03418718 | 0.1147704 |  |  | 0.03418718 | 0.1147704 | 0.07164324 | 0.1143624 | 0.1100266 | 0.1143755
[5 empty] | 0.03427931 | 0.1156081 |  |  | 0.03427931 | 0.1156081 | 0.06942894 | 0.1151972 | 0.1038748 | 0.1152104
[5 empty] | 0.03448105 | 0.1164459 |  |  | 0.03448105 | 0.1164459 | 0.07152983 | 0.116032 | 0.1098574 | 0.1160452
[5 empty] | 0.03335501 | 0.1172836 |  |  | 0.03335501 | 0.1172836 | 0.07159047 | 0.1168667 | 0.1089896 | 0.1168801
[5 empty] | 0.03369648 | 0.1181213 |  |  | 0.03369648 | 0.1181213 | 0.07218001 | 0.1177015 | 0.1040345 | 0.117715
[5 empty] | 0.03495394 | 0.1189591 |  |  | 0.03495394 | 0.1189591 | 0.07266397 | 0.1185362 | 0.1094996 | 0.1185498
[5 empty] | 0.0342926 | 0.1197968 |  |  | 0.0342926 | 0.1197968 | 0.07167276 | 0.119371 | 0.1065965 | 0.1193847
[5 empty] | 0.03479771 | 0.1206346 |  |  | 0.03479771 | 0.1206346 | 0.06924965 | 0.1202058 | 0.1081593 | 0.1202195
[5 empty] | 0.03384067 | 0.1214723 |  |  | 0.03384067 | 0.1214723 | 0.06972029 | 0.1210405 | 0.1043437 | 0.1210544
[5 empty] | 0.03385662 | 0.12231 |  |  | 0.03385662 | 0.12231 | 0.06994457 | 0.1218753 | 0.1088979 | 0.1218892
[5 empty] | 0.03390674 | 0.1231478 |  |  | 0.03390674 | 0.1231478 | 0.0708984 | 0.1227101 | 0.110043 | 0.1227241
[5 empty] | 0.03330306 | 0.1239855 |  |  | 0.03330306 | 0.1239855 | 0.06934625 | 0.1235448 | 0.107345 | 0.123559
[5 empty] | 0.03467111 | 0.1248233 |  |  | 0.03467111 | 0.1248233 | 0.06860956 | 0.1243796 | 0.106323 | 0.1243938
[5 empty] | 0.03485276 | 0.125661 |  |  | 0.03485276 | 0.125661 | 0.07106471 | 0.1252143 | 0.1075411 | 0.1252287
[5 empty] | 0.03398242 | 0.1264987 |  |  | 0.03398242 | 0.1264987 | 0.07214514 | 0.1260491 | 0.1082139 | 0.1260635
[5 empty] | 0.03387373 | 0.1273365 |  |  | 0.03387373 | 0.1273365 | 0.07212194 | 0.1268839 | 0.103763 | 0.1268984
[5 empty] | 0.03466586 | 0.1281742 |  |  | 0.03466586 | 0.1281742 | 0.07193154 | 0.1277186 | 0.1032564 | 0.1277333
[5 empty] | 0.03446544 | 0.129012 |  |  | 0.03446544 | 0.129012 | 0.06897427 | 0.1285534 | 0.1025554 | 0.1285681
[5 empty] | 0.0338889 | 0.1298497 |  |  | 0.0338889 | 0.1298497 | 0.07005295 | 0.1293882 | 0.1073797 | 0.129403
[5 empty] | 0.03396327 | 0.1306874 |  |  | 0.03396327 | 0.1306874 | 0.07182319 | 0.1302229 | 0.1063758 | 0.1302378
[5 empty] | 0.03370441 | 0.1315252 |  |  | 0.03370441 | 0.1315252 | 0.06946537 | 0.1310577 | 0.107144 | 0.1310727
[5 empty] | 0.03456672 | 0.1323629 |  |  | 0.03456672 | 0.1323629 | 0.06973806 | 0.1318924 | 0.1031311 | 0.1319075
[5 empty] | 0.03382715 | 0.1332007 |  |  | 0.03382715 | 0.1332007 | 0.06920597 | 0.1327272 | 0.1075233 | 0.1327424
[5 empty] | 0.03333168 | 0.1340384 |  |  | 0.03333168 | 0.1340384 | 0.06789081 | 0.133562 | 0.1017394 | 0.1335773
[5 empty] | 0.03415914 | 0.1348761 |  |  | 0.03415914 | 0.1348761 | 0.06826883 | 0.1343967 | 0.1060842 | 0.1344121
[5 empty] | 0.03356066 | 0.1357139 |  |  | 0.03356066 | 0.1357139 | 0.07101856 | 0.1352315 | 0.1057413 | 0.135247
[5 empty] | 0.03440474 | 0.1365516 |  |  | 0.03440474 | 0.1365516 | 0.07105774 | 0.1360663 | 0.108152 | 0.1360818
[5 empty] | 0.03378941 | 0.1373894 |  |  | 0.03378941 | 0.1373894 | 0.06841239 | 0.136901 | 0.1046958 | 0.1369167
[5 empty] | 0.03297161 | 0.1382271 |  |  | 0.03297161 | 0.1382271 | 0.06738783 | 0.1377358 | 0.1035178 | 0.1377515
[5 empty] | 0.03380569 | 0.1390648 |  |  | 0.03380569 | 0.1390648 | 0.069145 | 0.1385705 | 0.1076117 | 0.1385864
[5 empty] | 0.03307132 | 0.1399026 |  |  | 0.03307132 | 0.1399026 | 0.07124235 | 0.1394053 | 0.1076614 | 0.1394213
[5 empty] | 0.03434747 | 0.1407403 |  |  | 0.03434747 | 0.1407403 | 0.07002251 | 0.1402401 | 0.1064281 | 0.1402561
[5 empty] | 0.03368744 | 0.1415781 |  |  | 0.03368744 | 0.1415781 | 0.06746602 | 0.1410748 | 0.1083911 | 0.141091
[5 empty] | 0.03379889 | 0.1424158 |  |  | 0.03379889 | 0.1424158 | 0.07057807 | 0.1419096 | 0.1026134 | 0.1419258
[5 empty] | 0.03369949 | 0.1432535 |  |  | 0.03369949 | 0.1432535 | 0.06875455 | 0.1427443 | 0.1072035 | 0.1427607
[5 empty] | 0.0339509 | 0.1440913 |  |  | 0.0339509 | 0.1440913 | 0.07005693 | 0.1435791 | 0.1035784 | 0.1435955
[5 empty] | 0.03303236 | 0.144929 |  |  | 0.03303236 | 0.144929 | 0.06833263 | 0.1444139 | 0.1039536 | 0.1444304
[5 empty] | 0.03302454 | 0.1457668 |  |  | 0.03302454 | 0.1457668 | 0.06807261 | 0.1452486 | 0.1047173 | 0.1452653
[5 empty] | 0.03355001 | 0.1466045 |  |  | 0.03355001 | 0.1466045 | 0.07060751 | 0.1460834 | 0.1058922 | 0.1461001
[5 empty] | 0.03257288 | 0.1474422 |  |  | 0.03257288 | 0.1474422 | 0.06804029 | 0.1469182 | 0.102782 | 0.146935
[5 empty] | 0.0332481 | 0.14828 |  |  | 0.0332481 | 0.14828 | 0.07048409 | 0.1477529 | 0.1057191 | 0.1477698
[5 empty] | 0.03322968 | 0.1491177 |  |  | 0.03322968 | 0.1491177 | 0.0704177 | 0.1485877 | 0.1066121 | 0.1486047
[5 empty] | 0.03276925 | 0.1499555 |  |  | 0.03276925 | 0.1499555 | 0.06966018 | 0.1494224 | 0.1030617 | 0.1494396
[5 empty] | 0.03400039 | 0.1507932 |  |  | 0.03400039 | 0.1507932 | 0.06708084 | 0.1502572 | 0.1049608 | 0.1502744
[5 empty] | 0.03317277 | 0.1516309 |  |  | 0.03317277 | 0.1516309 | 0.06787211 | 0.151092 | 0.1001609 | 0.1511093
[5 empty] | 0.03262854 | 0.1524687 |  |  | 0.03262854 | 0.1524687 | 0.06793509 | 0.1519267 | 0.1042039 | 0.1519441
[5 empty] | 0.03226719 | 0.1533064 |  |  | 0.03226719 | 0.1533064 | 0.06829913 | 0.1527615 | 0.1015683 | 0.152779
[5 empty] | 0.03256309 | 0.1541442 |  |  | 0.03256309 | 0.1541442 | 0.06843188 | 0.1535963 | 0.1014056 | 0.1536138
[5 empty] | 0.03297498 | 0.1549819 |  |  | 0.03297498 | 0.1549819 | 0.06776309 | 0.154431 | 0.1051649 | 0.1544487
[5 empty] | 0.03255518 | 0.1558196 |  |  | 0.03255518 | 0.1558196 | 0.06682532 | 0.1552658 | 0.1004241 | 0.1552836
[5 empty] | 0.03291631 | 0.1566574 |  |  | 0.03291631 | 0.1566574 | 0.0692873 | 0.1561005 | 0.09996435 | 0.1561184
[5 empty] | 0.03230468 | 0.1574951 |  |  | 0.03230468 | 0.1574951 | 0.0681302 | 0.1569353 | 0.1039838 | 0.1569533
[5 empty] | 0.03196704 | 0.1583329 |  |  | 0.03196704 | 0.1583329 | 0.0668297 | 0.1577701 | 0.100285 | 0.1577881
[5 empty] | 0.03207721 | 0.1591706 |  |  | 0.03207721 | 0.1591706 | 0.06589608 | 0.1586048 | 0.1057637 | 0.158623
[5 empty] | 0.03261171 | 0.1600083 |  |  | 0.03261171 | 0.1600083 | 0.06697149 | 0.1594396 | 0.1007245 | 0.1594578
[5 empty] | 0.03232247 | 0.1608461 |  |  | 0.03232247 | 0.1608461 | 0.06550438 | 0.1602744 | 0.1038635 | 0.1602927
[5 empty] | 0.03254713 | 0.1616838 |  |  | 0.03254713 | 0.1616838 | 0.06678625 | 0.1611091 | 0.1005771 | 0.1611276
[5 empty] | 0.03261516 | 0.1625216 |  |  | 0.03261516 | 0.1625216 | 0.06644253 | 0.1619439 | 0.09832631 | 0.1619624
[5 empty] | 0.03213536 | 0.1633593 |  |  | 0.03213536 | 0.1633593 | 0.0682301 | 0.1627786 | 0.1042902 | 0.1627973
[5 empty] | 0.03213608 | 0.164197 |  |  | 0.03213608 | 0.164197 | 0.06818044 | 0.1636134 | 0.09997731 | 0.1636321
[5 empty] | 0.03226051 | 0.1650348 |  |  | 0.03226051 | 0.1650348 | 0.06516148 | 0.1644482 | 0.1023975 | 0.164467
[5 empty] | 0.03213091 | 0.1658725 |  |  | 0.03213091 | 0.1658725 | 0.06562933 | 0.1652829 | 0.1036226 | 0.1653019
[5 empty] | 0.03319445 | 0.1667103 |  |  | 0.03319445 | 0.1667103 | 0.06726428 | 0.1661177 | 0.1043904 | 0.1661367