## 1
Общество с ограниченной ответственностью "Инженерная геология" (ООО "ИнжГео") | [11 empty] | Общество с ограниченной ответственностью "Инженерная геология" (ООО "ИнжГео")
Юр. адрес: 117279, г. Москва, ул. Миклухо-Маклая, 36 а, этаж 5, пом. XXIII к. 76-84 | [11 empty] | Юр. адрес: 117279, г. Москва, ул. Миклухо-Маклая, 36 а, этаж 5, пом. XXIII к. 76-84 | [8 empty] | нагр |  |  | X0 | Y0 | R |  | нагр |  |  |  | X0 | Y0 | R | нагр |  |  |  | X0 | Y0 | R |  | нагр |  |  |  | X0 | Y0 | R
Телефон/факс +7 (495) 132-30-00, Адрес электронной почты inbox@inj-geo.ru | [11 empty] | Телефон/факс +7 (495) 132-30-00, Адрес электронной почты inbox@inj-geo.ru | [12 empty] | 0 | [7 empty] | 0 | [6 empty] | 0 | [7 empty] | 0
[21 empty] | девиатор | [6 empty] | девиатор | [6 empty] | девиатор | [7 empty] | девиатор
Испытательная лаборатория ООО «ИнжГео» | [11 empty] | Испытательная лаборатория ООО «ИнжГео» | [8 empty] | x0 | Угол | X | Y |  |  |  | x0 |  | Угол | X | Y |  |  | x0 |  | Угол | X | Y |  |  |  | x0 |  | Угол | X | Y
Адрес места осуществления деятельности лаборатории: г. Москва, просп. Вернадского, д. 51, стр. 1 | [11 empty] | Адрес места осуществления деятельности лаборатории: г. Москва, просп. Вернадского, д. 51, стр. 1 | [9 empty] | 0 | [7 empty] | 0 | [6 empty] | 0 | [7 empty] | 0
Телефон +7(910)4557682, E-mail: slg85@mail.ru | [11 empty] | Телефон +7(910)4557682, E-mail: slg85@mail.ru | [9 empty] | 5 | [7 empty] | 5 | [6 empty] | 5 | [7 empty] | 5
[22 empty] | 10 | [7 empty] | 10 | [6 empty] | 10 | [7 empty] | 10
[12 empty] | Протокол испытаний № 13-63/28 от 26-11-2022 | [9 empty] | 15 | [7 empty] | 15 | [6 empty] | 15 | [7 empty] | 15
[22 empty] | 20 | [7 empty] | 20 | [6 empty] | 20 | [7 empty] | 20
[12 empty] | Наименование и адрес заказчика: Переход трубопровода через р. Енисей | [9 empty] | 25 | [7 empty] | 25 | [6 empty] | 25 | [7 empty] | 25
[12 empty] | Наименование объекта: ООО Регионстрой | [9 empty] | 30 | [7 empty] | 30 | [6 empty] | 30 | [7 empty] | 30
Наименование используемого метода/методики: ГОСТ 12248.4-2020 | [11 empty] | Наименование используемого метода/методики: ГОСТ 12248.3-2020 | [9 empty] | 35 | [7 empty] | 35 | [6 empty] | 35 | [7 empty] | 35
Условия проведения испытания: температура окружающей среды (18 - 25)0С, влажность воздуха (40 - 75)% | [11 empty] | Условия проведения испытания: температура окружающей среды (18 - 25)0С, влажность воздуха (40 - 75)% | [9 empty] | 40 | [7 empty] | 40 | [6 empty] | 40 | [7 empty] | 40
[12 empty] | Дата получение объекта подлежащего испытаниям: 30-10-2022 | [9 empty] | 45 | [7 empty] | 45 | [6 empty] | 45 | [7 empty] | 45
[12 empty] | Дата испытания: 25.10.2022-19.11.2028 | [9 empty] | 50 | [7 empty] | 50 | [6 empty] | 50 | [7 empty] | 50
[22 empty] | 55 | [7 empty] | 55 | [6 empty] | 55 | [7 empty] | 55
Испытание грунтов методом трехосного сжатия | [11 empty] | Испытание грунтов методом трехосного сжатия | [9 empty] | 60 | [7 empty] | 60 | [6 empty] | 60 | [7 empty] | 60
[22 empty] | 65 | [7 empty] | 65 | [6 empty] | 65 | [7 empty] | 65
Лабораторный номер: | [6 empty] | We, д.е. = |  |  |  |  | Лабораторный номер: |  | 1063 |  |  |  | We, д.е. = | 0.331811285 |  |  | 70 | [7 empty] | 70 | [6 empty] | 70 | [7 empty] | 70
Номер скважины: | [6 empty] | ρ, г/см3 = |  |  |  |  | Номер скважины: |  | BH-087 |  |  |  | ρ, г/см3 = | 1.83 |  |  | 75 | [7 empty] | 75 | [6 empty] | 75 | [7 empty] | 75
Глубина отбора, м: | [6 empty] | ρs, г/см3 = |  |  |  |  | Глубина отбора, м: |  | 3.4 |  |  |  | ρs, г/см3 = | 2.7 |  |  | 80 | [7 empty] | 80 | [6 empty] | 80 | [7 empty] | 80
Наименование грунта: | [6 empty] | e, д.е. = |  |  |  |  | Наименование грунта: |  | Суглинок, после оттаивания текучепластичный, легкий пылеватый |  |  |  | e, д.е. = | 0.9649675 |  |  | 85 | [7 empty] | 85 | [6 empty] | 85 | [7 empty] | 85
Схема проведения опыта: | [6 empty] | IL, д.е. = |  |  |  |  | Схема проведения опыта: |  | КД |  |  |  | IL, д.е. = | 0.855 |  |  | 90 | [7 empty] | 90 | [6 empty] | 90 | [7 empty] | 90
[22 empty] | 95 | [7 empty] | 95 | [6 empty] | 95 | [7 empty] | 95
[22 empty] | 100 | [7 empty] | 100 | [6 empty] | 100 | [7 empty] | 100
Результаты испытаний | [11 empty] | Результаты испытаний | [9 empty] | 105 | [7 empty] | 105 | [6 empty] | 105 | [7 empty] | 105
[22 empty] | 110 | [7 empty] | 110 | [6 empty] | 110 | [7 empty] | 110
[22 empty] | 115 | [7 empty] | 115 | [6 empty] | 115 | [7 empty] | 115
[22 empty] | 120 | [7 empty] | 120 | [6 empty] | 120 | [7 empty] | 120
[22 empty] | 125 | [7 empty] | 125 | [6 empty] | 125 | [7 empty] | 125
[22 empty] | 130 | [7 empty] | 130 | [6 empty] | 130 | [7 empty] | 130
[22 empty] | 135 | [7 empty] | 135 | [6 empty] | 135 | [7 empty] | 135
[22 empty] | 140 | [7 empty] | 140 | [6 empty] | 140 | [7 empty] | 140
[22 empty] | 145 | [7 empty] | 145 | [6 empty] | 145 | [7 empty] | 145
[22 empty] | 150 | [7 empty] | 150 | [6 empty] | 150 | [7 empty] | 150
[22 empty] | 155 | [7 empty] | 155 | [6 empty] | 155 | [7 empty] | 155
[22 empty] | 160 | [7 empty] | 160 | [6 empty] | 160 | [7 empty] | 160
[22 empty] | 165 | [7 empty] | 165 | [6 empty] | 165 | [7 empty] | 165
[22 empty] | 170 | [7 empty] | 170 | [6 empty] | 170 | [7 empty] | 170
[22 empty] | 175 | [7 empty] | 175 | [6 empty] | 175 | [7 empty] | 175
[22 empty] | 180 | [7 empty] | 180 | [6 empty] | 180 | [7 empty] | 180
[13 empty] | Давление в камере, Мпа σ3 | Вертикальная нагрузка, Мпа σ1 | Поровое давление, Мпа u
| K0, д.е. | 0.8435655 |  |  |  |  | Коэфф. Точки | [5 empty] | 0.05 | 0.08493633 | [5 empty] | 1 | [6 empty] | σ3,кПа | σ1,кПа | u, кПа |  |  |  | 4
| q_zg, МПа | 0.04217828 | [10 empty] | 0.15 | 0.2220252 | [27 empty] | δ3, Мпа | δ1-δ3, МПа | δ1, МПа | δ1, КПа
|  |  | Модуль деформации, МПа: | [9 empty] | 0.25 | 0.3591141 | [21 empty] | С, МПа:
|  |  | Е0= |  | Точки модуля (полное напр.), МПа |  |  |  | 0.04217828 | 0.06748524 | [25 empty] | φ, град:
|  |  | E50 = |  | qf (полное напр.), МПа |  |  |  | 0.06746816 | [26 empty] | E, Мпа
|  |  | Коэф. Поперечной деформации, ϑ = | [9 empty] | Эффективные значения угла внутреннего трения и удельного сцепления ϕ', С' | [13 empty] | x | 0
[13 empty] | ϕ', град. = | 9 | [12 empty] | y |  |  |  | С, кПа | φ,°
[13 empty] | С', МПа = | 0.007
| Исполнитель: | [6 empty] | Морозов Д.С. |  |  |  |  | Исполнитель: |  |  |  |  | Морозов Д.С.
| Начальник исп. лаборатории: | [6 empty] | Семиколенова Л.Г. |  |  |  |  | Начальник исп. лаборатории: |  |  |  |  | Семиколенова Л.Г.
Лист 1 , всего листов 2 | [11 empty] | Лист 2 , всего листов 2
Частичное воспроизведение протокола испытаний без письменного разрешения ООО «ИнжГео» ЗАПРЕЩАЕТСЯ | [11 empty] | Частичное воспроизведение протокола испытаний без письменного разрешения ООО «ИнжГео» ЗАПРЕЩАЕТСЯ
[5 empty] | второй график |  | первый график | [9 empty] | К Пуассона
dev50 | epsE50 | ind | devE0 | epsE0 | dev | eps | sigma |  | dev1 | eps1 | dev2 | eps2 | dev3 | eps3 |  | Глины
0.01746816 | 0.001746803 |  |  |  | -0.000265 | 0 |  |  | -0.000265 | 0 | 0.01908668 | 0.0004078319 | 0.02455067 | 0.0003003117 |  | < 0 | 0,20-0,30
ind |  |  |  |  | 0.0104809 | 0.0006987213 |  |  | 0.0104809 | 0.0006987213 | 0.0360126 | 0.001154241 | 0.05455704 | 0.001001039 |  | 0-0,25 | 0,30-0,38
2 |  |  |  |  | 0.01746816 | 0.001746803 |  |  | 0.01746816 | 0.001746803 | 0.03785063 | 0.001669525 | 0.05827707 | 0.001667985 |  | 0,25< | 0,38-0,45
E0 |  |  |  |  | 0.01776202 | 0.00251322 |  |  | 0.01776202 | 0.00251322 | 0.04025401 | 0.002504287 | 0.0626115 | 0.002501977 |  | Суглинки | 0,35-0,37
epsE0 | devE0 |  |  |  | 0.01927399 | 0.00335096 |  |  | 0.01927399 | 0.00335096 | 0.04156224 | 0.003339049 | 0.06621142 | 0.00333597 |  | Пески и супеси | 0,30-0,35
0.0006987213 | 0.0104809 |  |  |  | 0.020617 | 0.0041887 |  |  | 0.020617 | 0.0041887 | 0.04583605 | 0.004173811 | 0.06798181 | 0.004169962
[5 empty] | 0.02173785 | 0.00502644 |  |  | 0.02173785 | 0.00502644 | 0.04584742 | 0.005008574 | 0.06679565 | 0.005003954
График E50 |  | График E |  |  | 0.02235951 | 0.00586418 |  |  | 0.02235951 | 0.00586418 | 0.04523099 | 0.005843336 | 0.0716492 | 0.005837947
eps | q | sigma |  |  | 0.0221322 | 0.00670192 |  |  | 0.0221322 | 0.00670192 | 0.04803718 | 0.006678098 | 0.07701488 | 0.006671939
Горизонтальная линия E50 |  | Касательная |  |  | 0.02331561 | 0.00753966 |  |  | 0.02331561 | 0.00753966 | 0.04771722 | 0.00751286 | 0.07743414 | 0.007505932
0 |  | a | b |  | 0.02342673 | 0.0083774 |  |  | 0.02342673 | 0.0083774 | 0.04990604 | 0.008347623 | 0.0799504 | 0.008339924
|  |  | 0 |  | 0.02385652 | 0.00921514 |  |  | 0.02385652 | 0.00921514 | 0.05252464 | 0.009182385 | 0.07622575 | 0.009173917
Вертикальная линия E50 |  | p1 и p2 |  |  | 0.02488395 | 0.01005288 |  |  | 0.02488395 | 0.01005288 | 0.05415387 | 0.01001715 | 0.08252701 | 0.01000791
| 0 | 0 |  |  | 0.0251245 | 0.01089062 |  |  | 0.0251245 | 0.01089062 | 0.05207685 | 0.01085191 | 0.08388659 | 0.0108419
[5 empty] | 0.02575137 | 0.01172836 |  |  | 0.02575137 | 0.01172836 | 0.05639318 | 0.01168667 | 0.08476646 | 0.01167589
Касательная линия E50 |  |  |  |  | 0.02658333 | 0.0125661 |  |  | 0.02658333 | 0.0125661 | 0.05646829 | 0.01252143 | 0.08353895 | 0.01250989
0 | 0 | Горизонтальная 1 |  |  | 0.02591157 | 0.01340384 |  |  | 0.02591157 | 0.01340384 | 0.05677401 | 0.0133562 | 0.0828526 | 0.01334388
[5 empty] | 0.02704968 | 0.01424158 |  |  | 0.02704968 | 0.01424158 | 0.05697575 | 0.01419096 | 0.08797325 | 0.01417787
Горизонтальная линия qкр |  |  |  |  | 0.02673947 | 0.01507932 |  |  | 0.02673947 | 0.01507932 | 0.05535032 | 0.01502572 | 0.08689242 | 0.01501186
Горизонтальная линия q |  | Горизонтальная 2 |  |  | 0.02693631 | 0.01591706 |  |  | 0.02693631 | 0.01591706 | 0.05584386 | 0.01586048 | 0.09034752 | 0.01584586
0 |  | 0 |  |  | 0.02845471 | 0.0167548 |  |  | 0.02845471 | 0.0167548 | 0.05538046 | 0.01669525 | 0.08689894 | 0.01667985
[5 empty] | 0.027758 | 0.01759254 |  |  | 0.027758 | 0.01759254 | 0.05918949 | 0.01753001 | 0.08654134 | 0.01751384
Вертикальная линия q |  |  |  |  | 0.02762334 | 0.01843028 |  |  | 0.02762334 | 0.01843028 | 0.05880458 | 0.01836477 | 0.09093656 | 0.01834783
| 0 |  |  |  | 0.02890527 | 0.01926802 |  |  | 0.02890527 | 0.01926802 | 0.05976602 | 0.01919953 | 0.08960388 | 0.01918183
[5 empty] | 0.02908659 | 0.02010576 |  |  | 0.02908659 | 0.02010576 | 0.05843502 | 0.02003429 | 0.09067428 | 0.02001582
[5 empty] | 0.02768725 | 0.0209435 |  |  | 0.02768725 | 0.0209435 | 0.05923366 | 0.02086906 | 0.08765324 | 0.02084981
[5 empty] | 0.02913912 | 0.02178124 |  |  | 0.02913912 | 0.02178124 | 0.05810849 | 0.02170382 | 0.09197436 | 0.0216838
[5 empty] | 0.02820247 | 0.02261898 |  |  | 0.02820247 | 0.02261898 | 0.06182454 | 0.02253858 | 0.08834364 | 0.0225178
[5 empty] | 0.029593 | 0.02345672 |  |  | 0.029593 | 0.02345672 | 0.06116014 | 0.02337334 | 0.0892227 | 0.02335179
[5 empty] | 0.02836128 | 0.02429446 |  |  | 0.02836128 | 0.02429446 | 0.06233899 | 0.02420811 | 0.09092046 | 0.02418578
[5 empty] | 0.02919055 | 0.0251322 |  |  | 0.02919055 | 0.0251322 | 0.0618456 | 0.02504287 | 0.09057942 | 0.02501977
[5 empty] | 0.02889969 | 0.02596994 |  |  | 0.02889969 | 0.02596994 | 0.06003011 | 0.02587763 | 0.09302428 | 0.02585376
[5 empty] | 0.02997404 | 0.02680768 |  |  | 0.02997404 | 0.02680768 | 0.06181592 | 0.02671239 | 0.09370223 | 0.02668776
[5 empty] | 0.02923395 | 0.02764542 |  |  | 0.02923395 | 0.02764542 | 0.05926316 | 0.02754716 | 0.09226362 | 0.02752175
[5 empty] | 0.03000365 | 0.02848316 |  |  | 0.03000365 | 0.02848316 | 0.06189196 | 0.02838192 | 0.09097543 | 0.02835574
[5 empty] | 0.03003559 | 0.0293209 |  |  | 0.03003559 | 0.0293209 | 0.06405387 | 0.02921668 | 0.09281342 | 0.02918973
[5 empty] | 0.03017493 | 0.03015864 |  |  | 0.03017493 | 0.03015864 | 0.06091824 | 0.03005144 | 0.09616077 | 0.03002373
[5 empty] | 0.02982801 | 0.03099638 |  |  | 0.02982801 | 0.03099638 | 0.06169004 | 0.0308862 | 0.0929532 | 0.03085772
[5 empty] | 0.02993232 | 0.03183412 |  |  | 0.02993232 | 0.03183412 | 0.0636875 | 0.03172097 | 0.09868724 | 0.03169171
[5 empty] | 0.03142395 | 0.03267186 |  |  | 0.03142395 | 0.03267186 | 0.06306628 | 0.03255573 | 0.09574618 | 0.0325257
[5 empty] | 0.03099799 | 0.0335096 |  |  | 0.03099799 | 0.0335096 | 0.06277249 | 0.03339049 | 0.09790844 | 0.0333597
[5 empty] | 0.0303348 | 0.03434734 |  |  | 0.0303348 | 0.03434734 | 0.06133129 | 0.03422525 | 0.0949076 | 0.03419369
[5 empty] | 0.03098673 | 0.03518508 |  |  | 0.03098673 | 0.03518508 | 0.06321064 | 0.03506002 | 0.09600436 | 0.03502768
[5 empty] | 0.03093427 | 0.03602282 |  |  | 0.03093427 | 0.03602282 | 0.06290207 | 0.03589478 | 0.09606493 | 0.03586167
[5 empty] | 0.03136556 | 0.03686056 |  |  | 0.03136556 | 0.03686056 | 0.06502236 | 0.03672954 | 0.09541062 | 0.03669567
[5 empty] | 0.03066118 | 0.0376983 |  |  | 0.03066118 | 0.0376983 | 0.06532612 | 0.0375643 | 0.09601767 | 0.03752966
[5 empty] | 0.03055686 | 0.03853604 |  |  | 0.03055686 | 0.03853604 | 0.06420974 | 0.03839906 | 0.09397573 | 0.03836365
[5 empty] | 0.03083239 | 0.03937378 |  |  | 0.03083239 | 0.03937378 | 0.06504856 | 0.03923383 | 0.09535811 | 0.03919764
[5 empty] | 0.03187183 | 0.04021152 |  |  | 0.03187183 | 0.04021152 | 0.06338605 | 0.04006859 | 0.09669806 | 0.04003164
[5 empty] | 0.03144605 | 0.04104926 |  |  | 0.03144605 | 0.04104926 | 0.06591043 | 0.04090335 | 0.09785215 | 0.04086563
[5 empty] | 0.03055575 | 0.041887 |  |  | 0.03055575 | 0.041887 | 0.06601208 | 0.04173811 | 0.09685103 | 0.04169962
[5 empty] | 0.03126329 | 0.04272474 |  |  | 0.03126329 | 0.04272474 | 0.06362496 | 0.04257288 | 0.09840582 | 0.04253361
[5 empty] | 0.03074983 | 0.04356248 |  |  | 0.03074983 | 0.04356248 | 0.06372719 | 0.04340764 | 0.0982384 | 0.04336761
[5 empty] | 0.03139997 | 0.04440022 |  |  | 0.03139997 | 0.04440022 | 0.06687231 | 0.0442424 | 0.09857966 | 0.0442016
[5 empty] | 0.03167344 | 0.04523796 |  |  | 0.03167344 | 0.04523796 | 0.06628911 | 0.04507716 | 0.1013534 | 0.04503559
[5 empty] | 0.03144159 | 0.0460757 |  |  | 0.03144159 | 0.0460757 | 0.06338412 | 0.04591193 | 0.100248 | 0.04586958
[5 empty] | 0.03222849 | 0.04691344 |  |  | 0.03222849 | 0.04691344 | 0.06647321 | 0.04674669 | 0.09806781 | 0.04670358
[5 empty] | 0.03269071 | 0.04775118 |  |  | 0.03269071 | 0.04775118 | 0.06454668 | 0.04758145 | 0.09819509 | 0.04753757
[5 empty] | 0.03194004 | 0.04858892 |  |  | 0.03194004 | 0.04858892 | 0.06466462 | 0.04841621 | 0.1010272 | 0.04837156
[5 empty] | 0.03263237 | 0.04942666 |  |  | 0.03263237 | 0.04942666 | 0.06580635 | 0.04925097 | 0.104211 | 0.04920555
[5 empty] | 0.03185307 | 0.0502644 |  |  | 0.03185307 | 0.0502644 | 0.06641331 | 0.05008574 | 0.09981388 | 0.05003954
[5 empty] | 0.03188427 | 0.05110214 |  |  | 0.03188427 | 0.05110214 | 0.06693567 | 0.0509205 | 0.1004256 | 0.05087354
[5 empty] | 0.03269599 | 0.05193988 |  |  | 0.03269599 | 0.05193988 | 0.06861592 | 0.05175526 | 0.1020158 | 0.05170753
[5 empty] | 0.03259047 | 0.05277762 |  |  | 0.03259047 | 0.05277762 | 0.06508363 | 0.05259002 | 0.09819757 | 0.05254152
[5 empty] | 0.03231381 | 0.05361536 |  |  | 0.03231381 | 0.05361536 | 0.06534066 | 0.05342479 | 0.09828685 | 0.05337551
[5 empty] | 0.03233651 | 0.0544531 |  |  | 0.03233651 | 0.0544531 | 0.06743673 | 0.05425955 | 0.1029435 | 0.05420951
[5 empty] | 0.03232522 | 0.05529084 |  |  | 0.03232522 | 0.05529084 | 0.06771408 | 0.05509431 | 0.1044487 | 0.0550435
[5 empty] | 0.03339419 | 0.05612858 |  |  | 0.03339419 | 0.05612858 | 0.06644652 | 0.05592907 | 0.1041405 | 0.05587749
[5 empty] | 0.03273906 | 0.05696632 |  |  | 0.03273906 | 0.05696632 | 0.06771629 | 0.05676383 | 0.1006357 | 0.05671148
[5 empty] | 0.03372083 | 0.05780406 |  |  | 0.03372083 | 0.05780406 | 0.06739483 | 0.0575986 | 0.1008807 | 0.05754548
[5 empty] | 0.03276615 | 0.0586418 |  |  | 0.03276615 | 0.0586418 | 0.0668198 | 0.05843336 | 0.1048595 | 0.05837947
[5 empty] | 0.0334497 | 0.05947954 |  |  | 0.0334497 | 0.05947954 | 0.06867434 | 0.05926812 | 0.1050989 | 0.05921346
[5 empty] | 0.03331746 | 0.06031728 |  |  | 0.03331746 | 0.06031728 | 0.06764477 | 0.06010288 | 0.1027766 | 0.06004745
[5 empty] | 0.03330926 | 0.06115502 |  |  | 0.03330926 | 0.06115502 | 0.06746595 | 0.06093765 | 0.1055502 | 0.06088145
[5 empty] | 0.03346824 | 0.06199276 |  |  | 0.03346824 | 0.06199276 | 0.06882365 | 0.06177241 | 0.1028976 | 0.06171544
[5 empty] | 0.03332363 | 0.0628305 |  |  | 0.03332363 | 0.0628305 | 0.06862571 | 0.06260717 | 0.105366 | 0.06254943
[5 empty] | 0.03367234 | 0.06366824 |  |  | 0.03367234 | 0.06366824 | 0.07059209 | 0.06344193 | 0.1063048 | 0.06338342
[5 empty] | 0.03334117 | 0.06450598 |  |  | 0.03334117 | 0.06450598 | 0.06943193 | 0.0642767 | 0.1085783 | 0.06421742
[5 empty] | 0.03367262 | 0.06534372 |  |  | 0.03367262 | 0.06534372 | 0.0690141 | 0.06511146 | 0.10428 | 0.06505141
[5 empty] | 0.03302561 | 0.06618146 |  |  | 0.03302561 | 0.06618146 | 0.06927571 | 0.06594622 | 0.1058929 | 0.0658854
[5 empty] | 0.03469482 | 0.0670192 |  |  | 0.03469482 | 0.0670192 | 0.06796648 | 0.06678098 | 0.1072582 | 0.06671939
[5 empty] | 0.03338135 | 0.06785694 |  |  | 0.03338135 | 0.06785694 | 0.07217466 | 0.06761574 | 0.1091141 | 0.06755339
[5 empty] | 0.03493633 | 0.06869468 |  |  | 0.03493633 | 0.06869468 | 0.06948499 | 0.06845051 | 0.1032209 | 0.06838738
[5 empty] | 0.03357978 | 0.06953242 |  |  | 0.03357978 | 0.06953242 | 0.07076039 | 0.06928527 | 0.103875 | 0.06922137
[5 empty] | 0.03334953 | 0.07037016 |  |  | 0.03334953 | 0.07037016 | 0.06845254 | 0.07012003 | 0.107423 | 0.07005536
[5 empty] | 0.03518951 | 0.0712079 |  |  | 0.03518951 | 0.0712079 | 0.07189784 | 0.07095479 | 0.105447 | 0.07088936
[5 empty] | 0.0350675 | 0.07204564 |  |  | 0.0350675 | 0.07204564 | 0.06943713 | 0.07178956 | 0.1047906 | 0.07172335
[5 empty] | 0.03406604 | 0.07288338 |  |  | 0.03406604 | 0.07288338 | 0.07324588 | 0.07262432 | 0.1063827 | 0.07255734
[5 empty] | 0.03480989 | 0.07372112 |  |  | 0.03480989 | 0.07372112 | 0.07238381 | 0.07345908 | 0.1057656 | 0.07339133
[5 empty] | 0.034536 | 0.07455886 |  |  | 0.034536 | 0.07455886 | 0.07087209 | 0.07429384 | 0.1104851 | 0.07422532
[5 empty] | 0.03391615 | 0.0753966 |  |  | 0.03391615 | 0.0753966 | 0.07147725 | 0.0751286 | 0.1089165 | 0.07505932
[5 empty] | 0.03411514 | 0.07623434 |  |  | 0.03411514 | 0.07623434 | 0.07126262 | 0.07596337 | 0.1077165 | 0.07589331
[5 empty] | 0.03516751 | 0.07707208 |  |  | 0.03516751 | 0.07707208 | 0.07036097 | 0.07679813 | 0.1088551 | 0.0767273
[5 empty] | 0.03557217 | 0.07790982 |  |  | 0.03557217 | 0.07790982 | 0.06961464 | 0.07763289 | 0.109388 | 0.07756129
[5 empty] | 0.03386336 | 0.07874756 |  |  | 0.03386336 | 0.07874756 | 0.07080843 | 0.07846765 | 0.1059881 | 0.07839529
[5 empty] | 0.03443859 | 0.0795853 |  |  | 0.03443859 | 0.0795853 | 0.06988255 | 0.07930242 | 0.11046 | 0.07922928
[5 empty] | 0.0348854 | 0.08042304 |  |  | 0.0348854 | 0.08042304 | 0.0722303 | 0.08013718 | 0.1101999 | 0.08006327
[5 empty] | 0.03427095 | 0.08126078 |  |  | 0.03427095 | 0.08126078 | 0.07133468 | 0.08097194 | 0.1118592 | 0.08089726
[5 empty] | 0.03451357 | 0.08209852 |  |  | 0.03451357 | 0.08209852 | 0.07067032 | 0.0818067 | 0.1073082 | 0.08173126
[5 empty] | 0.03424976 | 0.08293626 |  |  | 0.03424976 | 0.08293626 | 0.07168974 | 0.08264147 | 0.1047556 | 0.08256525
[5 empty] | 0.03560731 | 0.083774 |  |  | 0.03560731 | 0.083774 | 0.07274108 | 0.08347623 | 0.1098312 | 0.08339924
[5 empty] | 0.03464911 | 0.08461174 |  |  | 0.03464911 | 0.08461174 | 0.07242494 | 0.08431099 | 0.1081815 | 0.08423323
[5 empty] | 0.03417888 | 0.08544948 |  |  | 0.03417888 | 0.08544948 | 0.07117446 | 0.08514575 | 0.1072625 | 0.08506723
[5 empty] | 0.03406072 | 0.08628722 |  |  | 0.03406072 | 0.08628722 | 0.07294218 | 0.08598051 | 0.1069724 | 0.08590122
[5 empty] | 0.03511751 | 0.08712496 |  |  | 0.03511751 | 0.08712496 | 0.07126647 | 0.08681528 | 0.1117398 | 0.08673521
[5 empty] | 0.03478738 | 0.0879627 |  |  | 0.03478738 | 0.0879627 | 0.07303082 | 0.08765004 | 0.110557 | 0.0875692
[5 empty] | 0.03427731 | 0.08880044 |  |  | 0.03427731 | 0.08880044 | 0.07252828 | 0.0884848 | 0.1106081 | 0.0884032
[5 empty] | 0.03481839 | 0.08963818 |  |  | 0.03481839 | 0.08963818 | 0.07259155 | 0.08931956 | 0.1089697 | 0.08923719
[5 empty] | 0.03473236 | 0.09047592 |  |  | 0.03473236 | 0.09047592 | 0.07118788 | 0.09015433 | 0.1076729 | 0.09007118
[5 empty] | 0.03377031 | 0.09131366 |  |  | 0.03377031 | 0.09131366 | 0.07301144 | 0.09098909 | 0.1109788 | 0.09090517
[5 empty] | 0.03552114 | 0.0921514 |  |  | 0.03552114 | 0.0921514 | 0.07018558 | 0.09182385 | 0.1085345 | 0.09173917
[5 empty] | 0.03478993 | 0.09298914 |  |  | 0.03478993 | 0.09298914 | 0.0720252 | 0.09265861 | 0.1111845 | 0.09257316
[5 empty] | 0.03537052 | 0.09382688 |  |  | 0.03537052 | 0.09382688 | 0.06944425 | 0.09349337 | 0.1084368 | 0.09340715
[5 empty] | 0.03557457 | 0.09466462 |  |  | 0.03557457 | 0.09466462 | 0.07239396 | 0.09432814 | 0.1098989 | 0.09424114
[5 empty] | 0.03511017 | 0.09550236 |  |  | 0.03511017 | 0.09550236 | 0.06915385 | 0.0951629 | 0.1089239 | 0.09507513
[5 empty] | 0.03490776 | 0.0963401 |  |  | 0.03490776 | 0.0963401 | 0.07139134 | 0.09599766 | 0.1071329 | 0.09590913
[5 empty] | 0.03526325 | 0.09717784 |  |  | 0.03526325 | 0.09717784 | 0.06955829 | 0.09683242 | 0.1086637 | 0.09674312
[5 empty] | 0.03420519 | 0.09801558 |  |  | 0.03420519 | 0.09801558 | 0.07226832 | 0.09766719 | 0.1050431 | 0.09757711
[5 empty] | 0.0345798 | 0.09885332 |  |  | 0.0345798 | 0.09885332 | 0.06920295 | 0.09850195 | 0.107643 | 0.0984111
[5 empty] | 0.03492338 | 0.09969106 |  |  | 0.03492338 | 0.09969106 | 0.06976101 | 0.09933671 | 0.1061111 | 0.0992451
[5 empty] | 0.03441034 | 0.1005288 |  |  | 0.03441034 | 0.1005288 | 0.07000715 | 0.1001715 | 0.1104621 | 0.1000791
[5 empty] | 0.03467492 | 0.1013665 |  |  | 0.03467492 | 0.1013665 | 0.07305643 | 0.1010062 | 0.1093409 | 0.1009131
[5 empty] | 0.03539315 | 0.1022043 |  |  | 0.03539315 | 0.1022043 | 0.07111857 | 0.101841 | 0.1088979 | 0.1017471
[5 empty] | 0.03416067 | 0.103042 |  |  | 0.03416067 | 0.103042 | 0.06973434 | 0.1026758 | 0.1083104 | 0.1025811
[5 empty] | 0.03395329 | 0.1038798 |  |  | 0.03395329 | 0.1038798 | 0.07011302 | 0.1035105 | 0.1081711 | 0.1034151
[5 empty] | 0.03481748 | 0.1047175 |  |  | 0.03481748 | 0.1047175 | 0.07241323 | 0.1043453 | 0.1096331 | 0.1042491
[5 empty] | 0.03483919 | 0.1055552 |  |  | 0.03483919 | 0.1055552 | 0.06983368 | 0.10518 | 0.1049349 | 0.105083
[5 empty] | 0.03523351 | 0.106393 |  |  | 0.03523351 | 0.106393 | 0.07163539 | 0.1060148 | 0.1053981 | 0.105917
[5 empty] | 0.03526668 | 0.1072307 |  |  | 0.03526668 | 0.1072307 | 0.07236187 | 0.1068496 | 0.1059182 | 0.106751
[5 empty] | 0.03404895 | 0.1080685 |  |  | 0.03404895 | 0.1080685 | 0.07106511 | 0.1076843 | 0.106257 | 0.107585
[5 empty] | 0.03431717 | 0.1089062 |  |  | 0.03431717 | 0.1089062 | 0.06953232 | 0.1085191 | 0.1110046 | 0.108419
[5 empty] | 0.03411152 | 0.1097439 |  |  | 0.03411152 | 0.1097439 | 0.07201917 | 0.1093539 | 0.1057004 | 0.109253
[5 empty] | 0.03509243 | 0.1105817 |  |  | 0.03509243 | 0.1105817 | 0.06899386 | 0.1101886 | 0.1074329 | 0.110087
[5 empty] | 0.03446516 | 0.1114194 |  |  | 0.03446516 | 0.1114194 | 0.07137847 | 0.1110234 | 0.1084992 | 0.110921
[5 empty] | 0.0342507 | 0.1122572 |  |  | 0.0342507 | 0.1122572 | 0.06975833 | 0.1118581 | 0.1082968 | 0.111755
[5 empty] | 0.03437563 | 0.1130949 |  |  | 0.03437563 | 0.1130949 | 0.07038218 | 0.1126929 | 0.1081821 | 0.112589
[5 empty] | 0.0341892 | 0.1139326 |  |  | 0.0341892 | 0.1139326 | 0.06845482 | 0.1135277 | 0.1038802 | 0.113423
[5 empty] | 0.03524998 | 0.1147704 |  |  | 0.03524998 | 0.1147704 | 0.07116965 | 0.1143624 | 0.1096943 | 0.114257
[5 empty] | 0.03343626 | 0.1156081 |  |  | 0.03343626 | 0.1156081 | 0.06918363 | 0.1151972 | 0.1046504 | 0.115091
[5 empty] | 0.03378752 | 0.1164459 |  |  | 0.03378752 | 0.1164459 | 0.07136699 | 0.116032 | 0.1080523 | 0.1159249
[5 empty] | 0.03508263 | 0.1172836 |  |  | 0.03508263 | 0.1172836 | 0.07286365 | 0.1168667 | 0.1061198 | 0.1167589
[5 empty] | 0.03471999 | 0.1181213 |  |  | 0.03471999 | 0.1181213 | 0.07199532 | 0.1177015 | 0.1050024 | 0.1175929
[5 empty] | 0.03361014 | 0.1189591 |  |  | 0.03361014 | 0.1189591 | 0.07176772 | 0.1185362 | 0.1059945 | 0.1184269
[5 empty] | 0.03407574 | 0.1197968 |  |  | 0.03407574 | 0.1197968 | 0.06980642 | 0.119371 | 0.1051139 | 0.1192609
[5 empty] | 0.03357265 | 0.1206346 |  |  | 0.03357265 | 0.1206346 | 0.0693406 | 0.1202058 | 0.1069773 | 0.1200949
[5 empty] | 0.03337206 | 0.1214723 |  |  | 0.03337206 | 0.1214723 | 0.0714743 | 0.1210405 | 0.1029619 | 0.1209289
[5 empty] | 0.03451291 | 0.12231 |  |  | 0.03451291 | 0.12231 | 0.06958115 | 0.1218753 | 0.1048382 | 0.1217629
[5 empty] | 0.03382135 | 0.1231478 |  |  | 0.03382135 | 0.1231478 | 0.07079983 | 0.1227101 | 0.1097325 | 0.1225969
[5 empty] | 0.03447626 | 0.1239855 |  |  | 0.03447626 | 0.1239855 | 0.0711963 | 0.1235448 | 0.1056563 | 0.1234309
[5 empty] | 0.03312459 | 0.1248233 |  |  | 0.03312459 | 0.1248233 | 0.07129726 | 0.1243796 | 0.1053634 | 0.1242649
[5 empty] | 0.03392652 | 0.125661 |  |  | 0.03392652 | 0.125661 | 0.06774532 | 0.1252143 | 0.1029057 | 0.1250989
[5 empty] | 0.03406456 | 0.1264987 |  |  | 0.03406456 | 0.1264987 | 0.070846 | 0.1260491 | 0.109852 | 0.1259329
[5 empty] | 0.03399354 | 0.1273365 |  |  | 0.03399354 | 0.1273365 | 0.06970433 | 0.1268839 | 0.1043442 | 0.1267668
[5 empty] | 0.03379374 | 0.1281742 |  |  | 0.03379374 | 0.1281742 | 0.07103822 | 0.1277186 | 0.1028111 | 0.1276008
[5 empty] | 0.03314675 | 0.129012 |  |  | 0.03314675 | 0.129012 | 0.06989789 | 0.1285534 | 0.1077354 | 0.1284348
[5 empty] | 0.03464297 | 0.1298497 |  |  | 0.03464297 | 0.1298497 | 0.06981593 | 0.1293882 | 0.1087733 | 0.1292688
[5 empty] | 0.03459375 | 0.1306874 |  |  | 0.03459375 | 0.1306874 | 0.06854015 | 0.1302229 | 0.1064058 | 0.1301028
[5 empty] | 0.03454309 | 0.1315252 |  |  | 0.03454309 | 0.1315252 | 0.06813614 | 0.1310577 | 0.1086713 | 0.1309368
[5 empty] | 0.03311494 | 0.1323629 |  |  | 0.03311494 | 0.1323629 | 0.06858968 | 0.1318924 | 0.1083571 | 0.1317708
[5 empty] | 0.0344922 | 0.1332007 |  |  | 0.0344922 | 0.1332007 | 0.06873577 | 0.1327272 | 0.1084731 | 0.1326048
[5 empty] | 0.03387742 | 0.1340384 |  |  | 0.03387742 | 0.1340384 | 0.06979884 | 0.133562 | 0.1082328 | 0.1334388
[5 empty] | 0.0331191 | 0.1348761 |  |  | 0.0331191 | 0.1348761 | 0.07002048 | 0.1343967 | 0.107891 | 0.1342728
[5 empty] | 0.03416614 | 0.1357139 |  |  | 0.03416614 | 0.1357139 | 0.0712526 | 0.1352315 | 0.1049568 | 0.1351068
[5 empty] | 0.0328124 | 0.1365516 |  |  | 0.0328124 | 0.1365516 | 0.06790209 | 0.1360663 | 0.1053226 | 0.1359408
[5 empty] | 0.03296833 | 0.1373894 |  |  | 0.03296833 | 0.1373894 | 0.06892007 | 0.136901 | 0.1037744 | 0.1367748
[5 empty] | 0.03387626 | 0.1382271 |  |  | 0.03387626 | 0.1382271 | 0.06993422 | 0.1377358 | 0.1048282 | 0.1376087
[5 empty] | 0.03319295 | 0.1390648 |  |  | 0.03319295 | 0.1390648 | 0.07028024 | 0.1385705 | 0.1076463 | 0.1384427
[5 empty] | 0.03329011 | 0.1399026 |  |  | 0.03329011 | 0.1399026 | 0.06984678 | 0.1394053 | 0.1040082 | 0.1392767
[5 empty] | 0.03403673 | 0.1407403 |  |  | 0.03403673 | 0.1407403 | 0.07094452 | 0.1402401 | 0.1013479 | 0.1401107
[5 empty] | 0.03326059 | 0.1415781 |  |  | 0.03326059 | 0.1415781 | 0.06904386 | 0.1410748 | 0.1017453 | 0.1409447
[5 empty] | 0.03398256 | 0.1424158 |  |  | 0.03398256 | 0.1424158 | 0.0699857 | 0.1419096 | 0.1033497 | 0.1417787
[5 empty] | 0.03402565 | 0.1432535 |  |  | 0.03402565 | 0.1432535 | 0.06854749 | 0.1427443 | 0.1035054 | 0.1426127
[5 empty] | 0.03380973 | 0.1440913 |  |  | 0.03380973 | 0.1440913 | 0.06803705 | 0.1435791 | 0.1029626 | 0.1434467
[5 empty] | 0.03398474 | 0.144929 |  |  | 0.03398474 | 0.144929 | 0.06946013 | 0.1444139 | 0.1020703 | 0.1442807
[5 empty] | 0.03391859 | 0.1457668 |  |  | 0.03391859 | 0.1457668 | 0.06748375 | 0.1452486 | 0.102367 | 0.1451147
[5 empty] | 0.03395956 | 0.1466045 |  |  | 0.03395956 | 0.1466045 | 0.07006939 | 0.1460834 | 0.1045455 | 0.1459487
[5 empty] | 0.03363289 | 0.1474422 |  |  | 0.03363289 | 0.1474422 | 0.07019586 | 0.1469182 | 0.1070527 | 0.1467827
[5 empty] | 0.03372366 | 0.14828 |  |  | 0.03372366 | 0.14828 | 0.06909545 | 0.1477529 | 0.105018 | 0.1476167
[5 empty] | 0.03284598 | 0.1491177 |  |  | 0.03284598 | 0.1491177 | 0.0675946 | 0.1485877 | 0.1012913 | 0.1484506
[5 empty] | 0.03343614 | 0.1499555 |  |  | 0.03343614 | 0.1499555 | 0.06635982 | 0.1494224 | 0.1037136 | 0.1492846
[5 empty] | 0.03297548 | 0.1507932 |  |  | 0.03297548 | 0.1507932 | 0.06657783 | 0.1502572 | 0.1010638 | 0.1501186
[5 empty] | 0.03363091 | 0.1516309 |  |  | 0.03363091 | 0.1516309 | 0.06770368 | 0.151092 | 0.1048294 | 0.1509526
[5 empty] | 0.03331954 | 0.1524687 |  |  | 0.03331954 | 0.1524687 | 0.06942453 | 0.1519267 | 0.1048635 | 0.1517866
[5 empty] | 0.03357369 | 0.1533064 |  |  | 0.03357369 | 0.1533064 | 0.06607743 | 0.1527615 | 0.1066051 | 0.1526206
[5 empty] | 0.03297899 | 0.1541442 |  |  | 0.03297899 | 0.1541442 | 0.06931236 | 0.1535963 | 0.1033354 | 0.1534546
[5 empty] | 0.03337383 | 0.1549819 |  |  | 0.03337383 | 0.1549819 | 0.0678124 | 0.154431 | 0.1030553 | 0.1542886
[5 empty] | 0.03300339 | 0.1558196 |  |  | 0.03300339 | 0.1558196 | 0.06739472 | 0.1552658 | 0.1048338 | 0.1551226
[5 empty] | 0.03269937 | 0.1566574 |  |  | 0.03269937 | 0.1566574 | 0.06578392 | 0.1561005 | 0.105657 | 0.1559566
[5 empty] | 0.03247904 | 0.1574951 |  |  | 0.03247904 | 0.1574951 | 0.06785573 | 0.1569353 | 0.09976776 | 0.1567906
[5 empty] | 0.03371851 | 0.1583329 |  |  | 0.03371851 | 0.1583329 | 0.06792874 | 0.1577701 | 0.09863057 | 0.1576246
[5 empty] | 0.03262514 | 0.1591706 |  |  | 0.03262514 | 0.1591706 | 0.06871243 | 0.1586048 | 0.100616 | 0.1584586
[5 empty] | 0.03250241 | 0.1600083 |  |  | 0.03250241 | 0.1600083 | 0.06837752 | 0.1594396 | 0.1002354 | 0.1592926
[5 empty] | 0.0326208 | 0.1608461 |  |  | 0.0326208 | 0.1608461 | 0.06911125 | 0.1602744 | 0.1022703 | 0.1601265
[5 empty] | 0.03215135 | 0.1616838 |  |  | 0.03215135 | 0.1616838 | 0.06903655 | 0.1611091 | 0.1003065 | 0.1609605
[5 empty] | 0.03356028 | 0.1625216 |  |  | 0.03356028 | 0.1625216 | 0.06707773 | 0.1619439 | 0.1048928 | 0.1617945
[5 empty] | 0.03255738 | 0.1633593 |  |  | 0.03255738 | 0.1633593 | 0.06799055 | 0.1627786 | 0.1026044 | 0.1626285
[5 empty] | 0.03284813 | 0.164197 |  |  | 0.03284813 | 0.164197 | 0.06646282 | 0.1636134 | 0.103528 | 0.1634625
[5 empty] | 0.03296558 | 0.1650348 |  |  | 0.03296558 | 0.1650348 | 0.06788711 | 0.1644482 | 0.100085 | 0.1642965
[5 empty] | 0.03246142 | 0.1658725 |  |  | 0.03246142 | 0.1658725 | 0.06504272 | 0.1652829 | 0.1004923 | 0.1651305
[5 empty] | 0.03312102 | 0.1667103 |  |  | 0.03312102 | 0.1667103 | 0.06832392 | 0.1661177 | 0.09795299 | 0.1659645