## 1
Общество с ограниченной ответственностью "Инженерная геология" (ООО "ИнжГео") | [11 empty] | Общество с ограниченной ответственностью "Инженерная геология" (ООО "ИнжГео")
Юр. адрес: 117279, г. Москва, ул. Миклухо-Маклая, 36 а, этаж 5, пом. XXIII к. 76-84 | [11 empty] | Юр. адрес: 117279, г. Москва, ул. Миклухо-Маклая, 36 а, этаж 5, пом. XXIII к. 76-84 | [8 empty] | нагр |  |  | X0 | Y0 | R |  | нагр |  |  |  | X0 | Y0 | R | нагр |  |  |  | X0 | Y0 | R |  | нагр |  |  |  | X0 | Y0 | R
Телефон/факс +7 (495) 132-30-00, Адрес электронной почты inbox@inj-geo.ru | [11 empty] | Телефон/факс +7 (495) 132-30-00, Адрес электронной почты inbox@inj-geo.ru | [12 empty] | 0 | [7 empty] | 0 | [6 empty] | 0 | [7 empty] | 0
[21 empty] | девиатор | [6 empty] | девиатор | [6 empty] | девиатор | [7 empty] | девиатор
Испытательная лаборатория ООО «ИнжГео» | [11 empty] | Испытательная лаборатория ООО «ИнжГео» | [8 empty] | x0 | Угол | X | Y |  |  |  | x0 |  | Угол | X | Y |  |  | x0 |  | Угол | X | Y |  |  |  | x0 |  | Угол | X | Y
Адрес места осуществления деятельности лаборатории: г. Москва, просп. Вернадского, д. 51, стр. 1 | [11 empty] | Адрес места осуществления деятельности лаборатории: г. Москва, просп. Вернадского, д. 51, стр. 1 | [9 empty] | 0 | [7 empty] | 0 | [6 empty] | 0 | [7 empty] | 0
Телефон +7(910)4557682, E-mail: slg85@mail.ru | [11 empty] | Телефон +7(910)4557682, E-mail: slg85@mail.ru | [9 empty] | 5 | [7 empty] | 5 | [6 empty] | 5 | [7 empty] | 5
[22 empty] | 10 | [7 empty] | 10 | [6 empty] | 10 | [7 empty] | 10
[12 empty] | Протокол испытаний № 13-63/29 от 27-11-2022 | [9 empty] | 15 | [7 empty] | 15 | [6 empty] | 15 | [7 empty] | 15
[22 empty] | 20 | [7 empty] | 20 | [6 empty] | 20 | [7 empty] | 20
[12 empty] | Наименование и адрес заказчика: Переход трубопровода через р. Енисей | [9 empty] | 25 | [7 empty] | 25 | [6 empty] | 25 | [7 empty] | 25
[12 empty] | Наименование объекта: ООО Регионстрой | [9 empty] | 30 | [7 empty] | 30 | [6 empty] | 30 | [7 empty] | 30
Наименование используемого метода/методики: ГОСТ 12248.4-2020 | [11 empty] | Наименование используемого метода/методики: ГОСТ 12248.3-2020 | [9 empty] | 35 | [7 empty] | 35 | [6 empty] | 35 | [7 empty] | 35
Условия проведения испытания: температура окружающей среды (18 - 25)0С, влажность воздуха (40 - 75)% | [11 empty] | Условия проведения испытания: температура окружающей среды (18 - 25)0С, влажность воздуха (40 - 75)% | [9 empty] | 40 | [7 empty] | 40 | [6 empty] | 40 | [7 empty] | 40
[12 empty] | Дата получение объекта подлежащего испытаниям: 31-10-2022 | [9 empty] | 45 | [7 empty] | 45 | [6 empty] | 45 | [7 empty] | 45
[12 empty] | Дата испытания: 25.10.2022-19.11.2029 | [9 empty] | 50 | [7 empty] | 50 | [6 empty] | 50 | [7 empty] | 50
[22 empty] | 55 | [7 empty] | 55 | [6 empty] | 55 | [7 empty] | 55
Испытание грунтов методом трехосного сжатия | [11 empty] | Испытание грунтов методом трехосного сжатия | [9 empty] | 60 | [7 empty] | 60 | [6 empty] | 60 | [7 empty] | 60
[22 empty] | 65 | [7 empty] | 65 | [6 empty] | 65 | [7 empty] | 65
Лабораторный номер: | [6 empty] | We, д.е. = |  |  |  |  | Лабораторный номер: |  | 1064 |  |  |  | We, д.е. = | 0.40550841 |  |  | 70 | [7 empty] | 70 | [6 empty] | 70 | [7 empty] | 70
Номер скважины: | [6 empty] | ρ, г/см3 = |  |  |  |  | Номер скважины: |  | BH-098 |  |  |  | ρ, г/см3 = | 1.73 |  |  | 75 | [7 empty] | 75 | [6 empty] | 75 | [7 empty] | 75
Глубина отбора, м: | [6 empty] | ρs, г/см3 = |  |  |  |  | Глубина отбора, м: |  | 2.4 |  |  |  | ρs, г/см3 = | 2.7 |  |  | 80 | [7 empty] | 80 | [6 empty] | 80 | [7 empty] | 80
Наименование грунта: | [6 empty] | e, д.е. = |  |  |  |  | Наименование грунта: |  | Суглинок, после оттаивания текучий, легкий песчанистый |  |  |  | e, д.е. = | 1.193568 |  |  | 85 | [7 empty] | 85 | [6 empty] | 85 | [7 empty] | 85
Схема проведения опыта: | [6 empty] | IL, д.е. = |  |  |  |  | Схема проведения опыта: |  | КД |  |  |  | IL, д.е. = | 1.09 |  |  | 90 | [7 empty] | 90 | [6 empty] | 90 | [7 empty] | 90
[22 empty] | 95 | [7 empty] | 95 | [6 empty] | 95 | [7 empty] | 95
[22 empty] | 100 | [7 empty] | 100 | [6 empty] | 100 | [7 empty] | 100
Результаты испытаний | [11 empty] | Результаты испытаний | [9 empty] | 105 | [7 empty] | 105 | [6 empty] | 105 | [7 empty] | 105
[22 empty] | 110 | [7 empty] | 110 | [6 empty] | 110 | [7 empty] | 110
[22 empty] | 115 | [7 empty] | 115 | [6 empty] | 115 | [7 empty] | 115
[22 empty] | 120 | [7 empty] | 120 | [6 empty] | 120 | [7 empty] | 120
[22 empty] | 125 | [7 empty] | 125 | [6 empty] | 125 | [7 empty] | 125
[22 empty] | 130 | [7 empty] | 130 | [6 empty] | 130 | [7 empty] | 130
[22 empty] | 135 | [7 empty] | 135 | [6 empty] | 135 | [7 empty] | 135
[22 empty] | 140 | [7 empty] | 140 | [6 empty] | 140 | [7 empty] | 140
[22 empty] | 145 | [7 empty] | 145 | [6 empty] | 145 | [7 empty] | 145
[22 empty] | 150 | [7 empty] | 150 | [6 empty] | 150 | [7 empty] | 150
[22 empty] | 155 | [7 empty] | 155 | [6 empty] | 155 | [7 empty] | 155
[22 empty] | 160 | [7 empty] | 160 | [6 empty] | 160 | [7 empty] | 160
[22 empty] | 165 | [7 empty] | 165 | [6 empty] | 165 | [7 empty] | 165
[22 empty] | 170 | [7 empty] | 170 | [6 empty] | 170 | [7 empty] | 170
[22 empty] | 175 | [7 empty] | 175 | [6 empty] | 175 | [7 empty] | 175
[22 empty] | 180 | [7 empty] | 180 | [6 empty] | 180 | [7 empty] | 180
[13 empty] | Давление в камере, Мпа σ3 | Вертикальная нагрузка, Мпа σ1 | Поровое давление, Мпа u
| K0, д.е. | 0.8435655 |  |  |  |  | Коэфф. Точки | [5 empty] | 0.05 | 0.08493633 | [5 empty] | 1 | [6 empty] | σ3,кПа | σ1,кПа | u, кПа |  |  |  | 4
| q_zg, МПа | 0.04217828 | [10 empty] | 0.15 | 0.2220252 | [27 empty] | δ3, Мпа | δ1-δ3, МПа | δ1, МПа | δ1, КПа
|  |  | Модуль деформации, МПа: | [9 empty] | 0.25 | 0.3591141 | [21 empty] | С, МПа:
|  |  | Е0= |  | Точки модуля (полное напр.), МПа |  |  |  | 0.04217828 | 0.06748524 | [25 empty] | φ, град:
|  |  | E50 = |  | qf (полное напр.), МПа |  |  |  | 0.06746816 | [26 empty] | E, Мпа
|  |  | Коэф. Поперечной деформации, ϑ = | [9 empty] | Эффективные значения угла внутреннего трения и удельного сцепления ϕ', С' | [13 empty] | x | 0
[13 empty] | ϕ', град. = | 9 | [12 empty] | y |  |  |  | С, кПа | φ,°
[13 empty] | С', МПа = | 0.007
| Исполнитель: | [6 empty] | Морозов Д.С. |  |  |  |  | Исполнитель: |  |  |  |  | Морозов Д.С.
| Начальник исп. лаборатории: | [6 empty] | Семиколенова Л.Г. |  |  |  |  | Начальник исп. лаборатории: |  |  |  |  | Семиколенова Л.Г.
Лист 1 , всего листов 2 | [11 empty] | Лист 2 , всего листов 2
Частичное воспроизведение протокола испытаний без письменного разрешения ООО «ИнжГео» ЗАПРЕЩАЕТСЯ | [11 empty] | Частичное воспроизведение протокола испытаний без письменного разрешения ООО «ИнжГео» ЗАПРЕЩАЕТСЯ
[5 empty] | второй график |  | первый график | [9 empty] | К Пуассона
dev50 | epsE50 | ind | devE0 | epsE0 | dev | eps | sigma |  | dev1 | eps1 | dev2 | eps2 | dev3 | eps3 |  | Глины
0.01746816 | 0.001746803 |  |  |  | -0.000425 | 0 |  |  | -0.000425 | 0 | 0.0165658 | 0.0003408574 | -0.002025 | 0 |  | < 0 | 0,20-0,30
ind |  |  |  |  | 0.006987266 | 0.0004658142 |  |  | 0.006987266 | 0.0004658142 | 0.0360126 | 0.001111492 | 0.05455704 | 0.001212369 |  | 0-0,25 | 0,30-0,38
2 |  |  |  |  | 0.01746816 | 0.001746803 |  |  | 0.01746816 | 0.001746803 | 0.03631487 | 0.001669095 | 0.05545667 | 0.001670109 |  | 0,25< | 0,38-0,45
E0 |  |  |  |  | 0.01789404 | 0.00251322 |  |  | 0.01789404 | 0.00251322 | 0.03799018 | 0.002503642 | 0.05730703 | 0.002505163 |  | Суглинки | 0,35-0,37
epsE0 | devE0 |  |  |  | 0.01966852 | 0.00335096 |  |  | 0.01966852 | 0.00335096 | 0.04289478 | 0.00333819 | 0.0611894 | 0.003340217 |  | Пески и супеси | 0,30-0,35
0.0004658142 | 0.006987266 |  |  |  | 0.02120282 | 0.0041887 |  |  | 0.02120282 | 0.0041887 | 0.04476165 | 0.004172737 | 0.06434318 | 0.004175272
[5 empty] | 0.02139461 | 0.00502644 |  |  | 0.02139461 | 0.00502644 | 0.0462403 | 0.005007285 | 0.06919138 | 0.005010326
График E50 |  | График E |  |  | 0.0224494 | 0.00586418 |  |  | 0.0224494 | 0.00586418 | 0.04801614 | 0.005841832 | 0.07322191 | 0.005845381
eps | q | sigma |  |  | 0.02217618 | 0.00670192 |  |  | 0.02217618 | 0.00670192 | 0.04948898 | 0.00667638 | 0.07244373 | 0.006680435
Горизонтальная линия E50 |  | Касательная |  |  | 0.02398069 | 0.00753966 |  |  | 0.02398069 | 0.00753966 | 0.05033455 | 0.007510927 | 0.07323312 | 0.007515489
0 |  | a | b |  | 0.02469604 | 0.0083774 |  |  | 0.02469604 | 0.0083774 | 0.05088028 | 0.008345475 | 0.07576957 | 0.008350544
|  |  | 0 |  | 0.02509304 | 0.00921514 |  |  | 0.02509304 | 0.00921514 | 0.05059016 | 0.009180022 | 0.07957362 | 0.009185598
Вертикальная линия E50 |  | p1 и p2 |  |  | 0.02499769 | 0.01005288 |  |  | 0.02499769 | 0.01005288 | 0.05145228 | 0.01001457 | 0.07892544 | 0.01002065
| 0 | 0 |  |  | 0.02560808 | 0.01089062 |  |  | 0.02560808 | 0.01089062 | 0.05548925 | 0.01084912 | 0.08194991 | 0.01085571
[5 empty] | 0.02549826 | 0.01172836 |  |  | 0.02549826 | 0.01172836 | 0.05432071 | 0.01168366 | 0.08158621 | 0.01169076
Касательная линия E50 |  |  |  |  | 0.02682757 | 0.0125661 |  |  | 0.02682757 | 0.0125661 | 0.0572614 | 0.01251821 | 0.08201628 | 0.01252582
0 | 0 | Горизонтальная 1 |  |  | 0.02630509 | 0.01340384 |  |  | 0.02630509 | 0.01340384 | 0.05539633 | 0.01335276 | 0.08594107 | 0.01336087
[5 empty] | 0.02676053 | 0.01424158 |  |  | 0.02676053 | 0.01424158 | 0.05680645 | 0.01418731 | 0.08628922 | 0.01419592
Горизонтальная линия qкр |  |  |  |  | 0.02712368 | 0.01507932 |  |  | 0.02712368 | 0.01507932 | 0.05557214 | 0.01502185 | 0.08472627 | 0.01503098
Горизонтальная линия q |  | Горизонтальная 2 |  |  | 0.02763085 | 0.01591706 |  |  | 0.02763085 | 0.01591706 | 0.05751122 | 0.0158564 | 0.08937188 | 0.01586603
0 |  | 0 |  |  | 0.02831198 | 0.0167548 |  |  | 0.02831198 | 0.0167548 | 0.05560113 | 0.01669095 | 0.09030358 | 0.01670109
[5 empty] | 0.02868722 | 0.01759254 |  |  | 0.02868722 | 0.01759254 | 0.05775737 | 0.0175255 | 0.08796269 | 0.01753614
Вертикальная линия q |  |  |  |  | 0.02795539 | 0.01843028 |  |  | 0.02795539 | 0.01843028 | 0.05716826 | 0.01836004 | 0.08749701 | 0.0183712
| 0 |  |  |  | 0.02855826 | 0.01926802 |  |  | 0.02855826 | 0.01926802 | 0.06038242 | 0.01919459 | 0.09129509 | 0.01920625
[5 empty] | 0.028147 | 0.02010576 |  |  | 0.028147 | 0.02010576 | 0.05745101 | 0.02002914 | 0.08778225 | 0.0200413
[5 empty] | 0.02904631 | 0.0209435 |  |  | 0.02904631 | 0.0209435 | 0.06102086 | 0.02086369 | 0.09257549 | 0.02087636
[5 empty] | 0.02876661 | 0.02178124 |  |  | 0.02876661 | 0.02178124 | 0.05957608 | 0.02169823 | 0.09040561 | 0.02171141
[5 empty] | 0.02921482 | 0.02261898 |  |  | 0.02921482 | 0.02261898 | 0.05932165 | 0.02253278 | 0.09241439 | 0.02254647
[5 empty] | 0.02852499 | 0.02345672 |  |  | 0.02852499 | 0.02345672 | 0.06163217 | 0.02336733 | 0.08928378 | 0.02338152
[5 empty] | 0.02916155 | 0.02429446 |  |  | 0.02916155 | 0.02429446 | 0.06036044 | 0.02420188 | 0.09239151 | 0.02421658
[5 empty] | 0.02995883 | 0.0251322 |  |  | 0.02995883 | 0.0251322 | 0.06066056 | 0.02503642 | 0.09460908 | 0.02505163
[5 empty] | 0.02953294 | 0.02596994 |  |  | 0.02953294 | 0.02596994 | 0.06272546 | 0.02587097 | 0.09015237 | 0.02588669
[5 empty] | 0.02983412 | 0.02680768 |  |  | 0.02983412 | 0.02680768 | 0.062118 | 0.02670552 | 0.09383484 | 0.02672174
[5 empty] | 0.02949777 | 0.02764542 |  |  | 0.02949777 | 0.02764542 | 0.0619506 | 0.02754007 | 0.09115972 | 0.02755679
[5 empty] | 0.02973521 | 0.02848316 |  |  | 0.02973521 | 0.02848316 | 0.05970161 | 0.02837461 | 0.09240588 | 0.02839185
[5 empty] | 0.02999976 | 0.0293209 |  |  | 0.02999976 | 0.0293209 | 0.06080473 | 0.02920916 | 0.09371083 | 0.0292269
[5 empty] | 0.03051314 | 0.03015864 |  |  | 0.03051314 | 0.03015864 | 0.06122949 | 0.03004371 | 0.09710714 | 0.03006196
[5 empty] | 0.02981887 | 0.03099638 |  |  | 0.02981887 | 0.03099638 | 0.0621268 | 0.03087826 | 0.09310016 | 0.03089701
[5 empty] | 0.0303995 | 0.03183412 |  |  | 0.0303995 | 0.03183412 | 0.06400763 | 0.0317128 | 0.09228548 | 0.03173207
[5 empty] | 0.03080457 | 0.03267186 |  |  | 0.03080457 | 0.03267186 | 0.06128546 | 0.03254735 | 0.09342416 | 0.03256712
[5 empty] | 0.03059425 | 0.0335096 |  |  | 0.03059425 | 0.0335096 | 0.06230392 | 0.0333819 | 0.09320637 | 0.03340217
[5 empty] | 0.03005484 | 0.03434734 |  |  | 0.03005484 | 0.03434734 | 0.06453139 | 0.03421645 | 0.09797334 | 0.03423723
[5 empty] | 0.0308058 | 0.03518508 |  |  | 0.0308058 | 0.03518508 | 0.06447171 | 0.03505099 | 0.09336787 | 0.03507228
[5 empty] | 0.03130164 | 0.03602282 |  |  | 0.03130164 | 0.03602282 | 0.06405057 | 0.03588554 | 0.09289588 | 0.03590734
[5 empty] | 0.03106814 | 0.03686056 |  |  | 0.03106814 | 0.03686056 | 0.06405809 | 0.03672009 | 0.09916781 | 0.03674239
[5 empty] | 0.03072316 | 0.0376983 |  |  | 0.03072316 | 0.0376983 | 0.06589011 | 0.03755464 | 0.0951086 | 0.03757745
[5 empty] | 0.03131019 | 0.03853604 |  |  | 0.03131019 | 0.03853604 | 0.06335784 | 0.03838918 | 0.09835432 | 0.0384125
[5 empty] | 0.03123099 | 0.03937378 |  |  | 0.03123099 | 0.03937378 | 0.06340816 | 0.03922373 | 0.09412016 | 0.03924756
[5 empty] | 0.03113672 | 0.04021152 |  |  | 0.03113672 | 0.04021152 | 0.06596969 | 0.04005828 | 0.1005233 | 0.04008261
[5 empty] | 0.03132005 | 0.04104926 |  |  | 0.03132005 | 0.04104926 | 0.06513681 | 0.04089283 | 0.09753845 | 0.04091766
[5 empty] | 0.03063944 | 0.041887 |  |  | 0.03063944 | 0.041887 | 0.06405342 | 0.04172737 | 0.09631515 | 0.04175272
[5 empty] | 0.03178583 | 0.04272474 |  |  | 0.03178583 | 0.04272474 | 0.06678684 | 0.04256192 | 0.09623919 | 0.04258777
[5 empty] | 0.03209821 | 0.04356248 |  |  | 0.03209821 | 0.04356248 | 0.06507042 | 0.04339647 | 0.09638995 | 0.04342283
[5 empty] | 0.03094642 | 0.04440022 |  |  | 0.03094642 | 0.04440022 | 0.06546639 | 0.04423101 | 0.1016715 | 0.04425788
[5 empty] | 0.03267572 | 0.04523796 |  |  | 0.03267572 | 0.04523796 | 0.06313486 | 0.04506556 | 0.0977996 | 0.04509294
[5 empty] | 0.03101885 | 0.0460757 |  |  | 0.03101885 | 0.0460757 | 0.06738999 | 0.04590011 | 0.1004156 | 0.04592799
[5 empty] | 0.03203325 | 0.04691344 |  |  | 0.03203325 | 0.04691344 | 0.06431807 | 0.04673466 | 0.1013468 | 0.04676304
[5 empty] | 0.0320982 | 0.04775118 |  |  | 0.0320982 | 0.04775118 | 0.06744441 | 0.0475692 | 0.0982337 | 0.0475981
[5 empty] | 0.03225085 | 0.04858892 |  |  | 0.03225085 | 0.04858892 | 0.06761324 | 0.04840375 | 0.09789389 | 0.04843315
[5 empty] | 0.03248171 | 0.04942666 |  |  | 0.03248171 | 0.04942666 | 0.06731975 | 0.0492383 | 0.097619 | 0.04926821
[5 empty] | 0.03177197 | 0.0502644 |  |  | 0.03177197 | 0.0502644 | 0.06521895 | 0.05007285 | 0.1035204 | 0.05010326
[5 empty] | 0.0326929 | 0.05110214 |  |  | 0.0326929 | 0.05110214 | 0.06820564 | 0.05090739 | 0.09999377 | 0.05093832
[5 empty] | 0.03185366 | 0.05193988 |  |  | 0.03185366 | 0.05193988 | 0.06504537 | 0.05174194 | 0.1039593 | 0.05177337
[5 empty] | 0.03210149 | 0.05277762 |  |  | 0.03210149 | 0.05277762 | 0.06927416 | 0.05257649 | 0.1025343 | 0.05260843
[5 empty] | 0.03318994 | 0.05361536 |  |  | 0.03318994 | 0.05361536 | 0.06560785 | 0.05341104 | 0.09926671 | 0.05344348
[5 empty] | 0.03303839 | 0.0544531 |  |  | 0.03303839 | 0.0544531 | 0.06743892 | 0.05424558 | 0.1018805 | 0.05427853
[5 empty] | 0.03346121 | 0.05529084 |  |  | 0.03346121 | 0.05529084 | 0.06565155 | 0.05508013 | 0.1013681 | 0.05511359
[5 empty] | 0.03282301 | 0.05612858 |  |  | 0.03282301 | 0.05612858 | 0.06748116 | 0.05591468 | 0.1054865 | 0.05594864
[5 empty] | 0.03257303 | 0.05696632 |  |  | 0.03257303 | 0.05696632 | 0.06679734 | 0.05674923 | 0.1000469 | 0.0567837
[5 empty] | 0.03243268 | 0.05780406 |  |  | 0.03243268 | 0.05780406 | 0.06662081 | 0.05758377 | 0.1044453 | 0.05761875
[5 empty] | 0.03375622 | 0.0586418 |  |  | 0.03375622 | 0.0586418 | 0.06716052 | 0.05841832 | 0.1040336 | 0.05845381
[5 empty] | 0.03326656 | 0.05947954 |  |  | 0.03326656 | 0.05947954 | 0.06909934 | 0.05925287 | 0.1063411 | 0.05928886
[5 empty] | 0.03306743 | 0.06031728 |  |  | 0.03306743 | 0.06031728 | 0.06866741 | 0.06008742 | 0.1030203 | 0.06012391
[5 empty] | 0.03297553 | 0.06115502 |  |  | 0.03297553 | 0.06115502 | 0.06888664 | 0.06092196 | 0.1059911 | 0.06095897
[5 empty] | 0.03422786 | 0.06199276 |  |  | 0.03422786 | 0.06199276 | 0.06947523 | 0.06175651 | 0.1022365 | 0.06179402
[5 empty] | 0.03449484 | 0.0628305 |  |  | 0.03449484 | 0.0628305 | 0.07038492 | 0.06259106 | 0.1047247 | 0.06262908
[5 empty] | 0.03296198 | 0.06366824 |  |  | 0.03296198 | 0.06366824 | 0.07109556 | 0.06342561 | 0.1049842 | 0.06346413
[5 empty] | 0.0336867 | 0.06450598 |  |  | 0.0336867 | 0.06450598 | 0.06819649 | 0.06426015 | 0.1066861 | 0.06429919
[5 empty] | 0.03355513 | 0.06534372 |  |  | 0.03355513 | 0.06534372 | 0.0695535 | 0.0650947 | 0.1091141 | 0.06513424
[5 empty] | 0.03389847 | 0.06618146 |  |  | 0.03389847 | 0.06618146 | 0.06780386 | 0.06592925 | 0.1033376 | 0.0659693
[5 empty] | 0.03310825 | 0.0670192 |  |  | 0.03310825 | 0.0670192 | 0.07070557 | 0.0667638 | 0.1051374 | 0.06680435
[5 empty] | 0.03454088 | 0.06785694 |  |  | 0.03454088 | 0.06785694 | 0.0720252 | 0.06759834 | 0.1067973 | 0.0676394
[5 empty] | 0.03421449 | 0.06869468 |  |  | 0.03421449 | 0.06869468 | 0.07265976 | 0.06843289 | 0.1058718 | 0.06847446
[5 empty] | 0.03505542 | 0.06953242 |  |  | 0.03505542 | 0.06953242 | 0.07142064 | 0.06926744 | 0.1047571 | 0.06930951
[5 empty] | 0.03479982 | 0.07037016 |  |  | 0.03479982 | 0.07037016 | 0.07078958 | 0.07010199 | 0.106269 | 0.07014457
[5 empty] | 0.03387055 | 0.0712079 |  |  | 0.03387055 | 0.0712079 | 0.06921182 | 0.07093653 | 0.1081941 | 0.07097962
[5 empty] | 0.03453083 | 0.07204564 |  |  | 0.03453083 | 0.07204564 | 0.07255046 | 0.07177108 | 0.110532 | 0.07181468
[5 empty] | 0.03484123 | 0.07288338 |  |  | 0.03484123 | 0.07288338 | 0.06866565 | 0.07260563 | 0.1083418 | 0.07264973
[5 empty] | 0.03459356 | 0.07372112 |  |  | 0.03459356 | 0.07372112 | 0.073197 | 0.07344018 | 0.1087429 | 0.07348478
[5 empty] | 0.03460376 | 0.07455886 |  |  | 0.03460376 | 0.07455886 | 0.07130844 | 0.07427472 | 0.1107033 | 0.07431984
[5 empty] | 0.03529919 | 0.0753966 |  |  | 0.03529919 | 0.0753966 | 0.07327529 | 0.07510927 | 0.1050836 | 0.07515489
[5 empty] | 0.03436426 | 0.07623434 |  |  | 0.03436426 | 0.07623434 | 0.07076525 | 0.07594382 | 0.1046946 | 0.07598995
[5 empty] | 0.03545592 | 0.07707208 |  |  | 0.03545592 | 0.07707208 | 0.07071814 | 0.07677837 | 0.1067315 | 0.076825
[5 empty] | 0.03479329 | 0.07790982 |  |  | 0.03479329 | 0.07790982 | 0.07224516 | 0.07761291 | 0.1105633 | 0.07766006
[5 empty] | 0.03507911 | 0.07874756 |  |  | 0.03507911 | 0.07874756 | 0.07342934 | 0.07844746 | 0.1053199 | 0.07849511
[5 empty] | 0.03516503 | 0.0795853 |  |  | 0.03516503 | 0.0795853 | 0.06991706 | 0.07928201 | 0.1092224 | 0.07933017
[5 empty] | 0.03463721 | 0.08042304 |  |  | 0.03463721 | 0.08042304 | 0.07341812 | 0.08011656 | 0.1102726 | 0.08016522
[5 empty] | 0.03462959 | 0.08126078 |  |  | 0.03462959 | 0.08126078 | 0.07237821 | 0.0809511 | 0.1093517 | 0.08100027
[5 empty] | 0.03396341 | 0.08209852 |  |  | 0.03396341 | 0.08209852 | 0.07032625 | 0.08178565 | 0.1070774 | 0.08183533
[5 empty] | 0.03402892 | 0.08293626 |  |  | 0.03402892 | 0.08293626 | 0.07013605 | 0.0826202 | 0.1117434 | 0.08267038
[5 empty] | 0.03493633 | 0.083774 |  |  | 0.03493633 | 0.083774 | 0.06985452 | 0.08345475 | 0.1075724 | 0.08350544
[5 empty] | 0.035622 | 0.08461174 |  |  | 0.035622 | 0.08461174 | 0.07195836 | 0.08428929 | 0.107385 | 0.08434049
[5 empty] | 0.03491776 | 0.08544948 |  |  | 0.03491776 | 0.08544948 | 0.07403855 | 0.08512384 | 0.1058072 | 0.08517555
[5 empty] | 0.03544033 | 0.08628722 |  |  | 0.03544033 | 0.08628722 | 0.07105435 | 0.08595839 | 0.1108649 | 0.0860106
[5 empty] | 0.03531283 | 0.08712496 |  |  | 0.03531283 | 0.08712496 | 0.06981228 | 0.08679293 | 0.11237 | 0.08684565
[5 empty] | 0.0341647 | 0.0879627 |  |  | 0.0341647 | 0.0879627 | 0.07066614 | 0.08762748 | 0.1048583 | 0.08768071
[5 empty] | 0.03384427 | 0.08880044 |  |  | 0.03384427 | 0.08880044 | 0.07390481 | 0.08846203 | 0.1116314 | 0.08851576
[5 empty] | 0.03415428 | 0.08963818 |  |  | 0.03415428 | 0.08963818 | 0.07067095 | 0.08929658 | 0.1072929 | 0.08935082
[5 empty] | 0.03451351 | 0.09047592 |  |  | 0.03451351 | 0.09047592 | 0.07039949 | 0.09013112 | 0.1063502 | 0.09018587
[5 empty] | 0.03466823 | 0.09131366 |  |  | 0.03466823 | 0.09131366 | 0.07125789 | 0.09096567 | 0.1106949 | 0.09102093
[5 empty] | 0.03480525 | 0.0921514 |  |  | 0.03480525 | 0.0921514 | 0.07193839 | 0.09180022 | 0.1054896 | 0.09185598
[5 empty] | 0.0346748 | 0.09298914 |  |  | 0.0346748 | 0.09298914 | 0.07269379 | 0.09263477 | 0.1080146 | 0.09269104
[5 empty] | 0.03417889 | 0.09382688 |  |  | 0.03417889 | 0.09382688 | 0.07026494 | 0.09346931 | 0.1063209 | 0.09352609
[5 empty] | 0.03389645 | 0.09466462 |  |  | 0.03389645 | 0.09466462 | 0.06962128 | 0.09430386 | 0.1099846 | 0.09436114
[5 empty] | 0.03403099 | 0.09550236 |  |  | 0.03403099 | 0.09550236 | 0.07149391 | 0.09513841 | 0.1082821 | 0.0951962
[5 empty] | 0.03441937 | 0.0963401 |  |  | 0.03441937 | 0.0963401 | 0.07323155 | 0.09597296 | 0.1055891 | 0.09603125
[5 empty] | 0.03437594 | 0.09717784 |  |  | 0.03437594 | 0.09717784 | 0.06963512 | 0.0968075 | 0.1051419 | 0.09686631
[5 empty] | 0.03382536 | 0.09801558 |  |  | 0.03382536 | 0.09801558 | 0.0725899 | 0.09764205 | 0.1095198 | 0.09770136
[5 empty] | 0.0344561 | 0.09885332 |  |  | 0.0344561 | 0.09885332 | 0.07093206 | 0.0984766 | 0.1065903 | 0.09853642
[5 empty] | 0.03382988 | 0.09969106 |  |  | 0.03382988 | 0.09969106 | 0.07298641 | 0.09931115 | 0.1061591 | 0.09937147
[5 empty] | 0.0346629 | 0.1005288 |  |  | 0.0346629 | 0.1005288 | 0.07039466 | 0.1001457 | 0.1049511 | 0.1002065
[5 empty] | 0.03491729 | 0.1013665 |  |  | 0.03491729 | 0.1013665 | 0.07005497 | 0.1009802 | 0.1082382 | 0.1010416
[5 empty] | 0.03451885 | 0.1022043 |  |  | 0.03451885 | 0.1022043 | 0.06992259 | 0.1018148 | 0.10865 | 0.1018766
[5 empty] | 0.03445385 | 0.103042 |  |  | 0.03445385 | 0.103042 | 0.07203895 | 0.1026493 | 0.1070233 | 0.1027117
[5 empty] | 0.03509824 | 0.1038798 |  |  | 0.03509824 | 0.1038798 | 0.07063195 | 0.1034839 | 0.1059544 | 0.1035467
[5 empty] | 0.0342417 | 0.1047175 |  |  | 0.0342417 | 0.1047175 | 0.07018911 | 0.1043184 | 0.104543 | 0.1043818
[5 empty] | 0.0341704 | 0.1055552 |  |  | 0.0341704 | 0.1055552 | 0.07122597 | 0.105153 | 0.1059802 | 0.1052169
[5 empty] | 0.03371 | 0.106393 |  |  | 0.03371 | 0.106393 | 0.06981922 | 0.1059875 | 0.1055551 | 0.1060519
[5 empty] | 0.03349271 | 0.1072307 |  |  | 0.03349271 | 0.1072307 | 0.07173146 | 0.1068221 | 0.1094821 | 0.106887
[5 empty] | 0.03401206 | 0.1080685 |  |  | 0.03401206 | 0.1080685 | 0.07058898 | 0.1076566 | 0.1069707 | 0.107722
[5 empty] | 0.03500383 | 0.1089062 |  |  | 0.03500383 | 0.1089062 | 0.06998573 | 0.1084912 | 0.1056901 | 0.1085571
[5 empty] | 0.03388615 | 0.1097439 |  |  | 0.03388615 | 0.1097439 | 0.06985107 | 0.1093257 | 0.1081257 | 0.1093921
[5 empty] | 0.03463878 | 0.1105817 |  |  | 0.03463878 | 0.1105817 | 0.06873836 | 0.1101603 | 0.1106736 | 0.1102272
[5 empty] | 0.03496677 | 0.1114194 |  |  | 0.03496677 | 0.1114194 | 0.07187688 | 0.1109948 | 0.1042953 | 0.1110622
[5 empty] | 0.0349268 | 0.1122572 |  |  | 0.0349268 | 0.1122572 | 0.0704894 | 0.1118294 | 0.1097263 | 0.1118973
[5 empty] | 0.03424461 | 0.1130949 |  |  | 0.03424461 | 0.1130949 | 0.07137751 | 0.1126639 | 0.1061975 | 0.1127323
[5 empty] | 0.03449605 | 0.1139326 |  |  | 0.03449605 | 0.1139326 | 0.07212491 | 0.1134985 | 0.1052162 | 0.1135674
[5 empty] | 0.03363247 | 0.1147704 |  |  | 0.03363247 | 0.1147704 | 0.06891348 | 0.114333 | 0.1038343 | 0.1144024
[5 empty] | 0.03488593 | 0.1156081 |  |  | 0.03488593 | 0.1156081 | 0.0695703 | 0.1151675 | 0.1040466 | 0.1152375
[5 empty] | 0.03414338 | 0.1164459 |  |  | 0.03414338 | 0.1164459 | 0.06883596 | 0.1160021 | 0.1037883 | 0.1160726
[5 empty] | 0.03402048 | 0.1172836 |  |  | 0.03402048 | 0.1172836 | 0.06951688 | 0.1168366 | 0.1031504 | 0.1169076
[5 empty] | 0.03426434 | 0.1181213 |  |  | 0.03426434 | 0.1181213 | 0.06936395 | 0.1176712 | 0.1065296 | 0.1177427
[5 empty] | 0.0334764 | 0.1189591 |  |  | 0.0334764 | 0.1189591 | 0.07099173 | 0.1185057 | 0.1066417 | 0.1185777
[5 empty] | 0.03440467 | 0.1197968 |  |  | 0.03440467 | 0.1197968 | 0.07047081 | 0.1193403 | 0.1077477 | 0.1194128
[5 empty] | 0.03362443 | 0.1206346 |  |  | 0.03362443 | 0.1206346 | 0.06864138 | 0.1201748 | 0.1075244 | 0.1202478
[5 empty] | 0.03356363 | 0.1214723 |  |  | 0.03356363 | 0.1214723 | 0.07237733 | 0.1210094 | 0.1097728 | 0.1210829
[5 empty] | 0.03349648 | 0.12231 |  |  | 0.03349648 | 0.12231 | 0.06821103 | 0.1218439 | 0.1048423 | 0.1219179
[5 empty] | 0.03463761 | 0.1231478 |  |  | 0.03463761 | 0.1231478 | 0.06894452 | 0.1226785 | 0.1082941 | 0.122753
[5 empty] | 0.03339573 | 0.1239855 |  |  | 0.03339573 | 0.1239855 | 0.06838245 | 0.123513 | 0.1079809 | 0.123588
[5 empty] | 0.03434478 | 0.1248233 |  |  | 0.03434478 | 0.1248233 | 0.07007039 | 0.1243476 | 0.1085721 | 0.1244231
[5 empty] | 0.03465276 | 0.125661 |  |  | 0.03465276 | 0.125661 | 0.06830628 | 0.1251821 | 0.1057292 | 0.1252582
[5 empty] | 0.03460332 | 0.1264987 |  |  | 0.03460332 | 0.1264987 | 0.0702061 | 0.1260167 | 0.1094282 | 0.1260932
[5 empty] | 0.03363908 | 0.1273365 |  |  | 0.03363908 | 0.1273365 | 0.07024459 | 0.1268512 | 0.1037421 | 0.1269283
[5 empty] | 0.03417884 | 0.1281742 |  |  | 0.03417884 | 0.1281742 | 0.06812882 | 0.1276858 | 0.1032146 | 0.1277633
[5 empty] | 0.03297105 | 0.129012 |  |  | 0.03297105 | 0.129012 | 0.07162253 | 0.1285203 | 0.1063293 | 0.1285984
[5 empty] | 0.03311529 | 0.1298497 |  |  | 0.03311529 | 0.1298497 | 0.07161142 | 0.1293549 | 0.1098757 | 0.1294334
[5 empty] | 0.03403893 | 0.1306874 |  |  | 0.03403893 | 0.1306874 | 0.07063164 | 0.1301894 | 0.1020266 | 0.1302685
[5 empty] | 0.03366069 | 0.1315252 |  |  | 0.03366069 | 0.1315252 | 0.06874011 | 0.1310239 | 0.1051839 | 0.1311035
[5 empty] | 0.03449192 | 0.1323629 |  |  | 0.03449192 | 0.1323629 | 0.06891738 | 0.1318585 | 0.1036361 | 0.1319386
[5 empty] | 0.03377832 | 0.1332007 |  |  | 0.03377832 | 0.1332007 | 0.07086782 | 0.132693 | 0.1064269 | 0.1327736
[5 empty] | 0.03423769 | 0.1340384 |  |  | 0.03423769 | 0.1340384 | 0.06892027 | 0.1335276 | 0.1078946 | 0.1336087
[5 empty] | 0.0332016 | 0.1348761 |  |  | 0.0332016 | 0.1348761 | 0.06754246 | 0.1343621 | 0.1090055 | 0.1344438
[5 empty] | 0.03428994 | 0.1357139 |  |  | 0.03428994 | 0.1357139 | 0.06933691 | 0.1351967 | 0.1038694 | 0.1352788
[5 empty] | 0.033926 | 0.1365516 |  |  | 0.033926 | 0.1365516 | 0.06715412 | 0.1360312 | 0.1081797 | 0.1361139
[5 empty] | 0.03423318 | 0.1373894 |  |  | 0.03423318 | 0.1373894 | 0.06909314 | 0.1368658 | 0.1087737 | 0.1369489
[5 empty] | 0.03391037 | 0.1382271 |  |  | 0.03391037 | 0.1382271 | 0.06787066 | 0.1377003 | 0.1024274 | 0.137784
[5 empty] | 0.0333862 | 0.1390648 |  |  | 0.0333862 | 0.1390648 | 0.06863697 | 0.1385349 | 0.1034173 | 0.138619
[5 empty] | 0.03345711 | 0.1399026 |  |  | 0.03345711 | 0.1399026 | 0.07061719 | 0.1393694 | 0.1081019 | 0.1394541
[5 empty] | 0.03416374 | 0.1407403 |  |  | 0.03416374 | 0.1407403 | 0.06905119 | 0.140204 | 0.1052628 | 0.1402891
[5 empty] | 0.0340319 | 0.1415781 |  |  | 0.0340319 | 0.1415781 | 0.06975537 | 0.1410385 | 0.1037001 | 0.1411242
[5 empty] | 0.03352201 | 0.1424158 |  |  | 0.03352201 | 0.1424158 | 0.06771574 | 0.1418731 | 0.1071794 | 0.1419592
[5 empty] | 0.03351514 | 0.1432535 |  |  | 0.03351514 | 0.1432535 | 0.06759423 | 0.1427076 | 0.1022663 | 0.1427943
[5 empty] | 0.03323258 | 0.1440913 |  |  | 0.03323258 | 0.1440913 | 0.06743064 | 0.1435422 | 0.103779 | 0.1436294
[5 empty] | 0.03294851 | 0.144929 |  |  | 0.03294851 | 0.144929 | 0.06802803 | 0.1443767 | 0.1022833 | 0.1444644
[5 empty] | 0.03341667 | 0.1457668 |  |  | 0.03341667 | 0.1457668 | 0.0668614 | 0.1452113 | 0.1017835 | 0.1452995
[5 empty] | 0.03272376 | 0.1466045 |  |  | 0.03272376 | 0.1466045 | 0.066805 | 0.1460458 | 0.1060445 | 0.1461345
[5 empty] | 0.03284013 | 0.1474422 |  |  | 0.03284013 | 0.1474422 | 0.07007354 | 0.1468804 | 0.1028826 | 0.1469696
[5 empty] | 0.0329642 | 0.14828 |  |  | 0.0329642 | 0.14828 | 0.0679129 | 0.1477149 | 0.1034223 | 0.1478046
[5 empty] | 0.03297942 | 0.1491177 |  |  | 0.03297942 | 0.1491177 | 0.06649999 | 0.1485494 | 0.1002439 | 0.1486397
[5 empty] | 0.0329193 | 0.1499555 |  |  | 0.0329193 | 0.1499555 | 0.06632508 | 0.149384 | 0.1021184 | 0.1494747
[5 empty] | 0.03345875 | 0.1507932 |  |  | 0.03345875 | 0.1507932 | 0.0676491 | 0.1502185 | 0.1064484 | 0.1503098
[5 empty] | 0.03261462 | 0.1516309 |  |  | 0.03261462 | 0.1516309 | 0.06767216 | 0.1510531 | 0.1027082 | 0.1511448
[5 empty] | 0.03269504 | 0.1524687 |  |  | 0.03269504 | 0.1524687 | 0.06974211 | 0.1518876 | 0.1002428 | 0.1519799
[5 empty] | 0.03384872 | 0.1533064 |  |  | 0.03384872 | 0.1533064 | 0.06698885 | 0.1527222 | 0.1021517 | 0.152815
[5 empty] | 0.03348638 | 0.1541442 |  |  | 0.03348638 | 0.1541442 | 0.06596369 | 0.1535567 | 0.1033144 | 0.15365
[5 empty] | 0.03244265 | 0.1549819 |  |  | 0.03244265 | 0.1549819 | 0.06630571 | 0.1543913 | 0.1012768 | 0.1544851
[5 empty] | 0.03261308 | 0.1558196 |  |  | 0.03261308 | 0.1558196 | 0.06739087 | 0.1552258 | 0.1020027 | 0.1553201
[5 empty] | 0.03350543 | 0.1566574 |  |  | 0.03350543 | 0.1566574 | 0.06967245 | 0.1560604 | 0.1008299 | 0.1561552
[5 empty] | 0.03237977 | 0.1574951 |  |  | 0.03237977 | 0.1574951 | 0.06786615 | 0.1568949 | 0.09904005 | 0.1569902
[5 empty] | 0.03381851 | 0.1583329 |  |  | 0.03381851 | 0.1583329 | 0.06685271 | 0.1577295 | 0.1053217 | 0.1578253
[5 empty] | 0.0321279 | 0.1591706 |  |  | 0.0321279 | 0.1591706 | 0.06678939 | 0.158564 | 0.1036229 | 0.1586603
[5 empty] | 0.03309936 | 0.1600083 |  |  | 0.03309936 | 0.1600083 | 0.06842197 | 0.1593986 | 0.09999556 | 0.1594954
[5 empty] | 0.03238103 | 0.1608461 |  |  | 0.03238103 | 0.1608461 | 0.06883116 | 0.1602331 | 0.1033583 | 0.1603304
[5 empty] | 0.0322247 | 0.1616838 |  |  | 0.0322247 | 0.1616838 | 0.0662807 | 0.1610677 | 0.1034386 | 0.1611655
[5 empty] | 0.03252344 | 0.1625216 |  |  | 0.03252344 | 0.1625216 | 0.06850034 | 0.1619022 | 0.09902556 | 0.1620005
[5 empty] | 0.03304561 | 0.1633593 |  |  | 0.03304561 | 0.1633593 | 0.06632887 | 0.1627368 | 0.1044892 | 0.1628356
[5 empty] | 0.03241954 | 0.164197 |  |  | 0.03241954 | 0.164197 | 0.0667889 | 0.1635713 | 0.1019903 | 0.1636707
[5 empty] | 0.03325492 | 0.1650348 |  |  | 0.03325492 | 0.1650348 | 0.06526154 | 0.1644058 | 0.09820121 | 0.1645057
[5 empty] | 0.03287455 | 0.1658725 |  |  | 0.03287455 | 0.1658725 | 0.06622872 | 0.1652404 | 0.1016279 | 0.1653408
[5 empty] | 0.03219607 | 0.1667103 |  |  | 0.03219607 | 0.1667103 | 0.06633042 | 0.1660749 | 0.1015003 | 0.1661758