## 1
Общество с ограниченной ответственностью "Инженерная геология" (ООО "ИнжГео") | [11 empty] | Общество с ограниченной ответственностью "Инженерная геология" (ООО "ИнжГео")
Юр. адрес: 117279, г. Москва, ул. Миклухо-Маклая, 36 а, этаж 5, пом. XXIII к. 76-84 | [11 empty] | Юр. адрес: 117279, г. Москва, ул. Миклухо-Маклая, 36 а, этаж 5, пом. XXIII к. 76-84 | [8 empty] | нагр |  |  | X0 | Y0 | R |  | нагр |  |  |  | X0 | Y0 | R | нагр |  |  |  | X0 | Y0 | R |  | нагр |  |  |  | X0 | Y0 | R
Телефон/факс +7 (495) 132-30-00, Адрес электронной почты inbox@inj-geo.ru | [11 empty] | Телефон/факс +7 (495) 132-30-00, Адрес электронной почты inbox@inj-geo.ru | [12 empty] | 0 | [7 empty] | 0 | [6 empty] | 0 | [7 empty] | 0
[21 empty] | девиатор | [6 empty] | девиатор | [6 empty] | девиатор | [7 empty] | девиатор
Испытательная лаборатория ООО «ИнжГео» | [11 empty] | Испытательная лаборатория ООО «ИнжГео» | [8 empty] | x0 | Угол | X | Y |  |  |  | x0 |  | Угол | X | Y |  |  | x0 |  | Угол | X | Y |  |  |  | x0 |  | Угол | X | Y
Адрес места осуществления деятельности лаборатории: г. Москва, просп. Вернадского, д. 51, стр. 1 | [11 empty] | Адрес места осуществления деятельности лаборатории: г. Москва, просп. Вернадского, д. 51, стр. 1 | [9 empty] | 0 | [7 empty] | 0 | [6 empty] | 0 | [7 empty] | 0
Телефон +7(910)4557682, E-mail: slg85@mail.ru | [11 empty] | Телефон +7(910)4557682, E-mail: slg85@mail.ru | [9 empty] | 5 | [7 empty] | 5 | [6 empty] | 5 | [7 empty] | 5
[22 empty] | 10 | [7 empty] | 10 | [6 empty] | 10 | [7 empty] | 10
[12 empty] | Протокол испытаний № 13-63/30 от 28-11-2022 | [9 empty] | 15 | [7 empty] | 15 | [6 empty] | 15 | [7 empty] | 15
[22 empty] | 20 | [7 empty] | 20 | [6 empty] | 20 | [7 empty] | 20
[12 empty] | Наименование и адрес заказчика: Переход трубопровода через р. Енисей | [9 empty] | 25 | [7 empty] | 25 | [6 empty] | 25 | [7 empty] | 25
[12 empty] | Наименование объекта: ООО Регионстрой | [9 empty] | 30 | [7 empty] | 30 | [6 empty] | 30 | [7 empty] | 30
Наименование используемого метода/методики: ГОСТ 12248.4-2020 | [11 empty] | Наименование используемого метода/методики: ГОСТ 12248.3-2020 | [9 empty] | 35 | [7 empty] | 35 | [6 empty] | 35 | [7 empty] | 35
Условия проведения испытания: температура окружающей среды (18 - 25)0С, влажность воздуха (40 - 75)% | [11 empty] | Условия проведения испытания: температура окружающей среды (18 - 25)0С, влажность воздуха (40 - 75)% | [9 empty] | 40 | [7 empty] | 40 | [6 empty] | 40 | [7 empty] | 40
[12 empty] | Дата получение объекта подлежащего испытаниям: 01-11-2022 | [9 empty] | 45 | [7 empty] | 45 | [6 empty] | 45 | [7 empty] | 45
[12 empty] | Дата испытания: 25.10.2022-19.11.2030 | [9 empty] | 50 | [7 empty] | 50 | [6 empty] | 50 | [7 empty] | 50
[22 empty] | 55 | [7 empty] | 55 | [6 empty] | 55 | [7 empty] | 55
Испытание грунтов методом трехосного сжатия | [11 empty] | Испытание грунтов методом трехосного сжатия | [9 empty] | 60 | [7 empty] | 60 | [6 empty] | 60 | [7 empty] | 60
[22 empty] | 65 | [7 empty] | 65 | [6 empty] | 65 | [7 empty] | 65
Лабораторный номер: | [6 empty] | We, д.е. = |  |  |  |  | Лабораторный номер: |  | 1065 |  |  |  | We, д.е. = | 0.332730511 |  |  | 70 | [7 empty] | 70 | [6 empty] | 70 | [7 empty] | 70
Номер скважины: | [6 empty] | ρ, г/см3 = |  |  |  |  | Номер скважины: |  | BH-102 |  |  |  | ρ, г/см3 = |  |  |  | 75 | [7 empty] | 75 | [6 empty] | 75 | [7 empty] | 75
Глубина отбора, м: | [6 empty] | ρs, г/см3 = |  |  |  |  | Глубина отбора, м: |  | 0.7 |  |  |  | ρs, г/см3 = | 2.72 |  |  | 80 | [7 empty] | 80 | [6 empty] | 80 | [7 empty] | 80
Наименование грунта: | [6 empty] | e, д.е. = |  |  |  |  | Наименование грунта: |  | Суглинок, после оттаивания текучий, легкий пылеватый |  |  |  | e, д.е. = |  |  |  | 85 | [7 empty] | 85 | [6 empty] | 85 | [7 empty] | 85
Схема проведения опыта: | [6 empty] | IL, д.е. = |  |  |  |  | Схема проведения опыта: |  | КД |  |  |  | IL, д.е. = | 1.031 |  |  | 90 | [7 empty] | 90 | [6 empty] | 90 | [7 empty] | 90
[22 empty] | 95 | [7 empty] | 95 | [6 empty] | 95 | [7 empty] | 95
[22 empty] | 100 | [7 empty] | 100 | [6 empty] | 100 | [7 empty] | 100
Результаты испытаний | [11 empty] | Результаты испытаний | [9 empty] | 105 | [7 empty] | 105 | [6 empty] | 105 | [7 empty] | 105
[22 empty] | 110 | [7 empty] | 110 | [6 empty] | 110 | [7 empty] | 110
[22 empty] | 115 | [7 empty] | 115 | [6 empty] | 115 | [7 empty] | 115
[22 empty] | 120 | [7 empty] | 120 | [6 empty] | 120 | [7 empty] | 120
[22 empty] | 125 | [7 empty] | 125 | [6 empty] | 125 | [7 empty] | 125
[22 empty] | 130 | [7 empty] | 130 | [6 empty] | 130 | [7 empty] | 130
[22 empty] | 135 | [7 empty] | 135 | [6 empty] | 135 | [7 empty] | 135
[22 empty] | 140 | [7 empty] | 140 | [6 empty] | 140 | [7 empty] | 140
[22 empty] | 145 | [7 empty] | 145 | [6 empty] | 145 | [7 empty] | 145
[22 empty] | 150 | [7 empty] | 150 | [6 empty] | 150 | [7 empty] | 150
[22 empty] | 155 | [7 empty] | 155 | [6 empty] | 155 | [7 empty] | 155
[22 empty] | 160 | [7 empty] | 160 | [6 empty] | 160 | [7 empty] | 160
[22 empty] | 165 | [7 empty] | 165 | [6 empty] | 165 | [7 empty] | 165
[22 empty] | 170 | [7 empty] | 170 | [6 empty] | 170 | [7 empty] | 170
[22 empty] | 175 | [7 empty] | 175 | [6 empty] | 175 | [7 empty] | 175
[22 empty] | 180 | [7 empty] | 180 | [6 empty] | 180 | [7 empty] | 180
[13 empty] | Давление в камере, Мпа σ3 | Вертикальная нагрузка, Мпа σ1 | Поровое давление, Мпа u
| K0, д.е. | 0.8435655 |  |  |  |  | Коэфф. Точки | [5 empty] | 0.05 | 0.08493633 | [5 empty] | 1 | [6 empty] | σ3,кПа | σ1,кПа | u, кПа |  |  |  | 4
| q_zg, МПа | 0.04217828 | [10 empty] | 0.15 | 0.2220252 | [27 empty] | δ3, Мпа | δ1-δ3, МПа | δ1, МПа | δ1, КПа
|  |  | Модуль деформации, МПа: | [9 empty] | 0.25 | 0.3591141 | [21 empty] | С, МПа:
|  |  | Е0= |  | Точки модуля (полное напр.), МПа |  |  |  | 0.04217828 | 0.06748524 | [25 empty] | φ, град:
|  |  | E50 = |  | qf (полное напр.), МПа |  |  |  | 0.06746816 | [26 empty] | E, Мпа
|  |  | Коэф. Поперечной деформации, ϑ = | [9 empty] | Эффективные значения угла внутреннего трения и удельного сцепления ϕ', С' | [13 empty] | x | 0
[13 empty] | ϕ', град. = | 9 | [12 empty] | y |  |  |  | С, кПа | φ,°
[13 empty] | С', МПа = | 0.007
| Исполнитель: | [6 empty] | Морозов Д.С. |  |  |  |  | Исполнитель: |  |  |  |  | Морозов Д.С.
| Начальник исп. лаборатории: | [6 empty] | Семиколенова Л.Г. |  |  |  |  | Начальник исп. лаборатории: |  |  |  |  | Семиколенова Л.Г.
Лист 1 , всего листов 2 | [11 empty] | Лист 2 , всего листов 2
Частичное воспроизведение протокола испытаний без письменного разрешения ООО «ИнжГео» ЗАПРЕЩАЕТСЯ | [11 empty] | Частичное воспроизведение протокола испытаний без письменного разрешения ООО «ИнжГео» ЗАПРЕЩАЕТСЯ
[5 empty] | второй график |  | первый график | [9 empty] | К Пуассона
dev50 | epsE50 | ind | devE0 | epsE0 | dev | eps | sigma |  | dev1 | eps1 | dev2 | eps2 | dev3 | eps3 |  | Глины
0.01746816 | 0.001746803 |  |  |  | 0.00024 | 0 |  |  | 0.00024 | 0 | 0.01692592 | 0.0004088356 | 0.03109751 | 0.0004146304 |  | < 0 | 0,20-0,30
ind |  |  |  |  | 0.008908764 | 0.0005939131 |  |  | 0.008908764 | 0.0005939131 | 0.02956276 | 0.0008355188 | 0.05455704 | 0.001091133 |  | 0-0,25 | 0,30-0,38
2 |  |  |  |  | 0.01746816 | 0.001746803 |  |  | 0.01746816 | 0.001746803 | 0.0360126 | 0.001304795 | 0.0562478 | 0.00166889 |  | 0,25< | 0,38-0,45
E0 |  |  |  |  | 0.0189255 | 0.00251322 |  |  | 0.0189255 | 0.00251322 | 0.04062055 | 0.002506556 | 0.06281324 | 0.002503335 |  | Суглинки | 0,35-0,37
epsE0 | devE0 |  |  |  | 0.0195716 | 0.00335096 |  |  | 0.0195716 | 0.00335096 | 0.03962314 | 0.003342075 | 0.06421684 | 0.003337781 |  | Пески и супеси | 0,30-0,35
0.0005939131 | 0.008908764 |  |  |  | 0.02112757 | 0.0041887 |  |  | 0.02112757 | 0.0041887 | 0.04363536 | 0.004177594 | 0.06927244 | 0.004172226
[5 empty] | 0.02208565 | 0.00502644 |  |  | 0.02208565 | 0.00502644 | 0.04612638 | 0.005013113 | 0.07049805 | 0.005006671
График E50 |  | График E |  |  | 0.02159404 | 0.00586418 |  |  | 0.02159404 | 0.00586418 | 0.04845677 | 0.005848632 | 0.07160859 | 0.005841116
eps | q | sigma |  |  | 0.02329419 | 0.00670192 |  |  | 0.02329419 | 0.00670192 | 0.04658079 | 0.006684151 | 0.07356039 | 0.006675561
Горизонтальная линия E50 |  | Касательная |  |  | 0.02287463 | 0.00753966 |  |  | 0.02287463 | 0.00753966 | 0.04867717 | 0.007519669 | 0.07617263 | 0.007510006
0 |  | a | b |  | 0.02406058 | 0.0083774 |  |  | 0.02406058 | 0.0083774 | 0.05240165 | 0.008355188 | 0.07668922 | 0.008344451
|  |  | 0 |  | 0.02484004 | 0.00921514 |  |  | 0.02484004 | 0.00921514 | 0.05301961 | 0.009190707 | 0.07803199 | 0.009178897
Вертикальная линия E50 |  | p1 и p2 |  |  | 0.02481525 | 0.01005288 |  |  | 0.02481525 | 0.01005288 | 0.05158394 | 0.01002623 | 0.08081858 | 0.01001334
| 0 | 0 |  |  | 0.025328 | 0.01089062 |  |  | 0.025328 | 0.01089062 | 0.05510806 | 0.01086174 | 0.07884331 | 0.01084779
[5 empty] | 0.02585239 | 0.01172836 |  |  | 0.02585239 | 0.01172836 | 0.05660488 | 0.01169726 | 0.08373609 | 0.01168223
Касательная линия E50 |  |  |  |  | 0.02713256 | 0.0125661 |  |  | 0.02713256 | 0.0125661 | 0.05499393 | 0.01253278 | 0.08397488 | 0.01251668
0 | 0 | Горизонтальная 1 |  |  | 0.02689762 | 0.01340384 |  |  | 0.02689762 | 0.01340384 | 0.05800681 | 0.0133683 | 0.08767576 | 0.01335112
[5 empty] | 0.02650817 | 0.01424158 |  |  | 0.02650817 | 0.01424158 | 0.05595045 | 0.01420382 | 0.08752978 | 0.01418557
Горизонтальная линия qкр |  |  |  |  | 0.02683512 | 0.01507932 |  |  | 0.02683512 | 0.01507932 | 0.05811182 | 0.01503934 | 0.08819023 | 0.01502001
Горизонтальная линия q |  | Горизонтальная 2 |  |  | 0.02812297 | 0.01591706 |  |  | 0.02812297 | 0.01591706 | 0.0575371 | 0.01587486 | 0.08672458 | 0.01585446
0 |  | 0 |  |  | 0.02790902 | 0.0167548 |  |  | 0.02790902 | 0.0167548 | 0.05867157 | 0.01671038 | 0.08495712 | 0.0166889
[5 empty] | 0.02795135 | 0.01759254 |  |  | 0.02795135 | 0.01759254 | 0.0565924 | 0.0175459 | 0.09083885 | 0.01752335
Вертикальная линия q |  |  |  |  | 0.02900768 | 0.01843028 |  |  | 0.02900768 | 0.01843028 | 0.05877228 | 0.01838141 | 0.08697784 | 0.01835779
| 0 |  |  |  | 0.0286711 | 0.01926802 |  |  | 0.0286711 | 0.01926802 | 0.05913295 | 0.01921693 | 0.0883182 | 0.01919224
[5 empty] | 0.02868996 | 0.02010576 |  |  | 0.02868996 | 0.02010576 | 0.05974177 | 0.02005245 | 0.08697694 | 0.02002668
[5 empty] | 0.02898423 | 0.0209435 |  |  | 0.02898423 | 0.0209435 | 0.05874683 | 0.02088797 | 0.08942937 | 0.02086113
[5 empty] | 0.02866883 | 0.02178124 |  |  | 0.02866883 | 0.02178124 | 0.05882879 | 0.02172349 | 0.09162483 | 0.02169557
[5 empty] | 0.02957861 | 0.02261898 |  |  | 0.02957861 | 0.02261898 | 0.05900243 | 0.02255901 | 0.09157245 | 0.02253002
[5 empty] | 0.02819026 | 0.02345672 |  |  | 0.02819026 | 0.02345672 | 0.06038393 | 0.02339453 | 0.09205337 | 0.02336446
[5 empty] | 0.02961418 | 0.02429446 |  |  | 0.02961418 | 0.02429446 | 0.05900864 | 0.02423005 | 0.09345476 | 0.02419891
[5 empty] | 0.02868591 | 0.0251322 |  |  | 0.02868591 | 0.0251322 | 0.06126046 | 0.02506556 | 0.09332261 | 0.02503335
[5 empty] | 0.02966046 | 0.02596994 |  |  | 0.02966046 | 0.02596994 | 0.06083127 | 0.02590108 | 0.09624175 | 0.0258678
[5 empty] | 0.02945847 | 0.02680768 |  |  | 0.02945847 | 0.02680768 | 0.06235229 | 0.0267366 | 0.0935724 | 0.02670224
[5 empty] | 0.02928985 | 0.02764542 |  |  | 0.02928985 | 0.02764542 | 0.06012399 | 0.02757212 | 0.09347301 | 0.02753669
[5 empty] | 0.03030365 | 0.02848316 |  |  | 0.03030365 | 0.02848316 | 0.05941831 | 0.02840764 | 0.09694862 | 0.02837113
[5 empty] | 0.02950243 | 0.0293209 |  |  | 0.02950243 | 0.0293209 | 0.06236788 | 0.02924316 | 0.09440494 | 0.02920558
[5 empty] | 0.03018379 | 0.03015864 |  |  | 0.03018379 | 0.03015864 | 0.06096366 | 0.03007868 | 0.09695487 | 0.03004003
[5 empty] | 0.03068417 | 0.03099638 |  |  | 0.03068417 | 0.03099638 | 0.06338426 | 0.0309142 | 0.09236134 | 0.03087447
[5 empty] | 0.03041561 | 0.03183412 |  |  | 0.03041561 | 0.03183412 | 0.06445003 | 0.03174972 | 0.09268411 | 0.03170892
[5 empty] | 0.03087394 | 0.03267186 |  |  | 0.03087394 | 0.03267186 | 0.06368351 | 0.03258523 | 0.09830614 | 0.03254336
[5 empty] | 0.03009052 | 0.0335096 |  |  | 0.03009052 | 0.0335096 | 0.06204013 | 0.03342075 | 0.09689459 | 0.03337781
[5 empty] | 0.0304297 | 0.03434734 |  |  | 0.0304297 | 0.03434734 | 0.06471058 | 0.03425627 | 0.09835258 | 0.03421225
[5 empty] | 0.03135902 | 0.03518508 |  |  | 0.03135902 | 0.03518508 | 0.06575812 | 0.03509179 | 0.09939012 | 0.0350467
[5 empty] | 0.03101252 | 0.03602282 |  |  | 0.03101252 | 0.03602282 | 0.0618782 | 0.03592731 | 0.09780675 | 0.03588114
[5 empty] | 0.03159257 | 0.03686056 |  |  | 0.03159257 | 0.03686056 | 0.06555527 | 0.03676283 | 0.09753832 | 0.03671559
[5 empty] | 0.03120514 | 0.0376983 |  |  | 0.03120514 | 0.0376983 | 0.06454571 | 0.03759835 | 0.1004981 | 0.03755003
[5 empty] | 0.03151584 | 0.03853604 |  |  | 0.03151584 | 0.03853604 | 0.06537424 | 0.03843387 | 0.09749033 | 0.03838448
[5 empty] | 0.03090897 | 0.03937378 |  |  | 0.03090897 | 0.03937378 | 0.06499119 | 0.03926938 | 0.09455963 | 0.03921892
[5 empty] | 0.03065403 | 0.04021152 |  |  | 0.03065403 | 0.04021152 | 0.06496147 | 0.0401049 | 0.09828105 | 0.04005337
[5 empty] | 0.03147865 | 0.04104926 |  |  | 0.03147865 | 0.04104926 | 0.06237959 | 0.04094042 | 0.1010974 | 0.04088781
[5 empty] | 0.03236486 | 0.041887 |  |  | 0.03236486 | 0.041887 | 0.06360343 | 0.04177594 | 0.09841591 | 0.04172226
[5 empty] | 0.03053056 | 0.04272474 |  |  | 0.03053056 | 0.04272474 | 0.0668685 | 0.04261146 | 0.0981011 | 0.0425567
[5 empty] | 0.03197756 | 0.04356248 |  |  | 0.03197756 | 0.04356248 | 0.06635145 | 0.04344698 | 0.09738231 | 0.04339115
[5 empty] | 0.03114905 | 0.04440022 |  |  | 0.03114905 | 0.04440022 | 0.06637997 | 0.0442825 | 0.09665442 | 0.04422559
[5 empty] | 0.03138867 | 0.04523796 |  |  | 0.03138867 | 0.04523796 | 0.06622622 | 0.04511802 | 0.1017194 | 0.04506004
[5 empty] | 0.03197921 | 0.0460757 |  |  | 0.03197921 | 0.0460757 | 0.06515885 | 0.04595354 | 0.1009447 | 0.04589448
[5 empty] | 0.031797 | 0.04691344 |  |  | 0.031797 | 0.04691344 | 0.06371193 | 0.04678905 | 0.09774489 | 0.04672893
[5 empty] | 0.03164151 | 0.04775118 |  |  | 0.03164151 | 0.04775118 | 0.06571868 | 0.04762457 | 0.1014805 | 0.04756337
[5 empty] | 0.03208512 | 0.04858892 |  |  | 0.03208512 | 0.04858892 | 0.06786546 | 0.04846009 | 0.1006283 | 0.04839782
[5 empty] | 0.03234322 | 0.04942666 |  |  | 0.03234322 | 0.04942666 | 0.06608587 | 0.04929561 | 0.09964193 | 0.04923226
[5 empty] | 0.03143325 | 0.0502644 |  |  | 0.03143325 | 0.0502644 | 0.06457565 | 0.05013113 | 0.1026791 | 0.05006671
[5 empty] | 0.03200299 | 0.05110214 |  |  | 0.03200299 | 0.05110214 | 0.06733238 | 0.05096665 | 0.1022385 | 0.05090115
[5 empty] | 0.03183512 | 0.05193988 |  |  | 0.03183512 | 0.05193988 | 0.06667571 | 0.05180217 | 0.100649 | 0.0517356
[5 empty] | 0.03228313 | 0.05277762 |  |  | 0.03228313 | 0.05277762 | 0.06740762 | 0.05263769 | 0.0996574 | 0.05257004
[5 empty] | 0.03234687 | 0.05361536 |  |  | 0.03234687 | 0.05361536 | 0.06835767 | 0.0534732 | 0.09871898 | 0.05340449
[5 empty] | 0.03305636 | 0.0544531 |  |  | 0.03305636 | 0.0544531 | 0.06892437 | 0.05430872 | 0.09980568 | 0.05423893
[5 empty] | 0.03210277 | 0.05529084 |  |  | 0.03210277 | 0.05529084 | 0.06683347 | 0.05514424 | 0.1039407 | 0.05507338
[5 empty] | 0.03287957 | 0.05612858 |  |  | 0.03287957 | 0.05612858 | 0.06571773 | 0.05597976 | 0.1045906 | 0.05590782
[5 empty] | 0.03289679 | 0.05696632 |  |  | 0.03289679 | 0.05696632 | 0.07011332 | 0.05681528 | 0.1043013 | 0.05674227
[5 empty] | 0.03264848 | 0.05780406 |  |  | 0.03264848 | 0.05780406 | 0.07024864 | 0.0576508 | 0.1045071 | 0.05757671
[5 empty] | 0.03332374 | 0.0586418 |  |  | 0.03332374 | 0.0586418 | 0.06764394 | 0.05848632 | 0.1002517 | 0.05841116
[5 empty] | 0.03277504 | 0.05947954 |  |  | 0.03277504 | 0.05947954 | 0.06960203 | 0.05932184 | 0.1017521 | 0.05924561
[5 empty] | 0.03291721 | 0.06031728 |  |  | 0.03291721 | 0.06031728 | 0.06844839 | 0.06015736 | 0.1015811 | 0.06008005
[5 empty] | 0.03359359 | 0.06115502 |  |  | 0.03359359 | 0.06115502 | 0.06832093 | 0.06099287 | 0.1037764 | 0.0609145
[5 empty] | 0.03293313 | 0.06199276 |  |  | 0.03293313 | 0.06199276 | 0.07110486 | 0.06182839 | 0.1063989 | 0.06174894
[5 empty] | 0.03386858 | 0.0628305 |  |  | 0.03386858 | 0.0628305 | 0.06921956 | 0.06266391 | 0.1091141 | 0.06258339
[5 empty] | 0.03383984 | 0.06366824 |  |  | 0.03383984 | 0.06366824 | 0.06892681 | 0.06349943 | 0.1043799 | 0.06341783
[5 empty] | 0.03371903 | 0.06450598 |  |  | 0.03371903 | 0.06450598 | 0.07163668 | 0.06433495 | 0.1078334 | 0.06425228
[5 empty] | 0.03402368 | 0.06534372 |  |  | 0.03402368 | 0.06534372 | 0.06970898 | 0.06517047 | 0.1064568 | 0.06508672
[5 empty] | 0.03390607 | 0.06618146 |  |  | 0.03390607 | 0.06618146 | 0.06829862 | 0.06600599 | 0.1049417 | 0.06592117
[5 empty] | 0.03450414 | 0.0670192 |  |  | 0.03450414 | 0.0670192 | 0.07163175 | 0.06684151 | 0.1065513 | 0.06675561
[5 empty] | 0.03455972 | 0.06785694 |  |  | 0.03455972 | 0.06785694 | 0.07197944 | 0.06767702 | 0.1060754 | 0.06759006
[5 empty] | 0.03328887 | 0.06869468 |  |  | 0.03328887 | 0.06869468 | 0.06984237 | 0.06851254 | 0.1027778 | 0.0684245
[5 empty] | 0.03487953 | 0.06953242 |  |  | 0.03487953 | 0.06953242 | 0.07296832 | 0.06934806 | 0.1032609 | 0.06925895
[5 empty] | 0.03367022 | 0.07037016 |  |  | 0.03367022 | 0.07037016 | 0.07029504 | 0.07018358 | 0.1103123 | 0.07009339
[5 empty] | 0.03426887 | 0.0712079 |  |  | 0.03426887 | 0.0712079 | 0.0722261 | 0.0710191 | 0.1055647 | 0.07092784
[5 empty] | 0.03466464 | 0.07204564 |  |  | 0.03466464 | 0.07204564 | 0.06953667 | 0.07185462 | 0.1087815 | 0.07176228
[5 empty] | 0.03522488 | 0.07288338 |  |  | 0.03522488 | 0.07288338 | 0.06904962 | 0.07269014 | 0.1105469 | 0.07259673
[5 empty] | 0.03477289 | 0.07372112 |  |  | 0.03477289 | 0.07372112 | 0.07066889 | 0.07352566 | 0.1090012 | 0.07343117
[5 empty] | 0.03485949 | 0.07455886 |  |  | 0.03485949 | 0.07455886 | 0.07246873 | 0.07436118 | 0.1101346 | 0.07426562
[5 empty] | 0.03435005 | 0.0753966 |  |  | 0.03435005 | 0.0753966 | 0.07074817 | 0.07519669 | 0.106657 | 0.07510006
[5 empty] | 0.03520367 | 0.07623434 |  |  | 0.03520367 | 0.07623434 | 0.07204174 | 0.07603221 | 0.1118401 | 0.07593451
[5 empty] | 0.035176 | 0.07707208 |  |  | 0.035176 | 0.07707208 | 0.07067572 | 0.07686773 | 0.1058556 | 0.07676895
[5 empty] | 0.03477449 | 0.07790982 |  |  | 0.03477449 | 0.07790982 | 0.07193857 | 0.07770325 | 0.1077142 | 0.0776034
[5 empty] | 0.0344114 | 0.07874756 |  |  | 0.0344114 | 0.07874756 | 0.07032671 | 0.07853877 | 0.1114305 | 0.07843784
[5 empty] | 0.03566409 | 0.0795853 |  |  | 0.03566409 | 0.0795853 | 0.0705901 | 0.07937429 | 0.1109216 | 0.07927229
[5 empty] | 0.03403425 | 0.08042304 |  |  | 0.03403425 | 0.08042304 | 0.07109585 | 0.08020981 | 0.1086591 | 0.08010673
[5 empty] | 0.03460795 | 0.08126078 |  |  | 0.03460795 | 0.08126078 | 0.07104528 | 0.08104533 | 0.1115481 | 0.08094118
[5 empty] | 0.03493633 | 0.08209852 |  |  | 0.03493633 | 0.08209852 | 0.07220271 | 0.08188084 | 0.1085497 | 0.08177562
[5 empty] | 0.03404976 | 0.08293626 |  |  | 0.03404976 | 0.08293626 | 0.07154593 | 0.08271636 | 0.1080006 | 0.08261007
[5 empty] | 0.03417192 | 0.083774 |  |  | 0.03417192 | 0.083774 | 0.07057686 | 0.08355188 | 0.108131 | 0.08344451
[5 empty] | 0.0339187 | 0.08461174 |  |  | 0.0339187 | 0.08461174 | 0.0720252 | 0.0843874 | 0.1062838 | 0.08427896
[5 empty] | 0.03540186 | 0.08544948 |  |  | 0.03540186 | 0.08544948 | 0.0699541 | 0.08522292 | 0.1106131 | 0.0851134
[5 empty] | 0.03540254 | 0.08628722 |  |  | 0.03540254 | 0.08628722 | 0.071522 | 0.08605844 | 0.1104075 | 0.08594785
[5 empty] | 0.03489482 | 0.08712496 |  |  | 0.03489482 | 0.08712496 | 0.07100082 | 0.08689396 | 0.1070471 | 0.08678229
[5 empty] | 0.03507988 | 0.0879627 |  |  | 0.03507988 | 0.0879627 | 0.07391982 | 0.08772948 | 0.1097476 | 0.08761674
[5 empty] | 0.0339122 | 0.08880044 |  |  | 0.0339122 | 0.08880044 | 0.07355075 | 0.088565 | 0.1105066 | 0.08845119
[5 empty] | 0.03473349 | 0.08963818 |  |  | 0.03473349 | 0.08963818 | 0.07234871 | 0.08940051 | 0.1066502 | 0.08928563
[5 empty] | 0.0357341 | 0.09047592 |  |  | 0.0357341 | 0.09047592 | 0.07276475 | 0.09023603 | 0.1110485 | 0.09012008
[5 empty] | 0.03501626 | 0.09131366 |  |  | 0.03501626 | 0.09131366 | 0.06977326 | 0.09107155 | 0.1061396 | 0.09095452
[5 empty] | 0.03494769 | 0.0921514 |  |  | 0.03494769 | 0.0921514 | 0.07091972 | 0.09190707 | 0.1086179 | 0.09178897
[5 empty] | 0.03475118 | 0.09298914 |  |  | 0.03475118 | 0.09298914 | 0.07200877 | 0.09274259 | 0.1073871 | 0.09262341
[5 empty] | 0.03535355 | 0.09382688 |  |  | 0.03535355 | 0.09382688 | 0.06980196 | 0.09357811 | 0.1101662 | 0.09345786
[5 empty] | 0.03492489 | 0.09466462 |  |  | 0.03492489 | 0.09466462 | 0.06995566 | 0.09441363 | 0.1119382 | 0.0942923
[5 empty] | 0.03442611 | 0.09550236 |  |  | 0.03442611 | 0.09550236 | 0.07110801 | 0.09524915 | 0.1067706 | 0.09512675
[5 empty] | 0.03450062 | 0.0963401 |  |  | 0.03450062 | 0.0963401 | 0.06928558 | 0.09608466 | 0.1105351 | 0.09596119
[5 empty] | 0.03412682 | 0.09717784 |  |  | 0.03412682 | 0.09717784 | 0.07283098 | 0.09692018 | 0.109034 | 0.09679564
[5 empty] | 0.03374905 | 0.09801558 |  |  | 0.03374905 | 0.09801558 | 0.06963228 | 0.0977557 | 0.1058774 | 0.09763008
[5 empty] | 0.03538349 | 0.09885332 |  |  | 0.03538349 | 0.09885332 | 0.07070176 | 0.09859122 | 0.1091511 | 0.09846453
[5 empty] | 0.03524205 | 0.09969106 |  |  | 0.03524205 | 0.09969106 | 0.07194735 | 0.09942674 | 0.1040939 | 0.09929897
[5 empty] | 0.03430864 | 0.1005288 |  |  | 0.03430864 | 0.1005288 | 0.06975472 | 0.1002623 | 0.1102414 | 0.1001334
[5 empty] | 0.03410549 | 0.1013665 |  |  | 0.03410549 | 0.1013665 | 0.06908108 | 0.1010978 | 0.1104505 | 0.1009679
[5 empty] | 0.03479162 | 0.1022043 |  |  | 0.03479162 | 0.1022043 | 0.06960332 | 0.1019333 | 0.1110261 | 0.1018023
[5 empty] | 0.03408279 | 0.103042 |  |  | 0.03408279 | 0.103042 | 0.07023661 | 0.1027688 | 0.1055003 | 0.1026368
[5 empty] | 0.03450019 | 0.1038798 |  |  | 0.03450019 | 0.1038798 | 0.06993682 | 0.1036043 | 0.1080432 | 0.1034712
[5 empty] | 0.03521544 | 0.1047175 |  |  | 0.03521544 | 0.1047175 | 0.07188402 | 0.1044399 | 0.1083737 | 0.1043056
[5 empty] | 0.03378945 | 0.1055552 |  |  | 0.03378945 | 0.1055552 | 0.07307976 | 0.1052754 | 0.1101955 | 0.1051401
[5 empty] | 0.03527739 | 0.106393 |  |  | 0.03527739 | 0.106393 | 0.06941369 | 0.1061109 | 0.1106444 | 0.1059745
[5 empty] | 0.03504511 | 0.1072307 |  |  | 0.03504511 | 0.1072307 | 0.0723772 | 0.1069464 | 0.1046521 | 0.106809
[5 empty] | 0.03452967 | 0.1080685 |  |  | 0.03452967 | 0.1080685 | 0.07274797 | 0.1077819 | 0.105543 | 0.1076434
[5 empty] | 0.03479086 | 0.1089062 |  |  | 0.03479086 | 0.1089062 | 0.0702338 | 0.1086174 | 0.1100487 | 0.1084779
[5 empty] | 0.03386924 | 0.1097439 |  |  | 0.03386924 | 0.1097439 | 0.06949741 | 0.109453 | 0.1041928 | 0.1093123
[5 empty] | 0.03388191 | 0.1105817 |  |  | 0.03388191 | 0.1105817 | 0.07021287 | 0.1102885 | 0.1099318 | 0.1101468
[5 empty] | 0.03521748 | 0.1114194 |  |  | 0.03521748 | 0.1114194 | 0.06985553 | 0.111124 | 0.1106546 | 0.1109812
[5 empty] | 0.03419579 | 0.1122572 |  |  | 0.03419579 | 0.1122572 | 0.07249319 | 0.1119595 | 0.1080411 | 0.1118156
[5 empty] | 0.03430098 | 0.1130949 |  |  | 0.03430098 | 0.1130949 | 0.06967788 | 0.112795 | 0.1069321 | 0.1126501
[5 empty] | 0.03531135 | 0.1139326 |  |  | 0.03531135 | 0.1139326 | 0.06892022 | 0.1136306 | 0.1091974 | 0.1134845
[5 empty] | 0.03474459 | 0.1147704 |  |  | 0.03474459 | 0.1147704 | 0.06950146 | 0.1144661 | 0.1042383 | 0.114319
[5 empty] | 0.03379537 | 0.1156081 |  |  | 0.03379537 | 0.1156081 | 0.07153987 | 0.1153016 | 0.1093283 | 0.1151534
[5 empty] | 0.03513691 | 0.1164459 |  |  | 0.03513691 | 0.1164459 | 0.07201807 | 0.1161371 | 0.1068524 | 0.1159879
[5 empty] | 0.03333941 | 0.1172836 |  |  | 0.03333941 | 0.1172836 | 0.07119494 | 0.1169726 | 0.1092955 | 0.1168223
[5 empty] | 0.03356273 | 0.1181213 |  |  | 0.03356273 | 0.1181213 | 0.07095685 | 0.1178082 | 0.1073271 | 0.1176568
[5 empty] | 0.03438626 | 0.1189591 |  |  | 0.03438626 | 0.1189591 | 0.06933142 | 0.1186437 | 0.1055745 | 0.1184912
[5 empty] | 0.03510951 | 0.1197968 |  |  | 0.03510951 | 0.1197968 | 0.06955383 | 0.1194792 | 0.1086381 | 0.1193257
[5 empty] | 0.03471944 | 0.1206346 |  |  | 0.03471944 | 0.1206346 | 0.06894515 | 0.1203147 | 0.1067076 | 0.1201601
[5 empty] | 0.03439708 | 0.1214723 |  |  | 0.03439708 | 0.1214723 | 0.07178249 | 0.1211502 | 0.1086563 | 0.1209945
[5 empty] | 0.03406962 | 0.12231 |  |  | 0.03406962 | 0.12231 | 0.0716781 | 0.1219857 | 0.1083964 | 0.121829
[5 empty] | 0.03438481 | 0.1231478 |  |  | 0.03438481 | 0.1231478 | 0.0696516 | 0.1228213 | 0.1087274 | 0.1226634
[5 empty] | 0.03340416 | 0.1239855 |  |  | 0.03340416 | 0.1239855 | 0.06846435 | 0.1236568 | 0.1059436 | 0.1234979
[5 empty] | 0.03452058 | 0.1248233 |  |  | 0.03452058 | 0.1248233 | 0.07144185 | 0.1244923 | 0.1099117 | 0.1243323
[5 empty] | 0.03384232 | 0.125661 |  |  | 0.03384232 | 0.125661 | 0.07239284 | 0.1253278 | 0.1086028 | 0.1251668
[5 empty] | 0.03394874 | 0.1264987 |  |  | 0.03394874 | 0.1264987 | 0.06879295 | 0.1261633 | 0.1079122 | 0.1260012
[5 empty] | 0.03425344 | 0.1273365 |  |  | 0.03425344 | 0.1273365 | 0.069201 | 0.1269989 | 0.1084478 | 0.1268357
[5 empty] | 0.0341209 | 0.1281742 |  |  | 0.0341209 | 0.1281742 | 0.06885859 | 0.1278344 | 0.1039533 | 0.1276701
[5 empty] | 0.03374208 | 0.129012 |  |  | 0.03374208 | 0.129012 | 0.07163701 | 0.1286699 | 0.1085929 | 0.1285046
[5 empty] | 0.03469342692 | 0.1298497 |  |  | 0.03469342692 | 0.1298497 | 0.07122767 | 0.1295054 | 0.1045403 | 0.129339
[5 empty] | 0.03385574 | 0.1306874 |  |  | 0.03385574 | 0.1306874 | 0.06872192 | 0.1303409 | 0.1077262 | 0.1301734
[5 empty] | 0.03314135 | 0.1315252 |  |  | 0.03314135 | 0.1315252 | 0.07049392 | 0.1311765 | 0.1067561 | 0.1310079
[5 empty] | 0.03471876 | 0.1323629 |  |  | 0.03471876 | 0.1323629 | 0.07042677 | 0.132012 | 0.1048393 | 0.1318423
[5 empty] | 0.03426466 | 0.1332007 |  |  | 0.03426466 | 0.1332007 | 0.07132053 | 0.1328475 | 0.1040164 | 0.1326768
[5 empty] | 0.03341339 | 0.1340384 |  |  | 0.03341339 | 0.1340384 | 0.07151885 | 0.133683 | 0.1081618 | 0.1335112
[5 empty] | 0.0338143 | 0.1348761 |  |  | 0.0338143 | 0.1348761 | 0.06971042 | 0.1345185 | 0.1075064 | 0.1343457
[5 empty] | 0.0332509 | 0.1357139 |  |  | 0.0332509 | 0.1357139 | 0.06825773 | 0.135354 | 0.1023589 | 0.1351801
[5 empty] | 0.03313887 | 0.1365516 |  |  | 0.03313887 | 0.1365516 | 0.06882729 | 0.1361896 | 0.1041656 | 0.1360146
[5 empty] | 0.0337301 | 0.1373894 |  |  | 0.0337301 | 0.1373894 | 0.07148783 | 0.1370251 | 0.1046432 | 0.136849
[5 empty] | 0.03344879 | 0.1382271 |  |  | 0.03344879 | 0.1382271 | 0.06938908 | 0.1378606 | 0.1017294 | 0.1376834
[5 empty] | 0.03292537 | 0.1390648 |  |  | 0.03292537 | 0.1390648 | 0.0711555 | 0.1386961 | 0.101913 | 0.1385179
[5 empty] | 0.03319644 | 0.1399026 |  |  | 0.03319644 | 0.1399026 | 0.0691824 | 0.1395316 | 0.1019508 | 0.1393523
[5 empty] | 0.03279015 | 0.1407403 |  |  | 0.03279015 | 0.1407403 | 0.06927058 | 0.1403672 | 0.1039302 | 0.1401868
[5 empty] | 0.03358831 | 0.1415781 |  |  | 0.03358831 | 0.1415781 | 0.0697746 | 0.1412027 | 0.1079765 | 0.1410212
[5 empty] | 0.03383236 | 0.1424158 |  |  | 0.03383236 | 0.1424158 | 0.06775673 | 0.1420382 | 0.103655 | 0.1418557
[5 empty] | 0.0341511 | 0.1432535 |  |  | 0.0341511 | 0.1432535 | 0.06895103 | 0.1428737 | 0.1041844 | 0.1426901
[5 empty] | 0.03332422 | 0.1440913 |  |  | 0.03332422 | 0.1440913 | 0.06828786 | 0.1437092 | 0.1009925 | 0.1435246
[5 empty] | 0.0327148 | 0.144929 |  |  | 0.0327148 | 0.144929 | 0.06851776 | 0.1445448 | 0.1019104 | 0.144359
[5 empty] | 0.03414341 | 0.1457668 |  |  | 0.03414341 | 0.1457668 | 0.06813433 | 0.1453803 | 0.1013397 | 0.1451935
[5 empty] | 0.03332516 | 0.1466045 |  |  | 0.03332516 | 0.1466045 | 0.06765743 | 0.1462158 | 0.1073739 | 0.1460279
[5 empty] | 0.03322391 | 0.1474422 |  |  | 0.03322391 | 0.1474422 | 0.06703732 | 0.1470513 | 0.103647 | 0.1468623
[5 empty] | 0.03292272 | 0.14828 |  |  | 0.03292272 | 0.14828 | 0.0676331 | 0.1478868 | 0.104275 | 0.1476968
[5 empty] | 0.03366327 | 0.1491177 |  |  | 0.03366327 | 0.1491177 | 0.06926224 | 0.1487224 | 0.106807 | 0.1485312
[5 empty] | 0.03295265 | 0.1499555 |  |  | 0.03295265 | 0.1499555 | 0.06848944 | 0.1495579 | 0.1043898 | 0.1493657
[5 empty] | 0.03374209 | 0.1507932 |  |  | 0.03374209 | 0.1507932 | 0.06856926 | 0.1503934 | 0.1055263 | 0.1502001
[5 empty] | 0.03285632 | 0.1516309 |  |  | 0.03285632 | 0.1516309 | 0.06940087 | 0.1512289 | 0.1045119 | 0.1510346
[5 empty] | 0.03268672 | 0.1524687 |  |  | 0.03268672 | 0.1524687 | 0.06928466 | 0.1520644 | 0.1020999 | 0.151869
[5 empty] | 0.0321174 | 0.1533064 |  |  | 0.0321174 | 0.1533064 | 0.06757339 | 0.1528999 | 0.1066061 | 0.1527035
[5 empty] | 0.03366938 | 0.1541442 |  |  | 0.03366938 | 0.1541442 | 0.06834325 | 0.1537355 | 0.1030192 | 0.1535379
[5 empty] | 0.03216019 | 0.1549819 |  |  | 0.03216019 | 0.1549819 | 0.0696853 | 0.154571 | 0.1055125 | 0.1543724
[5 empty] | 0.03351946 | 0.1558196 |  |  | 0.03351946 | 0.1558196 | 0.06671711 | 0.1554065 | 0.1025144 | 0.1552068
[5 empty] | 0.03332301 | 0.1566574 |  |  | 0.03332301 | 0.1566574 | 0.06945905 | 0.156242 | 0.1032436 | 0.1560412
[5 empty] | 0.03262812 | 0.1574951 |  |  | 0.03262812 | 0.1574951 | 0.06662407 | 0.1570775 | 0.1004517 | 0.1568757
[5 empty] | 0.03346166 | 0.1583329 |  |  | 0.03346166 | 0.1583329 | 0.06703563 | 0.1579131 | 0.100002 | 0.1577101
[5 empty] | 0.03267445 | 0.1591706 |  |  | 0.03267445 | 0.1591706 | 0.06619796 | 0.1587486 | 0.1024752 | 0.1585446
[5 empty] | 0.03348176 | 0.1600083 |  |  | 0.03348176 | 0.1600083 | 0.0689663 | 0.1595841 | 0.09985957 | 0.159379
[5 empty] | 0.03340807 | 0.1608461 |  |  | 0.03340807 | 0.1608461 | 0.06871979 | 0.1604196 | 0.09971324 | 0.1602135
[5 empty] | 0.03204307 | 0.1616838 |  |  | 0.03204307 | 0.1616838 | 0.06783566 | 0.1612551 | 0.1054251 | 0.1610479
[5 empty] | 0.0324827 | 0.1625216 |  |  | 0.0324827 | 0.1625216 | 0.06882771 | 0.1620907 | 0.09921275 | 0.1618824
[5 empty] | 0.03201194 | 0.1633593 |  |  | 0.03201194 | 0.1633593 | 0.06591569 | 0.1629262 | 0.1033683 | 0.1627168
[5 empty] | 0.0318466 | 0.164197 |  |  | 0.0318466 | 0.164197 | 0.06715443 | 0.1637617 | 0.1020266 | 0.1635512
[5 empty] | 0.03308798 | 0.1650348 |  |  | 0.03308798 | 0.1650348 | 0.06723522 | 0.1645972 | 0.0981194 | 0.1643857
[5 empty] | 0.03250845 | 0.1658725 |  |  | 0.03250845 | 0.1658725 | 0.06873627 | 0.1654327 | 0.1042726 | 0.1652201
[5 empty] | 0.03175747 | 0.1667103 |  |  | 0.03175747 | 0.1667103 | 0.06666527 | 0.1662682 | 0.1022391 | 0.1660546