## 1
Общество с ограниченной ответственностью "Инженерная геология" (ООО "ИнжГео") | [11 empty] | Общество с ограниченной ответственностью "Инженерная геология" (ООО "ИнжГео")
Юр. адрес: 117279, г. Москва, ул. Миклухо-Маклая, 36 а, этаж 5, пом. XXIII к. 76-84 | [11 empty] | Юр. адрес: 117279, г. Москва, ул. Миклухо-Маклая, 36 а, этаж 5, пом. XXIII к. 76-84 | [8 empty] | нагр |  |  | X0 | Y0 | R |  | нагр |  |  |  | X0 | Y0 | R | нагр |  |  |  | X0 | Y0 | R |  | нагр |  |  |  | X0 | Y0 | R
Телефон/факс +7 (495) 132-30-00, Адрес электронной почты inbox@inj-geo.ru | [11 empty] | Телефон/факс +7 (495) 132-30-00, Адрес электронной почты inbox@inj-geo.ru | [12 empty] | 0 | [7 empty] | 0 | [6 empty] | 0 | [7 empty] | 0
[21 empty] | девиатор | [6 empty] | девиатор | [6 empty] | девиатор | [7 empty] | девиатор
Испытательная лаборатория ООО «ИнжГео» | [11 empty] | Испытательная лаборатория ООО «ИнжГео» | [8 empty] | x0 | Угол | X | Y |  |  |  | x0 |  | Угол | X | Y |  |  | x0 |  | Угол | X | Y |  |  |  | x0 |  | Угол | X | Y
Адрес места осуществления деятельности лаборатории: г. Москва, просп. Вернадского, д. 51, стр. 1 | [11 empty] | Адрес места осуществления деятельности лаборатории: г. Москва, просп. Вернадского, д. 51, стр. 1 | [9 empty] | 0 | [7 empty] | 0 | [6 empty] | 0 | [7 empty] | 0
Телефон +7(910)4557682, E-mail: slg85@mail.ru | [11 empty] | Телефон +7(910)4557682, E-mail: slg85@mail.ru | [9 empty] | 5 | [7 empty] | 5 | [6 empty] | 5 | [7 empty] | 5
[22 empty] | 10 | [7 empty] | 10 | [6 empty] | 10 | [7 empty] | 10
[12 empty] | Протокол испытаний № 13-63/31 от 29-11-2022 | [9 empty] | 15 | [7 empty] | 15 | [6 empty] | 15 | [7 empty] | 15
[22 empty] | 20 | [7 empty] | 20 | [6 empty] | 20 | [7 empty] | 20
[12 empty] | Наименование и адрес заказчика: Переход трубопровода через р. Енисей | [9 empty] | 25 | [7 empty] | 25 | [6 empty] | 25 | [7 empty] | 25
[12 empty] | Наименование объекта: ООО Регионстрой | [9 empty] | 30 | [7 empty] | 30 | [6 empty] | 30 | [7 empty] | 30
Наименование используемого метода/методики: ГОСТ 12248.4-2020 | [11 empty] | Наименование используемого метода/методики: ГОСТ 12248.3-2020 | [9 empty] | 35 | [7 empty] | 35 | [6 empty] | 35 | [7 empty] | 35
Условия проведения испытания: температура окружающей среды (18 - 25)0С, влажность воздуха (40 - 75)% | [11 empty] | Условия проведения испытания: температура окружающей среды (18 - 25)0С, влажность воздуха (40 - 75)% | [9 empty] | 40 | [7 empty] | 40 | [6 empty] | 40 | [7 empty] | 40
[12 empty] | Дата получение объекта подлежащего испытаниям: 02-11-2022 | [9 empty] | 45 | [7 empty] | 45 | [6 empty] | 45 | [7 empty] | 45
[12 empty] | Дата испытания: 25.10.2022-19.11.2031 | [9 empty] | 50 | [7 empty] | 50 | [6 empty] | 50 | [7 empty] | 50
[22 empty] | 55 | [7 empty] | 55 | [6 empty] | 55 | [7 empty] | 55
Испытание грунтов методом трехосного сжатия | [11 empty] | Испытание грунтов методом трехосного сжатия | [9 empty] | 60 | [7 empty] | 60 | [6 empty] | 60 | [7 empty] | 60
[22 empty] | 65 | [7 empty] | 65 | [6 empty] | 65 | [7 empty] | 65
Лабораторный номер: | [6 empty] | We, д.е. = |  |  |  |  | Лабораторный номер: |  | 1066 |  |  |  | We, д.е. = | 0.386134585 |  |  | 70 | [7 empty] | 70 | [6 empty] | 70 | [7 empty] | 70
Номер скважины: | [6 empty] | ρ, г/см3 = |  |  |  |  | Номер скважины: |  | BH-102 |  |  |  | ρ, г/см3 = | 1.74 |  |  | 75 | [7 empty] | 75 | [6 empty] | 75 | [7 empty] | 75
Глубина отбора, м: | [6 empty] | ρs, г/см3 = |  |  |  |  | Глубина отбора, м: |  | 1.4 |  |  |  | ρs, г/см3 = | 2.71 |  |  | 80 | [7 empty] | 80 | [6 empty] | 80 | [7 empty] | 80
Наименование грунта: | [6 empty] | e, д.е. = |  |  |  |  | Наименование грунта: |  | Суглинок, после оттаивания текучепластичный, легкий пылеватый |  |  |  | e, д.е. = | 1.158865 |  |  | 85 | [7 empty] | 85 | [6 empty] | 85 | [7 empty] | 85
Схема проведения опыта: | [6 empty] | IL, д.е. = |  |  |  |  | Схема проведения опыта: |  | КД |  |  |  | IL, д.е. = | 0.977 |  |  | 90 | [7 empty] | 90 | [6 empty] | 90 | [7 empty] | 90
[22 empty] | 95 | [7 empty] | 95 | [6 empty] | 95 | [7 empty] | 95
[22 empty] | 100 | [7 empty] | 100 | [6 empty] | 100 | [7 empty] | 100
Результаты испытаний | [11 empty] | Результаты испытаний | [9 empty] | 105 | [7 empty] | 105 | [6 empty] | 105 | [7 empty] | 105
[22 empty] | 110 | [7 empty] | 110 | [6 empty] | 110 | [7 empty] | 110
[22 empty] | 115 | [7 empty] | 115 | [6 empty] | 115 | [7 empty] | 115
[22 empty] | 120 | [7 empty] | 120 | [6 empty] | 120 | [7 empty] | 120
[22 empty] | 125 | [7 empty] | 125 | [6 empty] | 125 | [7 empty] | 125
[22 empty] | 130 | [7 empty] | 130 | [6 empty] | 130 | [7 empty] | 130
[22 empty] | 135 | [7 empty] | 135 | [6 empty] | 135 | [7 empty] | 135
[22 empty] | 140 | [7 empty] | 140 | [6 empty] | 140 | [7 empty] | 140
[22 empty] | 145 | [7 empty] | 145 | [6 empty] | 145 | [7 empty] | 145
[22 empty] | 150 | [7 empty] | 150 | [6 empty] | 150 | [7 empty] | 150
[22 empty] | 155 | [7 empty] | 155 | [6 empty] | 155 | [7 empty] | 155
[22 empty] | 160 | [7 empty] | 160 | [6 empty] | 160 | [7 empty] | 160
[22 empty] | 165 | [7 empty] | 165 | [6 empty] | 165 | [7 empty] | 165
[22 empty] | 170 | [7 empty] | 170 | [6 empty] | 170 | [7 empty] | 170
[22 empty] | 175 | [7 empty] | 175 | [6 empty] | 175 | [7 empty] | 175
[22 empty] | 180 | [7 empty] | 180 | [6 empty] | 180 | [7 empty] | 180
[13 empty] | Давление в камере, Мпа σ3 | Вертикальная нагрузка, Мпа σ1 | Поровое давление, Мпа u
| K0, д.е. | 0.8435655 |  |  |  |  | Коэфф. Точки | [5 empty] | 0.05 | 0.08493633 | [5 empty] | 1 | [6 empty] | σ3,кПа | σ1,кПа | u, кПа |  |  |  | 4
| q_zg, МПа | 0.04217828 | [10 empty] | 0.15 | 0.2220252 | [27 empty] | δ3, Мпа | δ1-δ3, МПа | δ1, МПа | δ1, КПа
|  |  | Модуль деформации, МПа: | [9 empty] | 0.25 | 0.3591141 | [21 empty] | С, МПа:
|  |  | Е0= |  | Точки модуля (полное напр.), МПа |  |  |  | 0.04217828 | 0.06748524 | [25 empty] | φ, град:
|  |  | E50 = |  | qf (полное напр.), МПа |  |  |  | 0.06746816 | [26 empty] | E, Мпа
|  |  | Коэф. Поперечной деформации, ϑ = | [9 empty] | Эффективные значения угла внутреннего трения и удельного сцепления ϕ', С' | [13 empty] | x | 0
[13 empty] | ϕ', град. = | 9 | [12 empty] | y |  |  |  | С, кПа | φ,°
[13 empty] | С', МПа = | 0.007
| Исполнитель: | [6 empty] | Морозов Д.С. |  |  |  |  | Исполнитель: |  |  |  |  | Морозов Д.С.
| Начальник исп. лаборатории: | [6 empty] | Семиколенова Л.Г. |  |  |  |  | Начальник исп. лаборатории: |  |  |  |  | Семиколенова Л.Г.
Лист 1 , всего листов 2 | [11 empty] | Лист 2 , всего листов 2
Частичное воспроизведение протокола испытаний без письменного разрешения ООО «ИнжГео» ЗАПРЕЩАЕТСЯ | [11 empty] | Частичное воспроизведение протокола испытаний без письменного разрешения ООО «ИнжГео» ЗАПРЕЩАЕТСЯ
[5 empty] | второй график |  | первый график | [9 empty] | К Пуассона
dev50 | epsE50 | ind | devE0 | epsE0 | dev | eps | sigma |  | dev1 | eps1 | dev2 | eps2 | dev3 | eps3 |  | Глины
0.01746816 | 0.001746803 |  |  |  | -0.000445 | 0 |  |  | -0.000445 | 0 | 0.0180063 | 0.0003847471 | 0.02509624 | 0.000331301 |  | < 0 | 0,20-0,30
ind |  |  |  |  | 0.009432809 | 0.0006288492 |  |  | 0.009432809 | 0.0006288492 | 0.0360126 | 0.001154241 | 0.05455704 | 0.001080329 |  | 0-0,25 | 0,30-0,38
2 |  |  |  |  | 0.01746816 | 0.001746803 |  |  | 0.01746816 | 0.001746803 | 0.03875988 | 0.001669525 | 0.05471604 | 0.001668782 |  | 0,25< | 0,38-0,45
E0 |  |  |  |  | 0.01830213 | 0.00251322 |  |  | 0.01830213 | 0.00251322 | 0.03832422 | 0.002504287 | 0.06185411 | 0.002503173 |  | Суглинки | 0,35-0,37
epsE0 | devE0 |  |  |  | 0.01940032 | 0.00335096 |  |  | 0.01940032 | 0.00335096 | 0.04021311 | 0.003339049 | 0.06337344 | 0.003337563 |  | Пески и супеси | 0,30-0,35
0.0006288492 | 0.009432809 |  |  |  | 0.02017982 | 0.0041887 |  |  | 0.02017982 | 0.0041887 | 0.04483411 | 0.004173811 | 0.06635052 | 0.004171954
[5 empty] | 0.02154802 | 0.00502644 |  |  | 0.02154802 | 0.00502644 | 0.04567919 | 0.005008574 | 0.06802218 | 0.005006345
График E50 |  | График E |  |  | 0.02198174 | 0.00586418 |  |  | 0.02198174 | 0.00586418 | 0.04663047 | 0.005843336 | 0.06808877 | 0.005840736
eps | q | sigma |  |  | 0.02345259 | 0.00670192 |  |  | 0.02345259 | 0.00670192 | 0.0483502 | 0.006678098 | 0.07392982 | 0.006675127
Горизонтальная линия E50 |  | Касательная |  |  | 0.02413315 | 0.00753966 |  |  | 0.02413315 | 0.00753966 | 0.04861477 | 0.00751286 | 0.07291027 | 0.007509518
0 |  | a | b |  | 0.02379639 | 0.0083774 |  |  | 0.02379639 | 0.0083774 | 0.05189405 | 0.008347623 | 0.07777318 | 0.008343909
|  |  | 0 |  | 0.02498565 | 0.00921514 |  |  | 0.02498565 | 0.00921514 | 0.05286911 | 0.009182385 | 0.08029746 | 0.009178299
Вертикальная линия E50 |  | p1 и p2 |  |  | 0.02531745 | 0.01005288 |  |  | 0.02531745 | 0.01005288 | 0.05299625 | 0.01001715 | 0.08160296 | 0.01001269
| 0 | 0 |  |  | 0.02514684 | 0.01089062 |  |  | 0.02514684 | 0.01089062 | 0.05305412 | 0.01085191 | 0.07965463 | 0.01084708
[5 empty] | 0.02552828 | 0.01172836 |  |  | 0.02552828 | 0.01172836 | 0.05518582 | 0.01168667 | 0.08517438 | 0.01168147
Касательная линия E50 |  |  |  |  | 0.02621159 | 0.0125661 |  |  | 0.02621159 | 0.0125661 | 0.05638177 | 0.01252143 | 0.08490385 | 0.01251586
0 | 0 | Горизонтальная 1 |  |  | 0.02634261 | 0.01340384 |  |  | 0.02634261 | 0.01340384 | 0.0571356 | 0.0133562 | 0.08169425 | 0.01335025
[5 empty] | 0.02654641 | 0.01424158 |  |  | 0.02654641 | 0.01424158 | 0.05508122 | 0.01419096 | 0.08588883 | 0.01418464
Горизонтальная линия qкр |  |  |  |  | 0.02757085 | 0.01507932 |  |  | 0.02757085 | 0.01507932 | 0.05701307 | 0.01502572 | 0.08607329 | 0.01501904
Горизонтальная линия q |  | Горизонтальная 2 |  |  | 0.02712945 | 0.01591706 |  |  | 0.02712945 | 0.01591706 | 0.05744972 | 0.01586048 | 0.08681472 | 0.01585343
0 |  | 0 |  |  | 0.02763405 | 0.0167548 |  |  | 0.02763405 | 0.0167548 | 0.05576067 | 0.01669525 | 0.08536987 | 0.01668782
[5 empty] | 0.02726335 | 0.01759254 |  |  | 0.02726335 | 0.01759254 | 0.05922738 | 0.01753001 | 0.08464739 | 0.01752221
Вертикальная линия q |  |  |  |  | 0.02882479 | 0.01843028 |  |  | 0.02882479 | 0.01843028 | 0.06020622 | 0.01836477 | 0.08914066 | 0.0183566
| 0 |  |  |  | 0.02813183 | 0.01926802 |  |  | 0.02813183 | 0.01926802 | 0.05719528 | 0.01919953 | 0.09131988 | 0.01919099
[5 empty] | 0.02842936 | 0.02010576 |  |  | 0.02842936 | 0.02010576 | 0.05891026 | 0.02003429 | 0.0915735 | 0.02002538
[5 empty] | 0.02790691 | 0.0209435 |  |  | 0.02790691 | 0.0209435 | 0.0599322 | 0.02086906 | 0.0902001 | 0.02085977
[5 empty] | 0.02857922 | 0.02178124 |  |  | 0.02857922 | 0.02178124 | 0.06029582 | 0.02170382 | 0.09192633 | 0.02169416
[5 empty] | 0.02897754 | 0.02261898 |  |  | 0.02897754 | 0.02261898 | 0.05834006 | 0.02253858 | 0.09021094 | 0.02252855
[5 empty] | 0.02874502 | 0.02345672 |  |  | 0.02874502 | 0.02345672 | 0.06007603 | 0.02337334 | 0.08935687 | 0.02336294
[5 empty] | 0.02984769 | 0.02429446 |  |  | 0.02984769 | 0.02429446 | 0.05882432 | 0.02420811 | 0.09229389 | 0.02419733
[5 empty] | 0.02876204 | 0.0251322 |  |  | 0.02876204 | 0.0251322 | 0.05866332 | 0.02504287 | 0.09058097 | 0.02503173
[5 empty] | 0.02918661 | 0.02596994 |  |  | 0.02918661 | 0.02596994 | 0.0610408 | 0.02587763 | 0.09207867 | 0.02586612
[5 empty] | 0.02982992 | 0.02680768 |  |  | 0.02982992 | 0.02680768 | 0.06186628 | 0.02671239 | 0.09137558 | 0.02670051
[5 empty] | 0.02943379 | 0.02764542 |  |  | 0.02943379 | 0.02764542 | 0.06335092 | 0.02754716 | 0.09321123 | 0.0275349
[5 empty] | 0.02962308 | 0.02848316 |  |  | 0.02962308 | 0.02848316 | 0.06126441 | 0.02838192 | 0.09559374 | 0.02836929
[5 empty] | 0.02934628 | 0.0293209 |  |  | 0.02934628 | 0.0293209 | 0.05983629 | 0.02921668 | 0.0936506 | 0.02920368
[5 empty] | 0.02940818 | 0.03015864 |  |  | 0.02940818 | 0.03015864 | 0.06310235 | 0.03005144 | 0.09504419 | 0.03003807
[5 empty] | 0.02953038 | 0.03099638 |  |  | 0.02953038 | 0.03099638 | 0.06443179 | 0.0308862 | 0.0961881 | 0.03087246
[5 empty] | 0.03104859 | 0.03183412 |  |  | 0.03104859 | 0.03183412 | 0.06392846 | 0.03172097 | 0.09782458 | 0.03170685
[5 empty] | 0.03057069 | 0.03267186 |  |  | 0.03057069 | 0.03267186 | 0.06361559 | 0.03255573 | 0.09810237 | 0.03254124
[5 empty] | 0.03082035 | 0.0335096 |  |  | 0.03082035 | 0.0335096 | 0.06300169 | 0.03339049 | 0.09880956 | 0.03337563
[5 empty] | 0.03082793 | 0.03434734 |  |  | 0.03082793 | 0.03434734 | 0.06294766 | 0.03422525 | 0.0958725 | 0.03421003
[5 empty] | 0.03151567 | 0.03518508 |  |  | 0.03151567 | 0.03518508 | 0.06246208 | 0.03506002 | 0.09435006 | 0.03504442
[5 empty] | 0.03045347 | 0.03602282 |  |  | 0.03045347 | 0.03602282 | 0.06408638 | 0.03589478 | 0.09804414 | 0.03587881
[5 empty] | 0.03023819 | 0.03686056 |  |  | 0.03023819 | 0.03686056 | 0.0652796 | 0.03672954 | 0.1003847 | 0.0367132
[5 empty] | 0.03167861 | 0.0376983 |  |  | 0.03167861 | 0.0376983 | 0.06298207 | 0.0375643 | 0.0963427 | 0.03754759
[5 empty] | 0.03161336 | 0.03853604 |  |  | 0.03161336 | 0.03853604 | 0.0661909 | 0.03839906 | 0.09479725 | 0.03838198
[5 empty] | 0.0309927 | 0.03937378 |  |  | 0.0309927 | 0.03937378 | 0.0630585 | 0.03923383 | 0.09782481 | 0.03921637
[5 empty] | 0.03183926 | 0.04021152 |  |  | 0.03183926 | 0.04021152 | 0.06413065 | 0.04006859 | 0.09869682 | 0.04005076
[5 empty] | 0.0308326 | 0.04104926 |  |  | 0.0308326 | 0.04104926 | 0.06344623 | 0.04090335 | 0.09632791 | 0.04088515
[5 empty] | 0.03163675 | 0.041887 |  |  | 0.03163675 | 0.041887 | 0.06353759 | 0.04173811 | 0.09683026 | 0.04171954
[5 empty] | 0.03125925 | 0.04272474 |  |  | 0.03125925 | 0.04272474 | 0.06373883 | 0.04257288 | 0.1007045 | 0.04255393
[5 empty] | 0.03133585 | 0.04356248 |  |  | 0.03133585 | 0.04356248 | 0.06653166 | 0.04340764 | 0.09519402 | 0.04338832
[5 empty] | 0.03092373 | 0.04440022 |  |  | 0.03092373 | 0.04440022 | 0.06406923 | 0.0442424 | 0.09719633 | 0.04422272
[5 empty] | 0.03085479 | 0.04523796 |  |  | 0.03085479 | 0.04523796 | 0.0659028 | 0.04507716 | 0.09700609 | 0.04505711
[5 empty] | 0.03176449 | 0.0460757 |  |  | 0.03176449 | 0.0460757 | 0.06598085 | 0.04591193 | 0.1013268 | 0.0458915
[5 empty] | 0.03154779 | 0.04691344 |  |  | 0.03154779 | 0.04691344 | 0.06687321 | 0.04674669 | 0.09856236 | 0.04672589
[5 empty] | 0.03256908 | 0.04775118 |  |  | 0.03256908 | 0.04775118 | 0.06656839 | 0.04758145 | 0.1018177 | 0.04756028
[5 empty] | 0.03214945 | 0.04858892 |  |  | 0.03214945 | 0.04858892 | 0.06458101 | 0.04841621 | 0.1025782 | 0.04839467
[5 empty] | 0.03200044 | 0.04942666 |  |  | 0.03200044 | 0.04942666 | 0.06645598 | 0.04925097 | 0.09980908 | 0.04922906
[5 empty] | 0.03172502 | 0.0502644 |  |  | 0.03172502 | 0.0502644 | 0.06624829 | 0.05008574 | 0.1026516 | 0.05006345
[5 empty] | 0.03252098 | 0.05110214 |  |  | 0.03252098 | 0.05110214 | 0.06865499 | 0.0509205 | 0.1027192 | 0.05089784
[5 empty] | 0.03253723 | 0.05193988 |  |  | 0.03253723 | 0.05193988 | 0.06849808 | 0.05175526 | 0.1024874 | 0.05173223
[5 empty] | 0.03196297 | 0.05277762 |  |  | 0.03196297 | 0.05277762 | 0.06580947 | 0.05259002 | 0.1036599 | 0.05256662
[5 empty] | 0.0326932 | 0.05361536 |  |  | 0.0326932 | 0.05361536 | 0.06710602 | 0.05342479 | 0.100599 | 0.05340101
[5 empty] | 0.03254336 | 0.0544531 |  |  | 0.03254336 | 0.0544531 | 0.06663165 | 0.05425955 | 0.09939574 | 0.05423541
[5 empty] | 0.03264946 | 0.05529084 |  |  | 0.03264946 | 0.05529084 | 0.06528877 | 0.05509431 | 0.0997162 | 0.0550698
[5 empty] | 0.03320396 | 0.05612858 |  |  | 0.03320396 | 0.05612858 | 0.06677346 | 0.05592907 | 0.1050755 | 0.05590419
[5 empty] | 0.03220854 | 0.05696632 |  |  | 0.03220854 | 0.05696632 | 0.06943793 | 0.05676383 | 0.1024135 | 0.05673858
[5 empty] | 0.03259862 | 0.05780406 |  |  | 0.03259862 | 0.05780406 | 0.06920356 | 0.0575986 | 0.1032782 | 0.05757297
[5 empty] | 0.03326502 | 0.0586418 |  |  | 0.03326502 | 0.0586418 | 0.07006332 | 0.05843336 | 0.1012094 | 0.05840736
[5 empty] | 0.03298337 | 0.05947954 |  |  | 0.03298337 | 0.05947954 | 0.06983978 | 0.05926812 | 0.1009276 | 0.05924175
[5 empty] | 0.03391794 | 0.06031728 |  |  | 0.03391794 | 0.06031728 | 0.06760397 | 0.06010288 | 0.1056072 | 0.06007614
[5 empty] | 0.03314248 | 0.06115502 |  |  | 0.03314248 | 0.06115502 | 0.07076199 | 0.06093765 | 0.1040014 | 0.06091053
[5 empty] | 0.03410279 | 0.06199276 |  |  | 0.03410279 | 0.06199276 | 0.07105074 | 0.06177241 | 0.1028483 | 0.06174492
[5 empty] | 0.03336663 | 0.0628305 |  |  | 0.03336663 | 0.0628305 | 0.06811598 | 0.06260717 | 0.1040772 | 0.06257931
[5 empty] | 0.03354772 | 0.06366824 |  |  | 0.03354772 | 0.06366824 | 0.07026261 | 0.06344193 | 0.1023133 | 0.06341371
[5 empty] | 0.0342478 | 0.06450598 |  |  | 0.0342478 | 0.06450598 | 0.06834267 | 0.0642767 | 0.1082692 | 0.0642481
[5 empty] | 0.03415937 | 0.06534372 |  |  | 0.03415937 | 0.06534372 | 0.06910608 | 0.06511146 | 0.1037951 | 0.06508249
[5 empty] | 0.03390687 | 0.06618146 |  |  | 0.03390687 | 0.06618146 | 0.07093717 | 0.06594622 | 0.1067414 | 0.06591688
[5 empty] | 0.0340071 | 0.0670192 |  |  | 0.0340071 | 0.0670192 | 0.07125137 | 0.06678098 | 0.1080718 | 0.06675127
[5 empty] | 0.03313726 | 0.06785694 |  |  | 0.03313726 | 0.06785694 | 0.0715321 | 0.06761574 | 0.1043508 | 0.06758566
[5 empty] | 0.03433134 | 0.06869468 |  |  | 0.03433134 | 0.06869468 | 0.06847271 | 0.06845051 | 0.1052864 | 0.06842005
[5 empty] | 0.03350745 | 0.06953242 |  |  | 0.03350745 | 0.06953242 | 0.07031212 | 0.06928527 | 0.1098798 | 0.06925444
[5 empty] | 0.03361704 | 0.07037016 |  |  | 0.03361704 | 0.07037016 | 0.06857576 | 0.07012003 | 0.1091141 | 0.07008883
[5 empty] | 0.03493633 | 0.0712079 |  |  | 0.03493633 | 0.0712079 | 0.07050389 | 0.07095479 | 0.1059028 | 0.07092322
[5 empty] | 0.03386163 | 0.07204564 |  |  | 0.03386163 | 0.07204564 | 0.07011323 | 0.07178956 | 0.1059247 | 0.07175761
[5 empty] | 0.03503729 | 0.07288338 |  |  | 0.03503729 | 0.07288338 | 0.07105448 | 0.07262432 | 0.104405 | 0.072592
[5 empty] | 0.03504532 | 0.07372112 |  |  | 0.03504532 | 0.07372112 | 0.07056982 | 0.07345908 | 0.1060853 | 0.0734264
[5 empty] | 0.03371935 | 0.07455886 |  |  | 0.03371935 | 0.07455886 | 0.06970972 | 0.07429384 | 0.1054477 | 0.07426079
[5 empty] | 0.03501784 | 0.0753966 |  |  | 0.03501784 | 0.0753966 | 0.07360574 | 0.0751286 | 0.1115967 | 0.07509518
[5 empty] | 0.03555978 | 0.07623434 |  |  | 0.03555978 | 0.07623434 | 0.0728266 | 0.07596337 | 0.1072419 | 0.07592957
[5 empty] | 0.03498269 | 0.07707208 |  |  | 0.03498269 | 0.07707208 | 0.06980641 | 0.07679813 | 0.1108621 | 0.07676396
[5 empty] | 0.03477999 | 0.07790982 |  |  | 0.03477999 | 0.07790982 | 0.07067941 | 0.07763289 | 0.1084891 | 0.07759835
[5 empty] | 0.03571865 | 0.07874756 |  |  | 0.03571865 | 0.07874756 | 0.07360539 | 0.07846765 | 0.112149 | 0.07843274
[5 empty] | 0.03523673 | 0.0795853 |  |  | 0.03523673 | 0.0795853 | 0.0720252 | 0.07930242 | 0.1066261 | 0.07926713
[5 empty] | 0.03433149 | 0.08042304 |  |  | 0.03433149 | 0.08042304 | 0.07136466 | 0.08013718 | 0.1090134 | 0.08010152
[5 empty] | 0.03450027 | 0.08126078 |  |  | 0.03450027 | 0.08126078 | 0.06965796 | 0.08097194 | 0.1086266 | 0.08093591
[5 empty] | 0.03545829 | 0.08209852 |  |  | 0.03545829 | 0.08209852 | 0.07019288 | 0.0818067 | 0.1064745 | 0.0817703
[5 empty] | 0.03552379 | 0.08293626 |  |  | 0.03552379 | 0.08293626 | 0.0731995 | 0.08264147 | 0.111253 | 0.08260469
[5 empty] | 0.03495524 | 0.083774 |  |  | 0.03495524 | 0.083774 | 0.07331796 | 0.08347623 | 0.1076078 | 0.08343909
[5 empty] | 0.03448391 | 0.08461174 |  |  | 0.03448391 | 0.08461174 | 0.07344639 | 0.08431099 | 0.1088974 | 0.08427348
[5 empty] | 0.03433175 | 0.08544948 |  |  | 0.03433175 | 0.08544948 | 0.06969802 | 0.08514575 | 0.1063554 | 0.08510787
[5 empty] | 0.03547706 | 0.08628722 |  |  | 0.03547706 | 0.08628722 | 0.07065498 | 0.08598051 | 0.1106433 | 0.08594226
[5 empty] | 0.035461 | 0.08712496 |  |  | 0.035461 | 0.08712496 | 0.07269861 | 0.08681528 | 0.1063315 | 0.08677665
[5 empty] | 0.03480156 | 0.0879627 |  |  | 0.03480156 | 0.0879627 | 0.07409631 | 0.08765004 | 0.1054186 | 0.08761104
[5 empty] | 0.03392918 | 0.08880044 |  |  | 0.03392918 | 0.08880044 | 0.07168552 | 0.0884848 | 0.1108732 | 0.08844543
[5 empty] | 0.03466933 | 0.08963818 |  |  | 0.03466933 | 0.08963818 | 0.07238082 | 0.08931956 | 0.1107888 | 0.08927982
[5 empty] | 0.03554259 | 0.09047592 |  |  | 0.03554259 | 0.09047592 | 0.07024506 | 0.09015433 | 0.1096407 | 0.09011421
[5 empty] | 0.03559824 | 0.09131366 |  |  | 0.03559824 | 0.09131366 | 0.07281255 | 0.09098909 | 0.1061087 | 0.0909486
[5 empty] | 0.03392732 | 0.0921514 |  |  | 0.03392732 | 0.0921514 | 0.07044032 | 0.09182385 | 0.1072692 | 0.09178299
[5 empty] | 0.03428073 | 0.09298914 |  |  | 0.03428073 | 0.09298914 | 0.06971053 | 0.09265861 | 0.1086943 | 0.09261738
[5 empty] | 0.03467954 | 0.09382688 |  |  | 0.03467954 | 0.09382688 | 0.06939988 | 0.09349337 | 0.1071464 | 0.09345178
[5 empty] | 0.03528124 | 0.09466462 |  |  | 0.03528124 | 0.09466462 | 0.07144009 | 0.09432814 | 0.105674 | 0.09428617
[5 empty] | 0.03469937 | 0.09550236 |  |  | 0.03469937 | 0.09550236 | 0.07254709 | 0.0951629 | 0.1085514 | 0.09512056
[5 empty] | 0.03480955 | 0.0963401 |  |  | 0.03480955 | 0.0963401 | 0.06953888 | 0.09599766 | 0.1096327 | 0.09595495
[5 empty] | 0.03422859 | 0.09717784 |  |  | 0.03422859 | 0.09717784 | 0.07155365 | 0.09683242 | 0.106961 | 0.09678934
[5 empty] | 0.03475811 | 0.09801558 |  |  | 0.03475811 | 0.09801558 | 0.07250136 | 0.09766719 | 0.1072292 | 0.09762373
[5 empty] | 0.03440523 | 0.09885332 |  |  | 0.03440523 | 0.09885332 | 0.07025672 | 0.09850195 | 0.1050965 | 0.09845812
[5 empty] | 0.03417067 | 0.09969106 |  |  | 0.03417067 | 0.09969106 | 0.06998317 | 0.09933671 | 0.10633 | 0.09929251
[5 empty] | 0.03360519 | 0.1005288 |  |  | 0.03360519 | 0.1005288 | 0.07122774 | 0.1001715 | 0.1099978 | 0.1001269
[5 empty] | 0.03468339 | 0.1013665 |  |  | 0.03468339 | 0.1013665 | 0.07110685 | 0.1010062 | 0.1071692 | 0.1009613
[5 empty] | 0.03551857 | 0.1022043 |  |  | 0.03551857 | 0.1022043 | 0.06979028 | 0.101841 | 0.1057813 | 0.1017957
[5 empty] | 0.03515174 | 0.103042 |  |  | 0.03515174 | 0.103042 | 0.07195098 | 0.1026758 | 0.1099307 | 0.1026301
[5 empty] | 0.03489498 | 0.1038798 |  |  | 0.03489498 | 0.1038798 | 0.07091045 | 0.1035105 | 0.1065963 | 0.1034645
[5 empty] | 0.03521019 | 0.1047175 |  |  | 0.03521019 | 0.1047175 | 0.07344544 | 0.1043453 | 0.108766 | 0.1042989
[5 empty] | 0.03475453 | 0.1055552 |  |  | 0.03475453 | 0.1055552 | 0.0715602 | 0.10518 | 0.106004 | 0.1051332
[5 empty] | 0.03381 | 0.106393 |  |  | 0.03381 | 0.106393 | 0.07059479 | 0.1060148 | 0.1084965 | 0.1059676
[5 empty] | 0.0349382 | 0.1072307 |  |  | 0.0349382 | 0.1072307 | 0.07229622 | 0.1068496 | 0.1044802 | 0.106802
[5 empty] | 0.03515422 | 0.1080685 |  |  | 0.03515422 | 0.1080685 | 0.07017978 | 0.1076843 | 0.1066724 | 0.1076364
[5 empty] | 0.03389274 | 0.1089062 |  |  | 0.03389274 | 0.1089062 | 0.06990852 | 0.1085191 | 0.1083634 | 0.1084708
[5 empty] | 0.03372251 | 0.1097439 |  |  | 0.03372251 | 0.1097439 | 0.07143328 | 0.1093539 | 0.1080794 | 0.1093052
[5 empty] | 0.03422449 | 0.1105817 |  |  | 0.03422449 | 0.1105817 | 0.06991237 | 0.1101886 | 0.1051653 | 0.1101396
[5 empty] | 0.03404394 | 0.1114194 |  |  | 0.03404394 | 0.1114194 | 0.07091586 | 0.1110234 | 0.1077642 | 0.110974
[5 empty] | 0.0349268 | 0.1122572 |  |  | 0.0349268 | 0.1122572 | 0.0718717 | 0.1118581 | 0.1067529 | 0.1118084
[5 empty] | 0.03485297 | 0.1130949 |  |  | 0.03485297 | 0.1130949 | 0.06927867 | 0.1126929 | 0.1038198 | 0.1126428
[5 empty] | 0.03444263 | 0.1139326 |  |  | 0.03444263 | 0.1139326 | 0.0693517 | 0.1135277 | 0.1041045 | 0.1134772
[5 empty] | 0.03342977 | 0.1147704 |  |  | 0.03342977 | 0.1147704 | 0.06912246 | 0.1143624 | 0.1044029 | 0.1143115
[5 empty] | 0.03428063 | 0.1156081 |  |  | 0.03428063 | 0.1156081 | 0.07105042 | 0.1151972 | 0.1082487 | 0.1151459
[5 empty] | 0.03436156 | 0.1164459 |  |  | 0.03436156 | 0.1164459 | 0.0699192 | 0.116032 | 0.1039638 | 0.1159803
[5 empty] | 0.03361537 | 0.1172836 |  |  | 0.03361537 | 0.1172836 | 0.07003602 | 0.1168667 | 0.1030834 | 0.1168147
[5 empty] | 0.03394495 | 0.1181213 |  |  | 0.03394495 | 0.1181213 | 0.07030262 | 0.1177015 | 0.1084639 | 0.1176491
[5 empty] | 0.03448873 | 0.1189591 |  |  | 0.03448873 | 0.1189591 | 0.07065315 | 0.1185362 | 0.108733 | 0.1184835
[5 empty] | 0.03348413 | 0.1197968 |  |  | 0.03348413 | 0.1197968 | 0.0699077 | 0.119371 | 0.1074162 | 0.1193179
[5 empty] | 0.03441944 | 0.1206346 |  |  | 0.03441944 | 0.1206346 | 0.07186756 | 0.1202058 | 0.1073361 | 0.1201523
[5 empty] | 0.0348125 | 0.1214723 |  |  | 0.0348125 | 0.1214723 | 0.07185987 | 0.1210405 | 0.105699 | 0.1209867
[5 empty] | 0.03429719 | 0.12231 |  |  | 0.03429719 | 0.12231 | 0.06854258 | 0.1218753 | 0.1073107 | 0.1218211
[5 empty] | 0.03484097 | 0.1231478 |  |  | 0.03484097 | 0.1231478 | 0.07049983 | 0.1227101 | 0.1055786 | 0.1226555
[5 empty] | 0.03327888 | 0.1239855 |  |  | 0.03327888 | 0.1239855 | 0.06936831 | 0.1235448 | 0.1057511 | 0.1234898
[5 empty] | 0.03464585 | 0.1248233 |  |  | 0.03464585 | 0.1248233 | 0.06855367 | 0.1243796 | 0.1045222 | 0.1243242
[5 empty] | 0.03422019 | 0.125661 |  |  | 0.03422019 | 0.125661 | 0.06904785 | 0.1252143 | 0.1071683 | 0.1251586
[5 empty] | 0.03331535 | 0.1264987 |  |  | 0.03331535 | 0.1264987 | 0.0684107 | 0.1260491 | 0.1097963 | 0.125993
[5 empty] | 0.03487522 | 0.1273365 |  |  | 0.03487522 | 0.1273365 | 0.06793081 | 0.1268839 | 0.1031045 | 0.1268274
[5 empty] | 0.03398725 | 0.1281742 |  |  | 0.03398725 | 0.1281742 | 0.06987712 | 0.1277186 | 0.1045453 | 0.1276618
[5 empty] | 0.03456731 | 0.129012 |  |  | 0.03456731 | 0.129012 | 0.07162482 | 0.1285534 | 0.1060405 | 0.1284962
[5 empty] | 0.03328916 | 0.1298497 |  |  | 0.03328916 | 0.1298497 | 0.06912783 | 0.1293882 | 0.1085532 | 0.1293306
[5 empty] | 0.03347571 | 0.1306874 |  |  | 0.03347571 | 0.1306874 | 0.07154702 | 0.1302229 | 0.104584 | 0.130165
[5 empty] | 0.03399854 | 0.1315252 |  |  | 0.03399854 | 0.1315252 | 0.06933882 | 0.1310577 | 0.1019034 | 0.1309994
[5 empty] | 0.03361983 | 0.1323629 |  |  | 0.03361983 | 0.1323629 | 0.07121907 | 0.1318924 | 0.1033292 | 0.1318338
[5 empty] | 0.03459142 | 0.1332007 |  |  | 0.03459142 | 0.1332007 | 0.06747949 | 0.1327272 | 0.1078981 | 0.1326681
[5 empty] | 0.033808 | 0.1340384 |  |  | 0.033808 | 0.1340384 | 0.07049085 | 0.133562 | 0.1065238 | 0.1335025
[5 empty] | 0.03472916 | 0.1348761 |  |  | 0.03472916 | 0.1348761 | 0.06988442 | 0.1343967 | 0.103733 | 0.1343369
[5 empty] | 0.03336837 | 0.1357139 |  |  | 0.03336837 | 0.1357139 | 0.07066464 | 0.1352315 | 0.1079409 | 0.1351713
[5 empty] | 0.0327453 | 0.1365516 |  |  | 0.0327453 | 0.1365516 | 0.0687077 | 0.1360663 | 0.1075281 | 0.1360057
[5 empty] | 0.03337018 | 0.1373894 |  |  | 0.03337018 | 0.1373894 | 0.06953984 | 0.136901 | 0.1021176 | 0.1368401
[5 empty] | 0.0331141 | 0.1382271 |  |  | 0.0331141 | 0.1382271 | 0.07180855 | 0.1377358 | 0.1017559 | 0.1376745
[5 empty] | 0.03432463 | 0.1390648 |  |  | 0.03432463 | 0.1390648 | 0.0670537 | 0.1385705 | 0.10699 | 0.1385089
[5 empty] | 0.03355711 | 0.1399026 |  |  | 0.03355711 | 0.1399026 | 0.06905389 | 0.1394053 | 0.1059289 | 0.1393433
[5 empty] | 0.03365301 | 0.1407403 |  |  | 0.03365301 | 0.1407403 | 0.06746626 | 0.1402401 | 0.1017757 | 0.1401777
[5 empty] | 0.03400592 | 0.1415781 |  |  | 0.03400592 | 0.1415781 | 0.06957533 | 0.1410748 | 0.1068751 | 0.1410121
[5 empty] | 0.03434231 | 0.1424158 |  |  | 0.03434231 | 0.1424158 | 0.0710291 | 0.1419096 | 0.1016175 | 0.1418464
[5 empty] | 0.03400857 | 0.1432535 |  |  | 0.03400857 | 0.1432535 | 0.07056533 | 0.1427443 | 0.1034842 | 0.1426808
[5 empty] | 0.03397629 | 0.1440913 |  |  | 0.03397629 | 0.1440913 | 0.06729421 | 0.1435791 | 0.103009 | 0.1435152
[5 empty] | 0.03406023 | 0.144929 |  |  | 0.03406023 | 0.144929 | 0.06893951 | 0.1444139 | 0.1074262 | 0.1443496
[5 empty] | 0.0327904 | 0.1457668 |  |  | 0.0327904 | 0.1457668 | 0.07063082 | 0.1452486 | 0.1008301 | 0.145184
[5 empty] | 0.03268181 | 0.1466045 |  |  | 0.03268181 | 0.1466045 | 0.0691741 | 0.1460834 | 0.1067737 | 0.1460184
[5 empty] | 0.03337431 | 0.1474422 |  |  | 0.03337431 | 0.1474422 | 0.0674994 | 0.1469182 | 0.1076211 | 0.1468528
[5 empty] | 0.03365668 | 0.14828 |  |  | 0.03365668 | 0.14828 | 0.06753817 | 0.1477529 | 0.1036521 | 0.1476872
[5 empty] | 0.03282112 | 0.1491177 |  |  | 0.03282112 | 0.1491177 | 0.06758852 | 0.1485877 | 0.1057565 | 0.1485216
[5 empty] | 0.03357786 | 0.1499555 |  |  | 0.03357786 | 0.1499555 | 0.0695601 | 0.1494224 | 0.1039563 | 0.149356
[5 empty] | 0.03240053 | 0.1507932 |  |  | 0.03240053 | 0.1507932 | 0.06935531 | 0.1502572 | 0.1008524 | 0.1501904
[5 empty] | 0.03249812 | 0.1516309 |  |  | 0.03249812 | 0.1516309 | 0.06573889 | 0.151092 | 0.1033685 | 0.1510247
[5 empty] | 0.03321121 | 0.1524687 |  |  | 0.03321121 | 0.1524687 | 0.0700643 | 0.1519267 | 0.1019797 | 0.1518591
[5 empty] | 0.03319089 | 0.1533064 |  |  | 0.03319089 | 0.1533064 | 0.06682362 | 0.1527615 | 0.1020795 | 0.1526935
[5 empty] | 0.03305404 | 0.1541442 |  |  | 0.03305404 | 0.1541442 | 0.06705597 | 0.1535963 | 0.1005145 | 0.1535279
[5 empty] | 0.03268376 | 0.1549819 |  |  | 0.03268376 | 0.1549819 | 0.06947729 | 0.154431 | 0.1018885 | 0.1543623
[5 empty] | 0.03352694 | 0.1558196 |  |  | 0.03352694 | 0.1558196 | 0.06585789 | 0.1552658 | 0.1031263 | 0.1551967
[5 empty] | 0.0334393 | 0.1566574 |  |  | 0.0334393 | 0.1566574 | 0.0668093 | 0.1561005 | 0.1062691 | 0.1560311
[5 empty] | 0.03275229 | 0.1574951 |  |  | 0.03275229 | 0.1574951 | 0.06605465 | 0.1569353 | 0.1056369 | 0.1568655
[5 empty] | 0.03238281 | 0.1583329 |  |  | 0.03238281 | 0.1583329 | 0.06622449 | 0.1577701 | 0.1041324 | 0.1576999
[5 empty] | 0.03314864 | 0.1591706 |  |  | 0.03314864 | 0.1591706 | 0.0659409 | 0.1586048 | 0.1037162 | 0.1585343
[5 empty] | 0.03309107 | 0.1600083 |  |  | 0.03309107 | 0.1600083 | 0.06632189 | 0.1594396 | 0.1037048 | 0.1593687
[5 empty] | 0.0320733 | 0.1608461 |  |  | 0.0320733 | 0.1608461 | 0.06540438 | 0.1602744 | 0.1026876 | 0.160203
[5 empty] | 0.03270632 | 0.1616838 |  |  | 0.03270632 | 0.1616838 | 0.06613321 | 0.1611091 | 0.09961402 | 0.1610374
[5 empty] | 0.03212735 | 0.1625216 |  |  | 0.03212735 | 0.1625216 | 0.06830461 | 0.1619439 | 0.09927747 | 0.1618718
[5 empty] | 0.03258291 | 0.1633593 |  |  | 0.03258291 | 0.1633593 | 0.06827756 | 0.1627786 | 0.1047195 | 0.1627062
[5 empty] | 0.03326995 | 0.164197 |  |  | 0.03326995 | 0.164197 | 0.06477987 | 0.1636134 | 0.1014336 | 0.1635406
[5 empty] | 0.03290611 | 0.1650348 |  |  | 0.03290611 | 0.1650348 | 0.06580485 | 0.1644482 | 0.1038095 | 0.164375
[5 empty] | 0.03217222 | 0.1658725 |  |  | 0.03217222 | 0.1658725 | 0.06592904 | 0.1652829 | 0.09998502 | 0.1652094
[5 empty] | 0.0319309 | 0.1667103 |  |  | 0.0319309 | 0.1667103 | 0.0670557 | 0.1661177 | 0.1018964 | 0.1660438