## 1
Общество с ограниченной ответственностью "Инженерная геология" (ООО "ИнжГео") | [11 empty] | Общество с ограниченной ответственностью "Инженерная геология" (ООО "ИнжГео")
Юр. адрес: 117279, г. Москва, ул. Миклухо-Маклая, 36 а, этаж 5, пом. XXIII к. 76-84 | [11 empty] | Юр. адрес: 117279, г. Москва, ул. Миклухо-Маклая, 36 а, этаж 5, пом. XXIII к. 76-84 | [8 empty] | нагр |  |  | X0 | Y0 | R |  | нагр |  |  |  | X0 | Y0 | R | нагр |  |  |  | X0 | Y0 | R |  | нагр |  |  |  | X0 | Y0 | R
Телефон/факс +7 (495) 132-30-00, Адрес электронной почты inbox@inj-geo.ru | [11 empty] | Телефон/факс +7 (495) 132-30-00, Адрес электронной почты inbox@inj-geo.ru | [12 empty] | 0 | [7 empty] | 0 | [6 empty] | 0 | [7 empty] | 0
[21 empty] | девиатор | [6 empty] | девиатор | [6 empty] | девиатор | [7 empty] | девиатор
Испытательная лаборатория ООО «ИнжГео» | [11 empty] | Испытательная лаборатория ООО «ИнжГео» | [8 empty] | x0 | Угол | X | Y |  |  |  | x0 |  | Угол | X | Y |  |  | x0 |  | Угол | X | Y |  |  |  | x0 |  | Угол | X | Y
Адрес места осуществления деятельности лаборатории: г. Москва, просп. Вернадского, д. 51, стр. 1 | [11 empty] | Адрес места осуществления деятельности лаборатории: г. Москва, просп. Вернадского, д. 51, стр. 1 | [9 empty] | 0 | [7 empty] | 0 | [6 empty] | 0 | [7 empty] | 0
Телефон +7(910)4557682, E-mail: slg85@mail.ru | [11 empty] | Телефон +7(910)4557682, E-mail: slg85@mail.ru | [9 empty] | 5 | [7 empty] | 5 | [6 empty] | 5 | [7 empty] | 5
[22 empty] | 10 | [7 empty] | 10 | [6 empty] | 10 | [7 empty] | 10
[12 empty] | Протокол испытаний № 13-63/32 от 30-11-2022 | [9 empty] | 15 | [7 empty] | 15 | [6 empty] | 15 | [7 empty] | 15
[22 empty] | 20 | [7 empty] | 20 | [6 empty] | 20 | [7 empty] | 20
[12 empty] | Наименование и адрес заказчика: Переход трубопровода через р. Енисей | [9 empty] | 25 | [7 empty] | 25 | [6 empty] | 25 | [7 empty] | 25
[12 empty] | Наименование объекта: ООО Регионстрой | [9 empty] | 30 | [7 empty] | 30 | [6 empty] | 30 | [7 empty] | 30
Наименование используемого метода/методики: ГОСТ 12248.4-2020 | [11 empty] | Наименование используемого метода/методики: ГОСТ 12248.3-2020 | [9 empty] | 35 | [7 empty] | 35 | [6 empty] | 35 | [7 empty] | 35
Условия проведения испытания: температура окружающей среды (18 - 25)0С, влажность воздуха (40 - 75)% | [11 empty] | Условия проведения испытания: температура окружающей среды (18 - 25)0С, влажность воздуха (40 - 75)% | [9 empty] | 40 | [7 empty] | 40 | [6 empty] | 40 | [7 empty] | 40
[12 empty] | Дата получение объекта подлежащего испытаниям: 03-11-2022 | [9 empty] | 45 | [7 empty] | 45 | [6 empty] | 45 | [7 empty] | 45
[12 empty] | Дата испытания: 25.10.2022-19.11.2032 | [9 empty] | 50 | [7 empty] | 50 | [6 empty] | 50 | [7 empty] | 50
[22 empty] | 55 | [7 empty] | 55 | [6 empty] | 55 | [7 empty] | 55
Испытание грунтов методом трехосного сжатия | [11 empty] | Испытание грунтов методом трехосного сжатия | [9 empty] | 60 | [7 empty] | 60 | [6 empty] | 60 | [7 empty] | 60
[22 empty] | 65 | [7 empty] | 65 | [6 empty] | 65 | [7 empty] | 65
Лабораторный номер: | [6 empty] | We, д.е. = |  |  |  |  | Лабораторный номер: |  | 1067 |  |  |  | We, д.е. = | 0.337453659 |  |  | 70 | [7 empty] | 70 | [6 empty] | 70 | [7 empty] | 70
Номер скважины: | [6 empty] | ρ, г/см3 = |  |  |  |  | Номер скважины: |  | BH-144 |  |  |  | ρ, г/см3 = | 1.75 |  |  | 75 | [7 empty] | 75 | [6 empty] | 75 | [7 empty] | 75
Глубина отбора, м: | [6 empty] | ρs, г/см3 = |  |  |  |  | Глубина отбора, м: |  | 2.1 |  |  |  | ρs, г/см3 = | 2.7 |  |  | 80 | [7 empty] | 80 | [6 empty] | 80 | [7 empty] | 80
Наименование грунта: | [6 empty] | e, д.е. = |  |  |  |  | Наименование грунта: |  | Суглинок, после оттаивания текучепластичный, легкий пылеватый |  |  |  | e, д.е. = | 1.0635 |  |  | 85 | [7 empty] | 85 | [6 empty] | 85 | [7 empty] | 85
Схема проведения опыта: | [6 empty] | IL, д.е. = |  |  |  |  | Схема проведения опыта: |  | КД |  |  |  | IL, д.е. = | 0.867 |  |  | 90 | [7 empty] | 90 | [6 empty] | 90 | [7 empty] | 90
[22 empty] | 95 | [7 empty] | 95 | [6 empty] | 95 | [7 empty] | 95
[22 empty] | 100 | [7 empty] | 100 | [6 empty] | 100 | [7 empty] | 100
Результаты испытаний | [11 empty] | Результаты испытаний | [9 empty] | 105 | [7 empty] | 105 | [6 empty] | 105 | [7 empty] | 105
[22 empty] | 110 | [7 empty] | 110 | [6 empty] | 110 | [7 empty] | 110
[22 empty] | 115 | [7 empty] | 115 | [6 empty] | 115 | [7 empty] | 115
[22 empty] | 120 | [7 empty] | 120 | [6 empty] | 120 | [7 empty] | 120
[22 empty] | 125 | [7 empty] | 125 | [6 empty] | 125 | [7 empty] | 125
[22 empty] | 130 | [7 empty] | 130 | [6 empty] | 130 | [7 empty] | 130
[22 empty] | 135 | [7 empty] | 135 | [6 empty] | 135 | [7 empty] | 135
[22 empty] | 140 | [7 empty] | 140 | [6 empty] | 140 | [7 empty] | 140
[22 empty] | 145 | [7 empty] | 145 | [6 empty] | 145 | [7 empty] | 145
[22 empty] | 150 | [7 empty] | 150 | [6 empty] | 150 | [7 empty] | 150
[22 empty] | 155 | [7 empty] | 155 | [6 empty] | 155 | [7 empty] | 155
[22 empty] | 160 | [7 empty] | 160 | [6 empty] | 160 | [7 empty] | 160
[22 empty] | 165 | [7 empty] | 165 | [6 empty] | 165 | [7 empty] | 165
[22 empty] | 170 | [7 empty] | 170 | [6 empty] | 170 | [7 empty] | 170
[22 empty] | 175 | [7 empty] | 175 | [6 empty] | 175 | [7 empty] | 175
[22 empty] | 180 | [7 empty] | 180 | [6 empty] | 180 | [7 empty] | 180
[13 empty] | Давление в камере, Мпа σ3 | Вертикальная нагрузка, Мпа σ1 | Поровое давление, Мпа u
| K0, д.е. | 0.8435655 |  |  |  |  | Коэфф. Точки | [5 empty] | 0.05 | 0.08493633 | [5 empty] | 1 | [6 empty] | σ3,кПа | σ1,кПа | u, кПа |  |  |  | 4
| q_zg, МПа | 0.04217828 | [10 empty] | 0.15 | 0.2220252 | [27 empty] | δ3, Мпа | δ1-δ3, МПа | δ1, МПа | δ1, КПа
|  |  | Модуль деформации, МПа: | [9 empty] | 0.25 | 0.3591141 | [21 empty] | С, МПа:
|  |  | Е0= |  | Точки модуля (полное напр.), МПа |  |  |  | 0.04217828 | 0.06748524 | [25 empty] | φ, град:
|  |  | E50 = |  | qf (полное напр.), МПа |  |  |  | 0.06746816 | [26 empty] | E, Мпа
|  |  | Коэф. Поперечной деформации, ϑ = | [9 empty] | Эффективные значения угла внутреннего трения и удельного сцепления ϕ', С' | [13 empty] | x | 0
[13 empty] | ϕ', град. = | 9 | [12 empty] | y |  |  |  | С, кПа | φ,°
[13 empty] | С', МПа = | 0.007
| Исполнитель: | [6 empty] | Морозов Д.С. |  |  |  |  | Исполнитель: |  |  |  |  | Морозов Д.С.
| Начальник исп. лаборатории: | [6 empty] | Семиколенова Л.Г. |  |  |  |  | Начальник исп. лаборатории: |  |  |  |  | Семиколенова Л.Г.
Лист 1 , всего листов 2 | [11 empty] | Лист 2 , всего листов 2
Частичное воспроизведение протокола испытаний без письменного разрешения ООО «ИнжГео» ЗАПРЕЩАЕТСЯ | [11 empty] | Частичное воспроизведение протокола испытаний без письменного разрешения ООО «ИнжГео» ЗАПРЕЩАЕТСЯ
[5 empty] | второй график |  | первый график | [9 empty] | К Пуассона
dev50 | epsE50 | ind | devE0 | epsE0 | dev | eps | sigma |  | dev1 | eps1 | dev2 | eps2 | dev3 | eps3 |  | Глины
0.01746816 | 0.001746803 |  |  |  | 0.000265 | 0 |  |  | 0.000265 | 0 | 0.01980693 | 0.0004075469 | 0.02291395 | 0.0002909687 |  | < 0 | 0,20-0,30
ind |  |  |  |  | 0.007511311 | 0.0005007503 |  |  | 0.007511311 | 0.0005007503 | 0.0360126 | 0.001111492 | 0.05455704 | 0.001039174 |  | 0-0,25 | 0,30-0,38
2 |  |  |  |  | 0.01746816 | 0.001746803 |  |  | 0.01746816 | 0.001746803 | 0.03687744 | 0.001761206 | 0.06018809 | 0.001760479 |  | 0,25< | 0,38-0,45
E0 |  |  |  |  | 0.01791583 | 0.002651387 |  |  | 0.01791583 | 0.002651387 | 0.04100803 | 0.002641809 | 0.05793485 | 0.002640719 |  | Суглинки | 0,35-0,37
epsE0 | devE0 |  |  |  | 0.01979232 | 0.003535183 |  |  | 0.01979232 | 0.003535183 | 0.04221035 | 0.003522413 | 0.06125258 | 0.003520959 |  | Пески и супеси | 0,30-0,35
0.0005007503 | 0.007511311 |  |  |  | 0.02004359 | 0.004418978 |  |  | 0.02004359 | 0.004418978 | 0.04336696 | 0.004403016 | 0.06729824 | 0.004401199
[5 empty] | 0.02143307 | 0.005302774 |  |  | 0.02143307 | 0.005302774 | 0.04380142 | 0.005283619 | 0.06469564 | 0.005281438
График E50 |  | График E |  |  | 0.02220828 | 0.00618657 |  |  | 0.02220828 | 0.00618657 | 0.04778396 | 0.006164222 | 0.06866365 | 0.006161678
eps | q | sigma |  |  | 0.02222315 | 0.007070365 |  |  | 0.02222315 | 0.007070365 | 0.04586346 | 0.007044825 | 0.06986838 | 0.007041918
Горизонтальная линия E50 |  | Касательная |  |  | 0.02295702 | 0.007954161 |  |  | 0.02295702 | 0.007954161 | 0.0462837 | 0.007925428 | 0.07165876 | 0.007922158
0 |  | a | b |  | 0.02388698 | 0.008837957 |  |  | 0.02388698 | 0.008837957 | 0.04777856 | 0.008806031 | 0.07612482 | 0.008802397
|  |  | 0 |  | 0.02422312 | 0.009721752 |  |  | 0.02422312 | 0.009721752 | 0.04855926 | 0.009686635 | 0.08011608 | 0.009682637
Вертикальная линия E50 |  | p1 и p2 |  |  | 0.02467795 | 0.01060555 |  |  | 0.02467795 | 0.01060555 | 0.05042263 | 0.01056724 | 0.07764999 | 0.01056288
| 0 | 0 |  |  | 0.02534349 | 0.01148934 |  |  | 0.02534349 | 0.01148934 | 0.05094629 | 0.01144784 | 0.07565917 | 0.01144312
[5 empty] | 0.02560215 | 0.01237314 |  |  | 0.02560215 | 0.01237314 | 0.05398145 | 0.01232844 | 0.07904554 | 0.01232336
Касательная линия E50 |  |  |  |  | 0.02565563 | 0.01325693 |  |  | 0.02565563 | 0.01325693 | 0.05244398 | 0.01320905 | 0.07766295 | 0.0132036
0 | 0 | Горизонтальная 1 |  |  | 0.02524821 | 0.01414073 |  |  | 0.02524821 | 0.01414073 | 0.05549258 | 0.01408965 | 0.08180862 | 0.01408384
[5 empty] | 0.0265741 | 0.01502453 |  |  | 0.0265741 | 0.01502453 | 0.05520414 | 0.01497025 | 0.08025831 | 0.01496408
Горизонтальная линия qкр |  |  |  |  | 0.02662756 | 0.01590832 |  |  | 0.02662756 | 0.01590832 | 0.05231643 | 0.01585086 | 0.08092534 | 0.01584432
Горизонтальная линия q |  | Горизонтальная 2 |  |  | 0.02636684 | 0.01679212 |  |  | 0.02636684 | 0.01679212 | 0.05282129 | 0.01673146 | 0.08593901 | 0.01672455
0 |  | 0 |  |  | 0.02678439 | 0.01767591 |  |  | 0.02678439 | 0.01767591 | 0.05373867 | 0.01761206 | 0.08076857 | 0.01760479
[5 empty] | 0.02741847 | 0.01855971 |  |  | 0.02741847 | 0.01855971 | 0.05488294 | 0.01849267 | 0.08769301 | 0.01848503
Вертикальная линия q |  |  |  |  | 0.02755935 | 0.0194435 |  |  | 0.02755935 | 0.0194435 | 0.0561764 | 0.01937327 | 0.08280591 | 0.01936527
| 0 |  |  |  | 0.02675235 | 0.0203273 |  |  | 0.02675235 | 0.0203273 | 0.05439326 | 0.02025387 | 0.08253168 | 0.02024551
[5 empty] | 0.02638191 | 0.0212111 |  |  | 0.02638191 | 0.0212111 | 0.05678622 | 0.02113448 | 0.08747069 | 0.02112575
[5 empty] | 0.02698565 | 0.02209489 |  |  | 0.02698565 | 0.02209489 | 0.05862681 | 0.02201508 | 0.08431907 | 0.02200599
[5 empty] | 0.0282662 | 0.02297869 |  |  | 0.0282662 | 0.02297869 | 0.05487594 | 0.02289568 | 0.08292671 | 0.02288623
[5 empty] | 0.02735567 | 0.02386248 |  |  | 0.02735567 | 0.02386248 | 0.05910537 | 0.02377628 | 0.08690287 | 0.02376647
[5 empty] | 0.02803663 | 0.02474628 |  |  | 0.02803663 | 0.02474628 | 0.05768895 | 0.02465689 | 0.0840647 | 0.02464671
[5 empty] | 0.02836612 | 0.02563007 |  |  | 0.02836612 | 0.02563007 | 0.05875059 | 0.02553749 | 0.08399519 | 0.02552695
[5 empty] | 0.02827961 | 0.02651387 |  |  | 0.02827961 | 0.02651387 | 0.05682256 | 0.02641809 | 0.08981878 | 0.02640719
[5 empty] | 0.0285328 | 0.02739767 |  |  | 0.0285328 | 0.02739767 | 0.0585555 | 0.0272987 | 0.09003358 | 0.02728743
[5 empty] | 0.02852162 | 0.02828146 |  |  | 0.02852162 | 0.02828146 | 0.05903035 | 0.0281793 | 0.0881343 | 0.02816767
[5 empty] | 0.02790117 | 0.02916526 |  |  | 0.02790117 | 0.02916526 | 0.05674971 | 0.0290599 | 0.08915422 | 0.02904791
[5 empty] | 0.02853787 | 0.03004905 |  |  | 0.02853787 | 0.03004905 | 0.05724762 | 0.02994051 | 0.08697091 | 0.02992815
[5 empty] | 0.02763904 | 0.03093285 |  |  | 0.02763904 | 0.03093285 | 0.06061121 | 0.03082111 | 0.0875664 | 0.03080839
[5 empty] | 0.02940871 | 0.03181664 |  |  | 0.02940871 | 0.03181664 | 0.05717683 | 0.03170171 | 0.09263312 | 0.03168863
[5 empty] | 0.02945799 | 0.03270044 |  |  | 0.02945799 | 0.03270044 | 0.05991661 | 0.03258232 | 0.09007947 | 0.03256887
[5 empty] | 0.02877377 | 0.03358423 |  |  | 0.02877377 | 0.03358423 | 0.05795469 | 0.03346292 | 0.09165914 | 0.03344911
[5 empty] | 0.02871669 | 0.03446803 |  |  | 0.02871669 | 0.03446803 | 0.06077284 | 0.03434352 | 0.09377599 | 0.03432935
[5 empty] | 0.02823472 | 0.03535183 |  |  | 0.02823472 | 0.03535183 | 0.06126117 | 0.03522413 | 0.0942179 | 0.03520959
[5 empty] | 0.02925409 | 0.03623562 |  |  | 0.02925409 | 0.03623562 | 0.05910699 | 0.03610473 | 0.09413849 | 0.03608983
[5 empty] | 0.02884248 | 0.03711942 |  |  | 0.02884248 | 0.03711942 | 0.05960751 | 0.03698533 | 0.09269539 | 0.03697007
[5 empty] | 0.02919103 | 0.03800321 |  |  | 0.02919103 | 0.03800321 | 0.05911307 | 0.03786593 | 0.09280846 | 0.03785031
[5 empty] | 0.02996912 | 0.03888701 |  |  | 0.02996912 | 0.03888701 | 0.05983523 | 0.03874654 | 0.09240259 | 0.03873055
[5 empty] | 0.02972665 | 0.0397708 |  |  | 0.02972665 | 0.0397708 | 0.06210064 | 0.03962714 | 0.09377638 | 0.03961079
[5 empty] | 0.02908552 | 0.0406546 |  |  | 0.02908552 | 0.0406546 | 0.0617105 | 0.04050774 | 0.08993927 | 0.04049103
[5 empty] | 0.02903205 | 0.0415384 |  |  | 0.02903205 | 0.0415384 | 0.05984939 | 0.04138835 | 0.09121869 | 0.04137127
[5 empty] | 0.02906801 | 0.04242219 |  |  | 0.02906801 | 0.04242219 | 0.0604681 | 0.04226895 | 0.09088753 | 0.04225151
[5 empty] | 0.02985314 | 0.04330599 |  |  | 0.02985314 | 0.04330599 | 0.06051298 | 0.04314955 | 0.09370198 | 0.04313175
[5 empty] | 0.02917932 | 0.04418978 |  |  | 0.02917932 | 0.04418978 | 0.06285062 | 0.04403016 | 0.09406082 | 0.04401199
[5 empty] | 0.03058323 | 0.04507358 |  |  | 0.03058323 | 0.04507358 | 0.06089432 | 0.04491076 | 0.09523515 | 0.04489223
[5 empty] | 0.03032297 | 0.04595737 |  |  | 0.03032297 | 0.04595737 | 0.06318348 | 0.04579136 | 0.0927054 | 0.04577247
[5 empty] | 0.02924854 | 0.04684117 |  |  | 0.02924854 | 0.04684117 | 0.0611091 | 0.04667197 | 0.09267641 | 0.04665271
[5 empty] | 0.03030456 | 0.04772497 |  |  | 0.03030456 | 0.04772497 | 0.06144849 | 0.04755257 | 0.09116654 | 0.04753295
[5 empty] | 0.02959638 | 0.04860876 |  |  | 0.02959638 | 0.04860876 | 0.06328084 | 0.04843317 | 0.09118514 | 0.04841319
[5 empty] | 0.02983089 | 0.04949256 |  |  | 0.02983089 | 0.04949256 | 0.06321351 | 0.04931378 | 0.09744725 | 0.04929342
[5 empty] | 0.02969975 | 0.05037635 |  |  | 0.02969975 | 0.05037635 | 0.06041273 | 0.05019438 | 0.09378545 | 0.05017366
[5 empty] | 0.02982032 | 0.05126015 |  |  | 0.02982032 | 0.05126015 | 0.06279324 | 0.05107498 | 0.09781321 | 0.0510539
[5 empty] | 0.03092889 | 0.05214394 |  |  | 0.03092889 | 0.05214394 | 0.06367645 | 0.05195559 | 0.09429524 | 0.05193414
[5 empty] | 0.03068447 | 0.05302774 |  |  | 0.03068447 | 0.05302774 | 0.06148727 | 0.05283619 | 0.09454607 | 0.05281438
[5 empty] | 0.0297122 | 0.05391154 |  |  | 0.0297122 | 0.05391154 | 0.06229323 | 0.05371679 | 0.09220848 | 0.05369462
[5 empty] | 0.03005433 | 0.05479533 |  |  | 0.03005433 | 0.05479533 | 0.06307526 | 0.05459739 | 0.09734238 | 0.05457486
[5 empty] | 0.03057347 | 0.05567913 |  |  | 0.03057347 | 0.05567913 | 0.06511496 | 0.055478 | 0.09385445 | 0.0554551
[5 empty] | 0.02984189 | 0.05656292 |  |  | 0.02984189 | 0.05656292 | 0.06414073 | 0.0563586 | 0.0979934 | 0.05633534
[5 empty] | 0.03067789 | 0.05744672 |  |  | 0.03067789 | 0.05744672 | 0.06128212 | 0.0572392 | 0.09692698 | 0.05721558
[5 empty] | 0.03144961 | 0.05833051 |  |  | 0.03144961 | 0.05833051 | 0.06162096 | 0.05811981 | 0.09454778 | 0.05809582
[5 empty] | 0.03120771 | 0.05921431 |  |  | 0.03120771 | 0.05921431 | 0.0621962 | 0.05900041 | 0.09903267 | 0.05897606
[5 empty] | 0.03050521 | 0.0600981 |  |  | 0.03050521 | 0.0600981 | 0.06481936 | 0.05988101 | 0.09543755 | 0.0598563
[5 empty] | 0.03055054 | 0.0609819 |  |  | 0.03055054 | 0.0609819 | 0.06418137 | 0.06076162 | 0.09583386 | 0.06073654
[5 empty] | 0.03148096 | 0.0618657 |  |  | 0.03148096 | 0.0618657 | 0.06538583 | 0.06164222 | 0.09470864 | 0.06161678
[5 empty] | 0.03032154 | 0.06274949 |  |  | 0.03032154 | 0.06274949 | 0.06583303 | 0.06252282 | 0.09426362 | 0.06249702
[5 empty] | 0.03054682 | 0.06363329 |  |  | 0.03054682 | 0.06363329 | 0.06449148 | 0.06340343 | 0.09386057 | 0.06337726
[5 empty] | 0.03128563 | 0.06451708 |  |  | 0.03128563 | 0.06451708 | 0.06441428 | 0.06428403 | 0.09824808 | 0.0642575
[5 empty] | 0.03142381 | 0.06540088 |  |  | 0.03142381 | 0.06540088 | 0.06263243 | 0.06516463 | 0.09588026 | 0.06513774
[5 empty] | 0.03067416 | 0.06628467 |  |  | 0.03067416 | 0.06628467 | 0.06379317 | 0.06604524 | 0.09473884 | 0.06601798
[5 empty] | 0.03139349 | 0.06716847 |  |  | 0.03139349 | 0.06716847 | 0.06555575 | 0.06692584 | 0.1004639 | 0.06689822
[5 empty] | 0.03160905 | 0.06805227 |  |  | 0.03160905 | 0.06805227 | 0.0650197 | 0.06780644 | 0.09875419 | 0.06777846
[5 empty] | 0.03163242 | 0.06893606 |  |  | 0.03163242 | 0.06893606 | 0.06502879 | 0.06868704 | 0.09645451 | 0.0686587
[5 empty] | 0.03126525 | 0.06981986 |  |  | 0.03126525 | 0.06981986 | 0.06499839 | 0.06956765 | 0.09828847 | 0.06953894
[5 empty] | 0.0312183 | 0.07070365 |  |  | 0.0312183 | 0.07070365 | 0.06693197 | 0.07044825 | 0.1029874 | 0.07041918
[5 empty] | 0.03227827 | 0.07158745 |  |  | 0.03227827 | 0.07158745 | 0.06471513 | 0.07132885 | 0.09746777 | 0.07129942
[5 empty] | 0.03227058 | 0.07247124 |  |  | 0.03227058 | 0.07247124 | 0.06537282 | 0.07220946 | 0.09836448 | 0.07217966
[5 empty] | 0.03122056 | 0.07335504 |  |  | 0.03122056 | 0.07335504 | 0.06402905 | 0.07309006 | 0.1023114 | 0.0730599
[5 empty] | 0.03253562 | 0.07423884 |  |  | 0.03253562 | 0.07423884 | 0.06399905 | 0.07397066 | 0.1025129 | 0.07394014
[5 empty] | 0.03278708 | 0.07512263 |  |  | 0.03278708 | 0.07512263 | 0.0661632 | 0.07485127 | 0.1024226 | 0.07482038
[5 empty] | 0.03154478 | 0.07600643 |  |  | 0.03154478 | 0.07600643 | 0.06551235 | 0.07573187 | 0.09852275 | 0.07570062
[5 empty] | 0.03246629 | 0.07689022 |  |  | 0.03246629 | 0.07689022 | 0.06452145 | 0.07661247 | 0.1007718 | 0.07658086
[5 empty] | 0.03156356 | 0.07777402 |  |  | 0.03156356 | 0.07777402 | 0.06789336 | 0.07749308 | 0.1008014 | 0.0774611
[5 empty] | 0.03254968 | 0.07865781 |  |  | 0.03254968 | 0.07865781 | 0.06697023 | 0.07837368 | 0.1001301 | 0.07834134
[5 empty] | 0.03236011 | 0.07954161 |  |  | 0.03236011 | 0.07954161 | 0.06568448 | 0.07925428 | 0.1024101 | 0.07922158
[5 empty] | 0.03187873 | 0.0804254 |  |  | 0.03187873 | 0.0804254 | 0.06533304 | 0.08013489 | 0.09973605 | 0.08010182
[5 empty] | 0.03275069 | 0.0813092 |  |  | 0.03275069 | 0.0813092 | 0.06712639 | 0.08101549 | 0.09907296 | 0.08098206
[5 empty] | 0.03279716 | 0.082193 |  |  | 0.03279716 | 0.082193 | 0.06861109 | 0.08189609 | 0.09894796 | 0.08186229
[5 empty] | 0.0322884 | 0.08307679 |  |  | 0.0322884 | 0.08307679 | 0.06569206 | 0.08277669 | 0.1013831 | 0.08274253
[5 empty] | 0.03226029 | 0.08396059 |  |  | 0.03226029 | 0.08396059 | 0.06669599 | 0.0836573 | 0.1031153 | 0.08362277
[5 empty] | 0.03259311 | 0.08484438 |  |  | 0.03259311 | 0.08484438 | 0.06702928 | 0.0845379 | 0.1045045 | 0.08450301
[5 empty] | 0.03247791 | 0.08572818 |  |  | 0.03247791 | 0.08572818 | 0.06552889 | 0.0854185 | 0.1056297 | 0.08538325
[5 empty] | 0.032488 | 0.08661197 |  |  | 0.032488 | 0.08661197 | 0.06957707 | 0.08629911 | 0.105224 | 0.08626349
[5 empty] | 0.03244793 | 0.08749577 |  |  | 0.03244793 | 0.08749577 | 0.06765533 | 0.08717971 | 0.1005585 | 0.08714373
[5 empty] | 0.03348283 | 0.08837957 |  |  | 0.03348283 | 0.08837957 | 0.06797297 | 0.08806031 | 0.1057759 | 0.08802397
[5 empty] | 0.0335248 | 0.08926336 |  |  | 0.0335248 | 0.08926336 | 0.06873699 | 0.08894092 | 0.104109 | 0.08890421
[5 empty] | 0.03225134 | 0.09014716 |  |  | 0.03225134 | 0.09014716 | 0.06738968 | 0.08982152 | 0.1063878 | 0.08978445
[5 empty] | 0.03310399 | 0.09103095 |  |  | 0.03310399 | 0.09103095 | 0.07015159 | 0.09070212 | 0.1013153 | 0.09066469
[5 empty] | 0.03239405 | 0.09191475 |  |  | 0.03239405 | 0.09191475 | 0.06702035 | 0.09158273 | 0.1052641 | 0.09154493
[5 empty] | 0.03268858 | 0.09279854 |  |  | 0.03268858 | 0.09279854 | 0.06815138 | 0.09246333 | 0.1051459 | 0.09242517
[5 empty] | 0.03244955 | 0.09368234 |  |  | 0.03244955 | 0.09368234 | 0.070427 | 0.09334393 | 0.1042218 | 0.09330541
[5 empty] | 0.03355822 | 0.09456614 |  |  | 0.03355822 | 0.09456614 | 0.06778653 | 0.09422454 | 0.1027382 | 0.09418565
[5 empty] | 0.03255099 | 0.09544993 |  |  | 0.03255099 | 0.09544993 | 0.06952544 | 0.09510514 | 0.1018584 | 0.09506589
[5 empty] | 0.03395079 | 0.09633373 |  |  | 0.03395079 | 0.09633373 | 0.06995708 | 0.09598574 | 0.1024978 | 0.09594613
[5 empty] | 0.03396651 | 0.09721752 |  |  | 0.03396651 | 0.09721752 | 0.06806692 | 0.09686635 | 0.1042313 | 0.09682637
[5 empty] | 0.03262958 | 0.09810132 |  |  | 0.03262958 | 0.09810132 | 0.06758353 | 0.09774695 | 0.1070279 | 0.09770661
[5 empty] | 0.03289286 | 0.09898511 |  |  | 0.03289286 | 0.09898511 | 0.07036863 | 0.09862755 | 0.1057541 | 0.09858685
[5 empty] | 0.03319717 | 0.09986891 |  |  | 0.03319717 | 0.09986891 | 0.0707205 | 0.09950815 | 0.1039221 | 0.09946709
[5 empty] | 0.03323382 | 0.1007527 |  |  | 0.03323382 | 0.1007527 | 0.06918523 | 0.1003888 | 0.1024271 | 0.1003473
[5 empty] | 0.0333349 | 0.1016365 |  |  | 0.0333349 | 0.1016365 | 0.06940764 | 0.1012694 | 0.1047418 | 0.1012276
[5 empty] | 0.03418026 | 0.1025203 |  |  | 0.03418026 | 0.1025203 | 0.06900679 | 0.10215 | 0.1021607 | 0.1021078
[5 empty] | 0.033394 | 0.1034041 |  |  | 0.033394 | 0.1034041 | 0.07003651 | 0.1030306 | 0.1043507 | 0.102988
[5 empty] | 0.0343705 | 0.1042879 |  |  | 0.0343705 | 0.1042879 | 0.06744112 | 0.1039112 | 0.1063337 | 0.1038683
[5 empty] | 0.03366462 | 0.1051717 |  |  | 0.03366462 | 0.1051717 | 0.06718316 | 0.1047918 | 0.1055661 | 0.1047485
[5 empty] | 0.03354423 | 0.1060555 |  |  | 0.03354423 | 0.1060555 | 0.06968942 | 0.1056724 | 0.1052391 | 0.1056288
[5 empty] | 0.03426718 | 0.1069393 |  |  | 0.03426718 | 0.1069393 | 0.07089633 | 0.106553 | 0.1091141 | 0.106509
[5 empty] | 0.03366693 | 0.1078231 |  |  | 0.03366693 | 0.1078231 | 0.07076582 | 0.1074336 | 0.1036392 | 0.1073892
[5 empty] | 0.03404473 | 0.1087069 |  |  | 0.03404473 | 0.1087069 | 0.07055679 | 0.1083142 | 0.1089746 | 0.1082695
[5 empty] | 0.03446153 | 0.1095907 |  |  | 0.03446153 | 0.1095907 | 0.0703867 | 0.1091948 | 0.1041013 | 0.1091497
[5 empty] | 0.03430228 | 0.1104745 |  |  | 0.03430228 | 0.1104745 | 0.06952273 | 0.1100754 | 0.103905 | 0.11003
[5 empty] | 0.03381277 | 0.1113583 |  |  | 0.03381277 | 0.1113583 | 0.06892385 | 0.110956 | 0.1024942 | 0.1109102
[5 empty] | 0.03372707 | 0.112242 |  |  | 0.03372707 | 0.112242 | 0.0674385 | 0.1118366 | 0.1065558 | 0.1117904
[5 empty] | 0.03394202 | 0.1131258 |  |  | 0.03394202 | 0.1131258 | 0.06898825 | 0.1127172 | 0.1033032 | 0.1126707
[5 empty] | 0.03374627 | 0.1140096 |  |  | 0.03374627 | 0.1140096 | 0.06914435 | 0.1135978 | 0.1043107 | 0.1135509
[5 empty] | 0.03380148 | 0.1148934 |  |  | 0.03380148 | 0.1148934 | 0.07139296 | 0.1144784 | 0.1033829 | 0.1144312
[5 empty] | 0.03379178 | 0.1157772 |  |  | 0.03379178 | 0.1157772 | 0.06903976 | 0.115359 | 0.1037668 | 0.1153114
[5 empty] | 0.03320732 | 0.116661 |  |  | 0.03320732 | 0.116661 | 0.06954753 | 0.1162396 | 0.1064939 | 0.1161916
[5 empty] | 0.03325357 | 0.1175448 |  |  | 0.03325357 | 0.1175448 | 0.06847802 | 0.1171202 | 0.104068 | 0.1170719
[5 empty] | 0.03432893 | 0.1184286 |  |  | 0.03432893 | 0.1184286 | 0.06974797 | 0.1180008 | 0.1026586 | 0.1179521
[5 empty] | 0.03335585 | 0.1193124 |  |  | 0.03335585 | 0.1193124 | 0.07182971 | 0.1188814 | 0.1093648 | 0.1188324
[5 empty] | 0.03445503 | 0.1201962 |  |  | 0.03445503 | 0.1201962 | 0.06894406 | 0.119762 | 0.1055959 | 0.1197126
[5 empty] | 0.03328388 | 0.12108 |  |  | 0.03328388 | 0.12108 | 0.07170226 | 0.1206426 | 0.1054272 | 0.1205928
[5 empty] | 0.03438787 | 0.1219638 |  |  | 0.03438787 | 0.1219638 | 0.07024755 | 0.1215232 | 0.108641 | 0.1214731
[5 empty] | 0.03476482 | 0.1228476 |  |  | 0.03476482 | 0.1228476 | 0.07177865 | 0.1224038 | 0.1054609 | 0.1223533
[5 empty] | 0.03489457 | 0.1237314 |  |  | 0.03489457 | 0.1237314 | 0.07022426 | 0.1232844 | 0.1065034 | 0.1232336
[5 empty] | 0.03375238 | 0.1246152 |  |  | 0.03375238 | 0.1246152 | 0.06891149 | 0.124165 | 0.1053696 | 0.1241138
[5 empty] | 0.03493633 | 0.125499 |  |  | 0.03493633 | 0.125499 | 0.07109227 | 0.1250456 | 0.104099 | 0.124994
[5 empty] | 0.03423398 | 0.1263828 |  |  | 0.03423398 | 0.1263828 | 0.06938872 | 0.1259262 | 0.1077116 | 0.1258743
[5 empty] | 0.03474332 | 0.1272666 |  |  | 0.03474332 | 0.1272666 | 0.07208157 | 0.1268069 | 0.1063395 | 0.1267545
[5 empty] | 0.03453377 | 0.1281504 |  |  | 0.03453377 | 0.1281504 | 0.07023678 | 0.1276875 | 0.106731 | 0.1276348
[5 empty] | 0.03496946 | 0.1290342 |  |  | 0.03496946 | 0.1290342 | 0.07269596 | 0.1285681 | 0.1063574 | 0.128515
[5 empty] | 0.03434605 | 0.129918 |  |  | 0.03434605 | 0.129918 | 0.07137456 | 0.1294487 | 0.1079622 | 0.1293952
[5 empty] | 0.03470563 | 0.1308018 |  |  | 0.03470563 | 0.1308018 | 0.07136169 | 0.1303293 | 0.1074158 | 0.1302755
[5 empty] | 0.03471548 | 0.1316856 |  |  | 0.03471548 | 0.1316856 | 0.07162138 | 0.1312099 | 0.1094635 | 0.1311557
[5 empty] | 0.0346179 | 0.1325693 |  |  | 0.0346179 | 0.1325693 | 0.07166214 | 0.1320905 | 0.1084366 | 0.132036
[5 empty] | 0.03376741 | 0.1334531 |  |  | 0.03376741 | 0.1334531 | 0.06980085 | 0.1329711 | 0.1087465 | 0.1329162
[5 empty] | 0.03399582 | 0.1343369 |  |  | 0.03399582 | 0.1343369 | 0.06971811 | 0.1338517 | 0.1077461 | 0.1337964
[5 empty] | 0.03403958 | 0.1352207 |  |  | 0.03403958 | 0.1352207 | 0.0693348 | 0.1347323 | 0.1068095 | 0.1346767
[5 empty] | 0.03360433 | 0.1361045 |  |  | 0.03360433 | 0.1361045 | 0.07171655 | 0.1356129 | 0.1035614 | 0.1355569
[5 empty] | 0.0337377 | 0.1369883 |  |  | 0.0337377 | 0.1369883 | 0.06991627 | 0.1364935 | 0.1074593 | 0.1364372
[5 empty] | 0.03347078 | 0.1378721 |  |  | 0.03347078 | 0.1378721 | 0.07032078 | 0.1373741 | 0.1073483 | 0.1373174
[5 empty] | 0.03465877 | 0.1387559 |  |  | 0.03465877 | 0.1387559 | 0.07029008 | 0.1382547 | 0.110059 | 0.1381976
[5 empty] | 0.03459989 | 0.1396397 |  |  | 0.03459989 | 0.1396397 | 0.0703694 | 0.1391353 | 0.1068399 | 0.1390779
[5 empty] | 0.03411787 | 0.1405235 |  |  | 0.03411787 | 0.1405235 | 0.06934011 | 0.1400159 | 0.1103594 | 0.1399581
[5 empty] | 0.03506781 | 0.1414073 |  |  | 0.03506781 | 0.1414073 | 0.07292622 | 0.1408965 | 0.1039807 | 0.1408384
[5 empty] | 0.03485281 | 0.1422911 |  |  | 0.03485281 | 0.1422911 | 0.07075888 | 0.1417771 | 0.1039876 | 0.1417186
[5 empty] | 0.03472965 | 0.1431749 |  |  | 0.03472965 | 0.1431749 | 0.07333658 | 0.1426577 | 0.1089504 | 0.1425988
[5 empty] | 0.03493007 | 0.1440587 |  |  | 0.03493007 | 0.1440587 | 0.07256062 | 0.1435383 | 0.1064638 | 0.1434791
[5 empty] | 0.03529793 | 0.1449425 |  |  | 0.03529793 | 0.1449425 | 0.07281381 | 0.1444189 | 0.1052144 | 0.1443593
[5 empty] | 0.03372628 | 0.1458263 |  |  | 0.03372628 | 0.1458263 | 0.06997736 | 0.1452995 | 0.110808 | 0.1452396
[5 empty] | 0.03446591 | 0.1467101 |  |  | 0.03446591 | 0.1467101 | 0.07066113 | 0.1461801 | 0.1087086 | 0.1461198
[5 empty] | 0.03504611 | 0.1475939 |  |  | 0.03504611 | 0.1475939 | 0.06923803 | 0.1470607 | 0.1100035 | 0.147
[5 empty] | 0.03409462 | 0.1484777 |  |  | 0.03409462 | 0.1484777 | 0.07101811 | 0.1479413 | 0.1064826 | 0.1478803
[5 empty] | 0.03512985 | 0.1493615 |  |  | 0.03512985 | 0.1493615 | 0.0720252 | 0.1488219 | 0.1050346 | 0.1487605
[5 empty] | 0.03490954 | 0.1502453 |  |  | 0.03490954 | 0.1502453 | 0.07056443 | 0.1497025 | 0.1085512 | 0.1496408
[5 empty] | 0.03393955 | 0.1511291 |  |  | 0.03393955 | 0.1511291 | 0.06964876 | 0.1505831 | 0.1085557 | 0.150521
[5 empty] | 0.03499124 | 0.1520129 |  |  | 0.03499124 | 0.1520129 | 0.07114773 | 0.1514637 | 0.1068965 | 0.1514012
[5 empty] | 0.03409484 | 0.1528966 |  |  | 0.03409484 | 0.1528966 | 0.07112853 | 0.1523443 | 0.1055511 | 0.1522815
[5 empty] | 0.03515796 | 0.1537804 |  |  | 0.03515796 | 0.1537804 | 0.07149722 | 0.1532249 | 0.1050443 | 0.1531617
[5 empty] | 0.0340231 | 0.1546642 |  |  | 0.0340231 | 0.1546642 | 0.07135383 | 0.1541055 | 0.1060253 | 0.154042
[5 empty] | 0.03401045 | 0.155548 |  |  | 0.03401045 | 0.155548 | 0.07054566 | 0.1549862 | 0.1069846 | 0.1549222
[5 empty] | 0.03523573 | 0.1564318 |  |  | 0.03523573 | 0.1564318 | 0.072153 | 0.1558668 | 0.1063155 | 0.1558024
[5 empty] | 0.03538496 | 0.1573156 |  |  | 0.03538496 | 0.1573156 | 0.07331586 | 0.1567474 | 0.1098274 | 0.1566827
[5 empty] | 0.03426175 | 0.1581994 |  |  | 0.03426175 | 0.1581994 | 0.07300396 | 0.157628 | 0.1068855 | 0.1575629
[5 empty] | 0.03517902 | 0.1590832 |  |  | 0.03517902 | 0.1590832 | 0.07282351 | 0.1585086 | 0.1057689 | 0.1584432
[5 empty] | 0.03537664 | 0.159967 |  |  | 0.03537664 | 0.159967 | 0.07211039 | 0.1593892 | 0.1094007 | 0.1593234
[5 empty] | 0.03506769 | 0.1608508 |  |  | 0.03506769 | 0.1608508 | 0.0697878 | 0.1602698 | 0.1112066 | 0.1602036
[5 empty] | 0.0344582 | 0.1617346 |  |  | 0.0344582 | 0.1617346 | 0.07003724 | 0.1611504 | 0.1110067 | 0.1610839
[5 empty] | 0.03494602 | 0.1626184 |  |  | 0.03494602 | 0.1626184 | 0.06999677 | 0.162031 | 0.1088337 | 0.1619641
[5 empty] | 0.03429969 | 0.1635022 |  |  | 0.03429969 | 0.1635022 | 0.07238698 | 0.1629116 | 0.1071563 | 0.1628444
[5 empty] | 0.0349177 | 0.164386 |  |  | 0.0349177 | 0.164386 | 0.07298899 | 0.1637922 | 0.1080672 | 0.1637246
[5 empty] | 0.03487876 | 0.1652698 |  |  | 0.03487876 | 0.1652698 | 0.07024994 | 0.1646728 | 0.1054457 | 0.1646048
[5 empty] | 0.03519033 | 0.1661536 |  |  | 0.03519033 | 0.1661536 | 0.06993972 | 0.1655534 | 0.1086205 | 0.1654851
[5 empty] | 0.03398817 | 0.1670374 |  |  | 0.03398817 | 0.1670374 | 0.07273613 | 0.166434 | 0.1054472 | 0.1663653
[5 empty] | 0.03436669 | 0.1679212 |  |  | 0.03436669 | 0.1679212 | 0.07267969 | 0.1673146 | 0.1074422 | 0.1672455
[5 empty] | 0.03402104 | 0.168805 |  |  | 0.03402104 | 0.168805 | 0.07187889 | 0.1681952 | 0.1059247 | 0.1681258
[5 empty] | 0.03518372 | 0.1696888 |  |  | 0.03518372 | 0.1696888 | 0.07345176 | 0.1690758 | 0.1089325 | 0.169006
[5 empty] | 0.0345842 | 0.1705726 |  |  | 0.0345842 | 0.1705726 | 0.07293764 | 0.1699564 | 0.1121236 | 0.1698863
[5 empty] | 0.03456439 | 0.1714564 |  |  | 0.03456439 | 0.1714564 | 0.07153398 | 0.170837 | 0.1117173 | 0.1707665
[5 empty] | 0.03474515 | 0.1723402 |  |  | 0.03474515 | 0.1723402 | 0.07214899 | 0.1717176 | 0.1053201 | 0.1716467
[5 empty] | 0.03489334 | 0.1732239 |  |  | 0.03489334 | 0.1732239 | 0.07369599 | 0.1725982 | 0.110802 | 0.172527
[5 empty] | 0.03533171 | 0.1741077 |  |  | 0.03533171 | 0.1741077 | 0.07192297 | 0.1734788 | 0.1095085 | 0.1734072
[5 empty] | 0.03443493 | 0.1749915 |  |  | 0.03443493 | 0.1749915 | 0.07255714 | 0.1743594 | 0.1055635 | 0.1742875
[5 empty] | 0.0350695 | 0.1758753 |  |  | 0.0350695 | 0.1758753 | 0.07060424 | 0.17524 | 0.1062108 | 0.1751677