## 1
Общество с ограниченной ответственностью "Инженерная геология" (ООО "ИнжГео") | [11 empty] | Общество с ограниченной ответственностью "Инженерная геология" (ООО "ИнжГео")
Юр. адрес: 117279, г. Москва, ул. Миклухо-Маклая, 36 а, этаж 5, пом. XXIII к. 76-84 | [11 empty] | Юр. адрес: 117279, г. Москва, ул. Миклухо-Маклая, 36 а, этаж 5, пом. XXIII к. 76-84 | [8 empty] | нагр |  |  | X0 | Y0 | R |  | нагр |  |  |  | X0 | Y0 | R | нагр |  |  |  | X0 | Y0 | R |  | нагр |  |  |  | X0 | Y0 | R
Телефон/факс +7 (495) 132-30-00, Адрес электронной почты inbox@inj-geo.ru | [11 empty] | Телефон/факс +7 (495) 132-30-00, Адрес электронной почты inbox@inj-geo.ru | [12 empty] | 0 | [7 empty] | 0 | [6 empty] | 0 | [7 empty] | 0
[21 empty] | девиатор | [6 empty] | девиатор | [6 empty] | девиатор | [7 empty] | девиатор
Испытательная лаборатория ООО «ИнжГео» | [11 empty] | Испытательная лаборатория ООО «ИнжГео» | [8 empty] | x0 | Угол | X | Y |  |  |  | x0 |  | Угол | X | Y |  |  | x0 |  | Угол | X | Y |  |  |  | x0 |  | Угол | X | Y
Адрес места осуществления деятельности лаборатории: г. Москва, просп. Вернадского, д. 51, стр. 1 | [11 empty] | Адрес места осуществления деятельности лаборатории: г. Москва, просп. Вернадского, д. 51, стр. 1 | [9 empty] | 0 | [7 empty] | 0 | [6 empty] | 0 | [7 empty] | 0
Телефон +7(910)4557682, E-mail: slg85@mail.ru | [11 empty] | Телефон +7(910)4557682, E-mail: slg85@mail.ru | [9 empty] | 5 | [7 empty] | 5 | [6 empty] | 5 | [7 empty] | 5
[22 empty] | 10 | [7 empty] | 10 | [6 empty] | 10 | [7 empty] | 10
[12 empty] | Протокол испытаний № 13-63/33 от 01-12-2022 | [9 empty] | 15 | [7 empty] | 15 | [6 empty] | 15 | [7 empty] | 15
[22 empty] | 20 | [7 empty] | 20 | [6 empty] | 20 | [7 empty] | 20
[12 empty] | Наименование и адрес заказчика: Переход трубопровода через р. Енисей | [9 empty] | 25 | [7 empty] | 25 | [6 empty] | 25 | [7 empty] | 25
[12 empty] | Наименование объекта: ООО Регионстрой | [9 empty] | 30 | [7 empty] | 30 | [6 empty] | 30 | [7 empty] | 30
Наименование используемого метода/методики: ГОСТ 12248.4-2020 | [11 empty] | Наименование используемого метода/методики: ГОСТ 12248.3-2020 | [9 empty] | 35 | [7 empty] | 35 | [6 empty] | 35 | [7 empty] | 35
Условия проведения испытания: температура окружающей среды (18 - 25)0С, влажность воздуха (40 - 75)% | [11 empty] | Условия проведения испытания: температура окружающей среды (18 - 25)0С, влажность воздуха (40 - 75)% | [9 empty] | 40 | [7 empty] | 40 | [6 empty] | 40 | [7 empty] | 40
[12 empty] | Дата получение объекта подлежащего испытаниям: 04-11-2022 | [9 empty] | 45 | [7 empty] | 45 | [6 empty] | 45 | [7 empty] | 45
[12 empty] | Дата испытания: 25.10.2022-19.11.2033 | [9 empty] | 50 | [7 empty] | 50 | [6 empty] | 50 | [7 empty] | 50
[22 empty] | 55 | [7 empty] | 55 | [6 empty] | 55 | [7 empty] | 55
Испытание грунтов методом трехосного сжатия | [11 empty] | Испытание грунтов методом трехосного сжатия | [9 empty] | 60 | [7 empty] | 60 | [6 empty] | 60 | [7 empty] | 60
[22 empty] | 65 | [7 empty] | 65 | [6 empty] | 65 | [7 empty] | 65
Лабораторный номер: | [6 empty] | We, д.е. = |  |  |  |  | Лабораторный номер: |  | 1068 |  |  |  | We, д.е. = | 0.59878421 |  |  | 70 | [7 empty] | 70 | [6 empty] | 70 | [7 empty] | 70
Номер скважины: | [6 empty] | ρ, г/см3 = |  |  |  |  | Номер скважины: |  | BH-002 |  |  |  | ρ, г/см3 = |  |  |  | 75 | [7 empty] | 75 | [6 empty] | 75 | [7 empty] | 75
Глубина отбора, м: | [6 empty] | ρs, г/см3 = |  |  |  |  | Глубина отбора, м: |  | 1.3 |  |  |  | ρs, г/см3 = | 2.74 |  |  | 80 | [7 empty] | 80 | [6 empty] | 80 | [7 empty] | 80
Наименование грунта: | [6 empty] | e, д.е. = |  |  |  |  | Наименование грунта: |  | Суглинок, после оттаивания текучий, легкий пылеватый |  |  |  | e, д.е. = |  |  |  | 85 | [7 empty] | 85 | [6 empty] | 85 | [7 empty] | 85
Схема проведения опыта: | [6 empty] | IL, д.е. = |  |  |  |  | Схема проведения опыта: |  | КД |  |  |  | IL, д.е. = | 3.69 |  |  | 90 | [7 empty] | 90 | [6 empty] | 90 | [7 empty] | 90
[22 empty] | 95 | [7 empty] | 95 | [6 empty] | 95 | [7 empty] | 95
[22 empty] | 100 | [7 empty] | 100 | [6 empty] | 100 | [7 empty] | 100
Результаты испытаний | [11 empty] | Результаты испытаний | [9 empty] | 105 | [7 empty] | 105 | [6 empty] | 105 | [7 empty] | 105
[22 empty] | 110 | [7 empty] | 110 | [6 empty] | 110 | [7 empty] | 110
[22 empty] | 115 | [7 empty] | 115 | [6 empty] | 115 | [7 empty] | 115
[22 empty] | 120 | [7 empty] | 120 | [6 empty] | 120 | [7 empty] | 120
[22 empty] | 125 | [7 empty] | 125 | [6 empty] | 125 | [7 empty] | 125
[22 empty] | 130 | [7 empty] | 130 | [6 empty] | 130 | [7 empty] | 130
[22 empty] | 135 | [7 empty] | 135 | [6 empty] | 135 | [7 empty] | 135
[22 empty] | 140 | [7 empty] | 140 | [6 empty] | 140 | [7 empty] | 140
[22 empty] | 145 | [7 empty] | 145 | [6 empty] | 145 | [7 empty] | 145
[22 empty] | 150 | [7 empty] | 150 | [6 empty] | 150 | [7 empty] | 150
[22 empty] | 155 | [7 empty] | 155 | [6 empty] | 155 | [7 empty] | 155
[22 empty] | 160 | [7 empty] | 160 | [6 empty] | 160 | [7 empty] | 160
[22 empty] | 165 | [7 empty] | 165 | [6 empty] | 165 | [7 empty] | 165
[22 empty] | 170 | [7 empty] | 170 | [6 empty] | 170 | [7 empty] | 170
[22 empty] | 175 | [7 empty] | 175 | [6 empty] | 175 | [7 empty] | 175
[22 empty] | 180 | [7 empty] | 180 | [6 empty] | 180 | [7 empty] | 180
[13 empty] | Давление в камере, Мпа σ3 | Вертикальная нагрузка, Мпа σ1 | Поровое давление, Мпа u
| K0, д.е. | 0.8435655 |  |  |  |  | Коэфф. Точки | [5 empty] | 0.05 | 0.08493633 | [5 empty] | 1 | [6 empty] | σ3,кПа | σ1,кПа | u, кПа |  |  |  | 4
| q_zg, МПа | 0.04217828 | [10 empty] | 0.15 | 0.2220252 | [27 empty] | δ3, Мпа | δ1-δ3, МПа | δ1, МПа | δ1, КПа
|  |  | Модуль деформации, МПа: | [9 empty] | 0.25 | 0.3591141 | [21 empty] | С, МПа:
|  |  | Е0= |  | Точки модуля (полное напр.), МПа |  |  |  | 0.04217828 | 0.06748524 | [25 empty] | φ, град:
|  |  | E50 = |  | qf (полное напр.), МПа |  |  |  | 0.06746816 | [26 empty] | E, Мпа
|  |  | Коэф. Поперечной деформации, ϑ = | [9 empty] | Эффективные значения угла внутреннего трения и удельного сцепления ϕ', С' | [13 empty] | x | 0
[13 empty] | ϕ', град. = | 9 | [12 empty] | y |  |  |  | С, кПа | φ,°
[13 empty] | С', МПа = | 0.007
| Исполнитель: | [6 empty] | Морозов Д.С. |  |  |  |  | Исполнитель: |  |  |  |  | Морозов Д.С.
| Начальник исп. лаборатории: | [6 empty] | Семиколенова Л.Г. |  |  |  |  | Начальник исп. лаборатории: |  |  |  |  | Семиколенова Л.Г.
Лист 1 , всего листов 2 | [11 empty] | Лист 2 , всего листов 2
Частичное воспроизведение протокола испытаний без письменного разрешения ООО «ИнжГео» ЗАПРЕЩАЕТСЯ | [11 empty] | Частичное воспроизведение протокола испытаний без письменного разрешения ООО «ИнжГео» ЗАПРЕЩАЕТСЯ
[5 empty] | второй график |  | первый график | [9 empty] | К Пуассона
dev50 | epsE50 | ind | devE0 | epsE0 | dev | eps | sigma |  | dev1 | eps1 | dev2 | eps2 | dev3 | eps3 |  | Глины
0.01746816 | 0.001746803 |  |  |  | 3.5e-05 | 0 |  |  | 3.5e-05 | 0 | 0.01728605 | 0.0003590014 | 0.02291395 | 0.0003320838 |  | < 0 | 0,20-0,30
ind |  |  |  |  | 0.009083446 | 0.0006055585 |  |  | 0.009083446 | 0.0006055585 | 0.0360126 | 0.001121879 | 0.05455704 | 0.001186014 |  | 0-0,25 | 0,30-0,38
2 |  |  |  |  | 0.01746816 | 0.001746803 |  |  | 0.01746816 | 0.001746803 | 0.0365368 | 0.001761311 | 0.05947567 | 0.001761955 |  | 0,25< | 0,38-0,45
E0 |  |  |  |  | 0.01810253 | 0.002651387 |  |  | 0.01810253 | 0.002651387 | 0.03825897 | 0.002641966 | 0.0594077 | 0.002642933 |  | Суглинки | 0,35-0,37
epsE0 | devE0 |  |  |  | 0.01909621 | 0.003535183 |  |  | 0.01909621 | 0.003535183 | 0.04184297 | 0.003522621 | 0.05976485 | 0.00352391 |  | Пески и супеси | 0,30-0,35
0.0006055585 | 0.009083446 |  |  |  | 0.02093429 | 0.004418978 |  |  | 0.02093429 | 0.004418978 | 0.04195752 | 0.004403277 | 0.06495349 | 0.004404888
[5 empty] | 0.02133886 | 0.005302774 |  |  | 0.02133886 | 0.005302774 | 0.04359674 | 0.005283932 | 0.06565411 | 0.005285866
График E50 |  | График E |  |  | 0.02147921 | 0.00618657 |  |  | 0.02147921 | 0.00618657 | 0.04757506 | 0.006164587 | 0.0681782 | 0.006166843
eps | q | sigma |  |  | 0.02184594 | 0.007070365 |  |  | 0.02184594 | 0.007070365 | 0.04843699 | 0.007045243 | 0.07002297 | 0.007047821
Горизонтальная линия E50 |  | Касательная |  |  | 0.02263775 | 0.007954161 |  |  | 0.02263775 | 0.007954161 | 0.04846197 | 0.007925898 | 0.07569987 | 0.007928799
0 |  | a | b |  | 0.02308531 | 0.008837957 |  |  | 0.02308531 | 0.008837957 | 0.04774796 | 0.008806553 | 0.07388023 | 0.008809776
|  |  | 0 |  | 0.02362174 | 0.009721752 |  |  | 0.02362174 | 0.009721752 | 0.05025802 | 0.009687209 | 0.07677368 | 0.009690754
Вертикальная линия E50 |  | p1 и p2 |  |  | 0.02457414 | 0.01060555 |  |  | 0.02457414 | 0.01060555 | 0.0522461 | 0.01056786 | 0.07509341 | 0.01057173
| 0 | 0 |  |  | 0.02464089 | 0.01148934 |  |  | 0.02464089 | 0.01148934 | 0.05334298 | 0.01144852 | 0.07619984 | 0.01145271
[5 empty] | 0.02451204 | 0.01237314 |  |  | 0.02451204 | 0.01237314 | 0.05443325 | 0.01232917 | 0.0800386 | 0.01233369
Касательная линия E50 |  |  |  |  | 0.02564998 | 0.01325693 |  |  | 0.02564998 | 0.01325693 | 0.05346851 | 0.01320983 | 0.08157229 | 0.01321466
0 | 0 | Горизонтальная 1 |  |  | 0.0261016 | 0.01414073 |  |  | 0.0261016 | 0.01414073 | 0.05523911 | 0.01409049 | 0.08067492 | 0.01409564
[5 empty] | 0.02632661 | 0.01502453 |  |  | 0.02632661 | 0.01502453 | 0.05529011 | 0.01497114 | 0.08041815 | 0.01497662
Горизонтальная линия qкр |  |  |  |  | 0.02697754 | 0.01590832 |  |  | 0.02697754 | 0.01590832 | 0.05277799 | 0.0158518 | 0.07924735 | 0.0158576
Горизонтальная линия q |  | Горизонтальная 2 |  |  | 0.02599992 | 0.01679212 |  |  | 0.02599992 | 0.01679212 | 0.05510632 | 0.01673245 | 0.08364657 | 0.01673857
0 |  | 0 |  |  | 0.02587246 | 0.01767591 |  |  | 0.02587246 | 0.01767591 | 0.05353796 | 0.01761311 | 0.0864407 | 0.01761955
[5 empty] | 0.02728349 | 0.01855971 |  |  | 0.02728349 | 0.01855971 | 0.05455446 | 0.01849376 | 0.08132083 | 0.01850053
Вертикальная линия q |  |  |  |  | 0.02706372 | 0.0194435 |  |  | 0.02706372 | 0.0194435 | 0.05365445 | 0.01937442 | 0.08373175 | 0.01938151
| 0 |  |  |  | 0.02702144 | 0.0203273 |  |  | 0.02702144 | 0.0203273 | 0.05455955 | 0.02025507 | 0.0861456 | 0.02026249
[5 empty] | 0.02660491 | 0.0212111 |  |  | 0.02660491 | 0.0212111 | 0.05744107 | 0.02113573 | 0.08716979 | 0.02114346
[5 empty] | 0.0282091 | 0.02209489 |  |  | 0.0282091 | 0.02209489 | 0.05771012 | 0.02201638 | 0.08543263 | 0.02202444
[5 empty] | 0.02694114 | 0.02297869 |  |  | 0.02694114 | 0.02297869 | 0.05520067 | 0.02289704 | 0.08717071 | 0.02290542
[5 empty] | 0.02747439 | 0.02386248 |  |  | 0.02747439 | 0.02386248 | 0.0570947 | 0.02377769 | 0.08482309 | 0.0237864
[5 empty] | 0.02771485 | 0.02474628 |  |  | 0.02771485 | 0.02474628 | 0.0563343 | 0.02465835 | 0.08642301 | 0.02466737
[5 empty] | 0.02796684 | 0.02563007 |  |  | 0.02796684 | 0.02563007 | 0.05764991 | 0.025539 | 0.08647126 | 0.02554835
[5 empty] | 0.02746376 | 0.02651387 |  |  | 0.02746376 | 0.02651387 | 0.05884786 | 0.02641966 | 0.08966953 | 0.02642933
[5 empty] | 0.02860324 | 0.02739767 |  |  | 0.02860324 | 0.02739767 | 0.05786925 | 0.02730032 | 0.08767934 | 0.02731031
[5 empty] | 0.02856272 | 0.02828146 |  |  | 0.02856272 | 0.02828146 | 0.05734924 | 0.02818097 | 0.08671741 | 0.02819128
[5 empty] | 0.02869404 | 0.02916526 |  |  | 0.02869404 | 0.02916526 | 0.0592467 | 0.02906163 | 0.0879889 | 0.02907226
[5 empty] | 0.02818978 | 0.03004905 |  |  | 0.02818978 | 0.03004905 | 0.05821012 | 0.02994228 | 0.08821967 | 0.02995324
[5 empty] | 0.02784371 | 0.03093285 |  |  | 0.02784371 | 0.03093285 | 0.05972759 | 0.03082294 | 0.09093156 | 0.03083422
[5 empty] | 0.02822147 | 0.03181664 |  |  | 0.02822147 | 0.03181664 | 0.06070839 | 0.03170359 | 0.09306745 | 0.03171519
[5 empty] | 0.02875031 | 0.03270044 |  |  | 0.02875031 | 0.03270044 | 0.06098438 | 0.03258425 | 0.09289536 | 0.03259617
[5 empty] | 0.02914514 | 0.03358423 |  |  | 0.02914514 | 0.03358423 | 0.05785407 | 0.0334649 | 0.09093716 | 0.03347715
[5 empty] | 0.02928117 | 0.03446803 |  |  | 0.02928117 | 0.03446803 | 0.05935916 | 0.03434556 | 0.09165653 | 0.03435813
[5 empty] | 0.02919295 | 0.03535183 |  |  | 0.02919295 | 0.03535183 | 0.06072869 | 0.03522621 | 0.09247844 | 0.0352391
[5 empty] | 0.02882293 | 0.03623562 |  |  | 0.02882293 | 0.03623562 | 0.05789512 | 0.03610687 | 0.09031817 | 0.03612008
[5 empty] | 0.02872344 | 0.03711942 |  |  | 0.02872344 | 0.03711942 | 0.06137519 | 0.03698752 | 0.09265532 | 0.03700106
[5 empty] | 0.0290499 | 0.03800321 |  |  | 0.0290499 | 0.03800321 | 0.06167818 | 0.03786818 | 0.09314036 | 0.03788204
[5 empty] | 0.02950458 | 0.03888701 |  |  | 0.02950458 | 0.03888701 | 0.05900105 | 0.03874883 | 0.0933626 | 0.03876302
[5 empty] | 0.02983808 | 0.0397708 |  |  | 0.02983808 | 0.0397708 | 0.06112277 | 0.03962949 | 0.09110164 | 0.03964399
[5 empty] | 0.02999805 | 0.0406546 |  |  | 0.02999805 | 0.0406546 | 0.06132898 | 0.04051015 | 0.09418169 | 0.04052497
[5 empty] | 0.02953368 | 0.0415384 |  |  | 0.02953368 | 0.0415384 | 0.06207887 | 0.0413908 | 0.09399242 | 0.04140595
[5 empty] | 0.02941912 | 0.04242219 |  |  | 0.02941912 | 0.04242219 | 0.06075909 | 0.04227146 | 0.09401553 | 0.04228693
[5 empty] | 0.02942187 | 0.04330599 |  |  | 0.02942187 | 0.04330599 | 0.05996364 | 0.04315211 | 0.09312989 | 0.0431679
[5 empty] | 0.03012641 | 0.04418978 |  |  | 0.03012641 | 0.04418978 | 0.06140699 | 0.04403277 | 0.09290194 | 0.04404888
[5 empty] | 0.03007926 | 0.04507358 |  |  | 0.03007926 | 0.04507358 | 0.05957007 | 0.04491342 | 0.09382286 | 0.04492986
[5 empty] | 0.03002283 | 0.04595737 |  |  | 0.03002283 | 0.04595737 | 0.06276429 | 0.04579408 | 0.09605233 | 0.04581084
[5 empty] | 0.03016609 | 0.04684117 |  |  | 0.03016609 | 0.04684117 | 0.0636479 | 0.04667473 | 0.09294766 | 0.04669181
[5 empty] | 0.02949092 | 0.04772497 |  |  | 0.02949092 | 0.04772497 | 0.06191444 | 0.04755539 | 0.09115323 | 0.04757279
[5 empty] | 0.02980502 | 0.04860876 |  |  | 0.02980502 | 0.04860876 | 0.06061829 | 0.04843604 | 0.09157895 | 0.04845377
[5 empty] | 0.03043606 | 0.04949256 |  |  | 0.03043606 | 0.04949256 | 0.06005559 | 0.0493167 | 0.09648287 | 0.04933475
[5 empty] | 0.02992478 | 0.05037635 |  |  | 0.02992478 | 0.05037635 | 0.06354657 | 0.05019735 | 0.0942074 | 0.05021572
[5 empty] | 0.03061659 | 0.05126015 |  |  | 0.03061659 | 0.05126015 | 0.0627368 | 0.05107801 | 0.09454665 | 0.0510967
[5 empty] | 0.03117501 | 0.05214394 |  |  | 0.03117501 | 0.05214394 | 0.06083501 | 0.05195866 | 0.09444485 | 0.05197768
[5 empty] | 0.0312342 | 0.05302774 |  |  | 0.0312342 | 0.05302774 | 0.0639756 | 0.05283932 | 0.09600493 | 0.05285866
[5 empty] | 0.02976058 | 0.05391154 |  |  | 0.02976058 | 0.05391154 | 0.06208707 | 0.05371998 | 0.09689083 | 0.05373963
[5 empty] | 0.03129691 | 0.05479533 |  |  | 0.03129691 | 0.05479533 | 0.06207685 | 0.05460063 | 0.09618487 | 0.05462061
[5 empty] | 0.03053121 | 0.05567913 |  |  | 0.03053121 | 0.05567913 | 0.06450943 | 0.05548129 | 0.09377368 | 0.05550159
[5 empty] | 0.02979846 | 0.05656292 |  |  | 0.02979846 | 0.05656292 | 0.06157647 | 0.05636194 | 0.09519959 | 0.05638257
[5 empty] | 0.03155437 | 0.05744672 |  |  | 0.03155437 | 0.05744672 | 0.0633123 | 0.0572426 | 0.09406251 | 0.05726355
[5 empty] | 0.03020301 | 0.05833051 |  |  | 0.03020301 | 0.05833051 | 0.06354471 | 0.05812325 | 0.09328915 | 0.05814452
[5 empty] | 0.03015428 | 0.05921431 |  |  | 0.03015428 | 0.05921431 | 0.06269397 | 0.05900391 | 0.09600399 | 0.0590255
[5 empty] | 0.03150247 | 0.0600981 |  |  | 0.03150247 | 0.0600981 | 0.06518214 | 0.05988456 | 0.09401033 | 0.05990648
[5 empty] | 0.03182448 | 0.0609819 |  |  | 0.03182448 | 0.0609819 | 0.06555881 | 0.06076522 | 0.0952742 | 0.06078746
[5 empty] | 0.03076889 | 0.0618657 |  |  | 0.03076889 | 0.0618657 | 0.06294052 | 0.06164587 | 0.09645113 | 0.06166843
[5 empty] | 0.03017525 | 0.06274949 |  |  | 0.03017525 | 0.06274949 | 0.06439467 | 0.06252653 | 0.09556372 | 0.06254941
[5 empty] | 0.03092191 | 0.06363329 |  |  | 0.03092191 | 0.06363329 | 0.06416903 | 0.06340718 | 0.09624898 | 0.06343039
[5 empty] | 0.03099609 | 0.06451708 |  |  | 0.03099609 | 0.06451708 | 0.06282526 | 0.06428784 | 0.09488862 | 0.06431137
[5 empty] | 0.03202298 | 0.06540088 |  |  | 0.03202298 | 0.06540088 | 0.06307535 | 0.06516849 | 0.09842851 | 0.06519234
[5 empty] | 0.03121822 | 0.06628467 |  |  | 0.03121822 | 0.06628467 | 0.06444384 | 0.06604915 | 0.09770699 | 0.06607332
[5 empty] | 0.03195018 | 0.06716847 |  |  | 0.03195018 | 0.06716847 | 0.06303719 | 0.06692981 | 0.1012924 | 0.0669543
[5 empty] | 0.03113345 | 0.06805227 |  |  | 0.03113345 | 0.06805227 | 0.06333792 | 0.06781046 | 0.09741521 | 0.06783528
[5 empty] | 0.0321943 | 0.06893606 |  |  | 0.0321943 | 0.06893606 | 0.0648356 | 0.06869112 | 0.09780317 | 0.06871625
[5 empty] | 0.03108721 | 0.06981986 |  |  | 0.03108721 | 0.06981986 | 0.06334543 | 0.06957177 | 0.1002337 | 0.06959723
[5 empty] | 0.03171291 | 0.07070365 |  |  | 0.03171291 | 0.07070365 | 0.06574869 | 0.07045243 | 0.09777415 | 0.07047821
[5 empty] | 0.03222267 | 0.07158745 |  |  | 0.03222267 | 0.07158745 | 0.0639963 | 0.07133308 | 0.0999069 | 0.07135919
[5 empty] | 0.03238038 | 0.07247124 |  |  | 0.03238038 | 0.07247124 | 0.06547196 | 0.07221374 | 0.096492 | 0.07224016
[5 empty] | 0.03145337 | 0.07335504 |  |  | 0.03145337 | 0.07335504 | 0.06762039 | 0.07309439 | 0.1029684 | 0.07312114
[5 empty] | 0.03126189 | 0.07423884 |  |  | 0.03126189 | 0.07423884 | 0.06745717 | 0.07397505 | 0.1026905 | 0.07400212
[5 empty] | 0.03240103 | 0.07512263 |  |  | 0.03240103 | 0.07512263 | 0.06774424 | 0.0748557 | 0.1026195 | 0.0748831
[5 empty] | 0.03239277 | 0.07600643 |  |  | 0.03239277 | 0.07600643 | 0.06837359 | 0.07573636 | 0.09688368 | 0.07576408
[5 empty] | 0.03251 | 0.07689022 |  |  | 0.03251 | 0.07689022 | 0.06757711 | 0.07661701 | 0.1002042 | 0.07664505
[5 empty] | 0.03276165 | 0.07777402 |  |  | 0.03276165 | 0.07777402 | 0.06752926 | 0.07749767 | 0.1006848 | 0.07752603
[5 empty] | 0.03171659 | 0.07865781 |  |  | 0.03171659 | 0.07865781 | 0.06868693 | 0.07837832 | 0.1013971 | 0.07840701
[5 empty] | 0.03235685 | 0.07954161 |  |  | 0.03235685 | 0.07954161 | 0.0681431 | 0.07925898 | 0.1028671 | 0.07928799
[5 empty] | 0.03205814 | 0.0804254 |  |  | 0.03205814 | 0.0804254 | 0.06814112 | 0.08013964 | 0.09948843 | 0.08016896
[5 empty] | 0.03175929 | 0.0813092 |  |  | 0.03175929 | 0.0813092 | 0.06804615 | 0.08102029 | 0.1023746 | 0.08104994
[5 empty] | 0.03173999 | 0.082193 |  |  | 0.03173999 | 0.082193 | 0.06668527 | 0.08190095 | 0.1040702 | 0.08193092
[5 empty] | 0.03299915 | 0.08307679 |  |  | 0.03299915 | 0.08307679 | 0.06658688 | 0.0827816 | 0.1004941 | 0.0828119
[5 empty] | 0.03330903 | 0.08396059 |  |  | 0.03330903 | 0.08396059 | 0.06492967 | 0.08366226 | 0.09915657 | 0.08369287
[5 empty] | 0.033562 | 0.08484438 |  |  | 0.033562 | 0.08484438 | 0.06836032 | 0.08454291 | 0.1003214 | 0.08457385
[5 empty] | 0.03319001 | 0.08572818 |  |  | 0.03319001 | 0.08572818 | 0.06783487 | 0.08542357 | 0.1020614 | 0.08545483
[5 empty] | 0.03347454 | 0.08661197 |  |  | 0.03347454 | 0.08661197 | 0.06716008 | 0.08630422 | 0.1046579 | 0.08633581
[5 empty] | 0.03334329 | 0.08749577 |  |  | 0.03334329 | 0.08749577 | 0.06927983 | 0.08718488 | 0.1054087 | 0.08721678
[5 empty] | 0.03233808 | 0.08837957 |  |  | 0.03233808 | 0.08837957 | 0.06643893 | 0.08806553 | 0.1054161 | 0.08809776
[5 empty] | 0.03217187 | 0.08926336 |  |  | 0.03217187 | 0.08926336 | 0.06790774 | 0.08894619 | 0.1009008 | 0.08897874
[5 empty] | 0.03361437 | 0.09014716 |  |  | 0.03361437 | 0.09014716 | 0.06965079 | 0.08982684 | 0.1005116 | 0.08985972
[5 empty] | 0.03226472 | 0.09103095 |  |  | 0.03226472 | 0.09103095 | 0.06627707 | 0.0907075 | 0.1009986 | 0.09074069
[5 empty] | 0.03330885 | 0.09191475 |  |  | 0.03330885 | 0.09191475 | 0.06864139 | 0.09158815 | 0.1016698 | 0.09162167
[5 empty] | 0.0328631 | 0.09279854 |  |  | 0.0328631 | 0.09279854 | 0.06576637 | 0.09246881 | 0.1056947 | 0.09250265
[5 empty] | 0.0331154 | 0.09368234 |  |  | 0.0331154 | 0.09368234 | 0.06869407 | 0.09334947 | 0.1014913 | 0.09338363
[5 empty] | 0.03331679 | 0.09456614 |  |  | 0.03331679 | 0.09456614 | 0.06894156 | 0.09423012 | 0.1064862 | 0.09426461
[5 empty] | 0.03351751 | 0.09544993 |  |  | 0.03351751 | 0.09544993 | 0.06730649 | 0.09511078 | 0.1027568 | 0.09514558
[5 empty] | 0.03381747 | 0.09633373 |  |  | 0.03381747 | 0.09633373 | 0.06896587 | 0.09599143 | 0.1046137 | 0.09602656
[5 empty] | 0.03354967 | 0.09721752 |  |  | 0.03354967 | 0.09721752 | 0.06831327 | 0.09687209 | 0.1020873 | 0.09690754
[5 empty] | 0.03286321 | 0.09810132 |  |  | 0.03286321 | 0.09810132 | 0.07040842 | 0.09775274 | 0.104116 | 0.09778852
[5 empty] | 0.03383649 | 0.09898511 |  |  | 0.03383649 | 0.09898511 | 0.06991397 | 0.0986334 | 0.1031925 | 0.09866949
[5 empty] | 0.03433275 | 0.09986891 |  |  | 0.03433275 | 0.09986891 | 0.06748955 | 0.09951405 | 0.1079674 | 0.09955047
[5 empty] | 0.03393512 | 0.1007527 |  |  | 0.03393512 | 0.1007527 | 0.07055617 | 0.1003947 | 0.1025548 | 0.1004314
[5 empty] | 0.03374477 | 0.1016365 |  |  | 0.03374477 | 0.1016365 | 0.06855217 | 0.1012754 | 0.1018689 | 0.1013124
[5 empty] | 0.03294338 | 0.1025203 |  |  | 0.03294338 | 0.1025203 | 0.06912133 | 0.102156 | 0.1036483 | 0.1021934
[5 empty] | 0.03402937 | 0.1034041 |  |  | 0.03402937 | 0.1034041 | 0.06844221 | 0.1030367 | 0.1055897 | 0.1030744
[5 empty] | 0.03424539 | 0.1042879 |  |  | 0.03424539 | 0.1042879 | 0.06908182 | 0.1039173 | 0.1037498 | 0.1039554
[5 empty] | 0.03311211 | 0.1051717 |  |  | 0.03311211 | 0.1051717 | 0.06907321 | 0.104798 | 0.1020646 | 0.1048363
[5 empty] | 0.03324226 | 0.1060555 |  |  | 0.03324226 | 0.1060555 | 0.07033069 | 0.1056786 | 0.1042471 | 0.1057173
[5 empty] | 0.03389125 | 0.1069393 |  |  | 0.03389125 | 0.1069393 | 0.06975625 | 0.1065593 | 0.1046224 | 0.1065983
[5 empty] | 0.03301273 | 0.1078231 |  |  | 0.03301273 | 0.1078231 | 0.07118755 | 0.10744 | 0.1066498 | 0.1074793
[5 empty] | 0.03380105 | 0.1087069 |  |  | 0.03380105 | 0.1087069 | 0.06998967 | 0.1083206 | 0.104844 | 0.1083602
[5 empty] | 0.03388297 | 0.1095907 |  |  | 0.03388297 | 0.1095907 | 0.06896552 | 0.1092013 | 0.1032469 | 0.1092412
[5 empty] | 0.0343926 | 0.1104745 |  |  | 0.0343926 | 0.1104745 | 0.069163 | 0.1100819 | 0.1030093 | 0.1101222
[5 empty] | 0.03445877 | 0.1113583 |  |  | 0.03445877 | 0.1113583 | 0.06926134 | 0.1109626 | 0.1028746 | 0.1110032
[5 empty] | 0.03447254 | 0.112242 |  |  | 0.03447254 | 0.112242 | 0.07140921 | 0.1118432 | 0.1083262 | 0.1118842
[5 empty] | 0.0344869 | 0.1131258 |  |  | 0.0344869 | 0.1131258 | 0.07155591 | 0.1127239 | 0.102843 | 0.1127651
[5 empty] | 0.03374702 | 0.1140096 |  |  | 0.03374702 | 0.1140096 | 0.07115645 | 0.1136045 | 0.1025783 | 0.1136461
[5 empty] | 0.03424738 | 0.1148934 |  |  | 0.03424738 | 0.1148934 | 0.07162289 | 0.1144852 | 0.1065418 | 0.1145271
[5 empty] | 0.03366496 | 0.1157772 |  |  | 0.03366496 | 0.1157772 | 0.07017604 | 0.1153658 | 0.1053084 | 0.1154081
[5 empty] | 0.03431651 | 0.116661 |  |  | 0.03431651 | 0.116661 | 0.07024365 | 0.1162465 | 0.1056475 | 0.116289
[5 empty] | 0.03395121 | 0.1175448 |  |  | 0.03395121 | 0.1175448 | 0.06858327 | 0.1171272 | 0.1084188 | 0.11717
[5 empty] | 0.03465416 | 0.1184286 |  |  | 0.03465416 | 0.1184286 | 0.06847867 | 0.1180078 | 0.1034609 | 0.118051
[5 empty] | 0.03398932 | 0.1193124 |  |  | 0.03398932 | 0.1193124 | 0.07073818 | 0.1188885 | 0.1054762 | 0.118932
[5 empty] | 0.03454009 | 0.1201962 |  |  | 0.03454009 | 0.1201962 | 0.06950493 | 0.1197691 | 0.1071395 | 0.119813
[5 empty] | 0.0341981 | 0.12108 |  |  | 0.0341981 | 0.12108 | 0.07025606 | 0.1206498 | 0.1056314 | 0.1206939
[5 empty] | 0.03327993 | 0.1219638 |  |  | 0.03327993 | 0.1219638 | 0.07037483 | 0.1215304 | 0.1052693 | 0.1215749
[5 empty] | 0.03423244 | 0.1228476 |  |  | 0.03423244 | 0.1228476 | 0.07133597 | 0.1224111 | 0.1071766 | 0.1224559
[5 empty] | 0.03396096 | 0.1237314 |  |  | 0.03396096 | 0.1237314 | 0.07102672 | 0.1232917 | 0.1042948 | 0.1233369
[5 empty] | 0.03467991 | 0.1246152 |  |  | 0.03467991 | 0.1246152 | 0.06865247 | 0.1241724 | 0.1092351 | 0.1242178
[5 empty] | 0.03493633 | 0.125499 |  |  | 0.03493633 | 0.125499 | 0.07121418 | 0.1250531 | 0.1057593 | 0.1250988
[5 empty] | 0.0340486 | 0.1263828 |  |  | 0.0340486 | 0.1263828 | 0.06846467 | 0.1259337 | 0.1060305 | 0.1259798
[5 empty] | 0.03368861 | 0.1272666 |  |  | 0.03368861 | 0.1272666 | 0.07037037 | 0.1268144 | 0.1031942 | 0.1268608
[5 empty] | 0.03367502 | 0.1281504 |  |  | 0.03367502 | 0.1281504 | 0.07114165 | 0.127695 | 0.1081068 | 0.1277418
[5 empty] | 0.03382143 | 0.1290342 |  |  | 0.03382143 | 0.1290342 | 0.0699673 | 0.1285757 | 0.1087623 | 0.1286227
[5 empty] | 0.03448343 | 0.129918 |  |  | 0.03448343 | 0.129918 | 0.0710795 | 0.1294563 | 0.1054943 | 0.1295037
[5 empty] | 0.03360044 | 0.1308018 |  |  | 0.03360044 | 0.1308018 | 0.0710082 | 0.130337 | 0.1072351 | 0.1303847
[5 empty] | 0.03394632 | 0.1316856 |  |  | 0.03394632 | 0.1316856 | 0.07022961 | 0.1312176 | 0.1029638 | 0.1312657
[5 empty] | 0.0341212 | 0.1325693 |  |  | 0.0341212 | 0.1325693 | 0.07270042 | 0.1320983 | 0.1077767 | 0.1321466
[5 empty] | 0.03371676 | 0.1334531 |  |  | 0.03371676 | 0.1334531 | 0.07130561 | 0.132979 | 0.110496 | 0.1330276
[5 empty] | 0.03427714 | 0.1343369 |  |  | 0.03427714 | 0.1343369 | 0.06981583 | 0.1338596 | 0.1075445 | 0.1339086
[5 empty] | 0.03380445 | 0.1352207 |  |  | 0.03380445 | 0.1352207 | 0.0696347 | 0.1347403 | 0.1047257 | 0.1347896
[5 empty] | 0.03434774 | 0.1361045 |  |  | 0.03434774 | 0.1361045 | 0.07031203 | 0.1356209 | 0.1083947 | 0.1356706
[5 empty] | 0.03355181 | 0.1369883 |  |  | 0.03355181 | 0.1369883 | 0.06872408 | 0.1365016 | 0.1063612 | 0.1365515
[5 empty] | 0.033868 | 0.1378721 |  |  | 0.033868 | 0.1378721 | 0.06946683 | 0.1373822 | 0.1071464 | 0.1374325
[5 empty] | 0.034346 | 0.1387559 |  |  | 0.034346 | 0.1387559 | 0.07087478 | 0.1382629 | 0.1096413 | 0.1383135
[5 empty] | 0.0343168 | 0.1396397 |  |  | 0.0343168 | 0.1396397 | 0.06978261 | 0.1391435 | 0.1100183 | 0.1391945
[5 empty] | 0.03426607 | 0.1405235 |  |  | 0.03426607 | 0.1405235 | 0.06894261 | 0.1400242 | 0.1037847 | 0.1400754
[5 empty] | 0.03519318 | 0.1414073 |  |  | 0.03519318 | 0.1414073 | 0.07078935 | 0.1409049 | 0.1086974 | 0.1409564
[5 empty] | 0.03375302 | 0.1422911 |  |  | 0.03375302 | 0.1422911 | 0.06930787 | 0.1417855 | 0.1108102 | 0.1418374
[5 empty] | 0.03396504 | 0.1431749 |  |  | 0.03396504 | 0.1431749 | 0.07014729 | 0.1426662 | 0.110453 | 0.1427184
[5 empty] | 0.03412452 | 0.1440587 |  |  | 0.03412452 | 0.1440587 | 0.0693045 | 0.1435468 | 0.1074578 | 0.1435994
[5 empty] | 0.03410757 | 0.1449425 |  |  | 0.03410757 | 0.1449425 | 0.07306875 | 0.1444275 | 0.1041742 | 0.1444803
[5 empty] | 0.0345205 | 0.1458263 |  |  | 0.0345205 | 0.1458263 | 0.07073963 | 0.1453081 | 0.1113351 | 0.1453613
[5 empty] | 0.03513807 | 0.1467101 |  |  | 0.03513807 | 0.1467101 | 0.07085911 | 0.1461888 | 0.1060009 | 0.1462423
[5 empty] | 0.03430246 | 0.1475939 |  |  | 0.03430246 | 0.1475939 | 0.07171902 | 0.1470694 | 0.1107098 | 0.1471233
[5 empty] | 0.03411156 | 0.1484777 |  |  | 0.03411156 | 0.1484777 | 0.07147073 | 0.1479501 | 0.1101522 | 0.1480042
[5 empty] | 0.03518583 | 0.1493615 |  |  | 0.03518583 | 0.1493615 | 0.0720252 | 0.1488308 | 0.1080577 | 0.1488852
[5 empty] | 0.03454519 | 0.1502453 |  |  | 0.03454519 | 0.1502453 | 0.07083031 | 0.1497114 | 0.106937 | 0.1497662
[5 empty] | 0.03397344 | 0.1511291 |  |  | 0.03397344 | 0.1511291 | 0.07338349 | 0.1505921 | 0.1111456 | 0.1506472
[5 empty] | 0.03526923 | 0.1520129 |  |  | 0.03526923 | 0.1520129 | 0.06939608 | 0.1514727 | 0.1045746 | 0.1515282
[5 empty] | 0.03402703 | 0.1528966 |  |  | 0.03402703 | 0.1528966 | 0.06984272 | 0.1523534 | 0.1078019 | 0.1524091
[5 empty] | 0.03486797 | 0.1537804 |  |  | 0.03486797 | 0.1537804 | 0.07060896 | 0.153234 | 0.1049697 | 0.1532901
[5 empty] | 0.03472513 | 0.1546642 |  |  | 0.03472513 | 0.1546642 | 0.07130901 | 0.1541147 | 0.1114198 | 0.1541711
[5 empty] | 0.03464296 | 0.155548 |  |  | 0.03464296 | 0.155548 | 0.07179748 | 0.1549953 | 0.1079503 | 0.1550521
[5 empty] | 0.03477773 | 0.1564318 |  |  | 0.03477773 | 0.1564318 | 0.07021223 | 0.155876 | 0.1078346 | 0.155933
[5 empty] | 0.03488808 | 0.1573156 |  |  | 0.03488808 | 0.1573156 | 0.07315006 | 0.1567566 | 0.1056292 | 0.156814
[5 empty] | 0.03409388 | 0.1581994 |  |  | 0.03409388 | 0.1581994 | 0.07333703 | 0.1576373 | 0.1110906 | 0.157695
[5 empty] | 0.03531659 | 0.1590832 |  |  | 0.03531659 | 0.1590832 | 0.07170373 | 0.158518 | 0.1105873 | 0.158576
[5 empty] | 0.03508814 | 0.159967 |  |  | 0.03508814 | 0.159967 | 0.07307527 | 0.1593986 | 0.1091141 | 0.1594569
[5 empty] | 0.03417664 | 0.1608508 |  |  | 0.03417664 | 0.1608508 | 0.07352588 | 0.1602793 | 0.1060153 | 0.1603379
[5 empty] | 0.03529657 | 0.1617346 |  |  | 0.03529657 | 0.1617346 | 0.07035852 | 0.1611599 | 0.1105551 | 0.1612189
[5 empty] | 0.03402641 | 0.1626184 |  |  | 0.03402641 | 0.1626184 | 0.07176077 | 0.1620406 | 0.1059978 | 0.1620999
[5 empty] | 0.03529658 | 0.1635022 |  |  | 0.03529658 | 0.1635022 | 0.07361849 | 0.1629212 | 0.1094688 | 0.1629809
[5 empty] | 0.03563929 | 0.164386 |  |  | 0.03563929 | 0.164386 | 0.07050279 | 0.1638019 | 0.1089234 | 0.1638618
[5 empty] | 0.03548816 | 0.1652698 |  |  | 0.03548816 | 0.1652698 | 0.07311281 | 0.1646825 | 0.1102509 | 0.1647428
[5 empty] | 0.03512902 | 0.1661536 |  |  | 0.03512902 | 0.1661536 | 0.06974019 | 0.1655632 | 0.1095769 | 0.1656238
[5 empty] | 0.03457876 | 0.1670374 |  |  | 0.03457876 | 0.1670374 | 0.07111618 | 0.1664439 | 0.1074217 | 0.1665048
[5 empty] | 0.03444971 | 0.1679212 |  |  | 0.03444971 | 0.1679212 | 0.07238077 | 0.1673245 | 0.1100168 | 0.1673857
[5 empty] | 0.03422865 | 0.168805 |  |  | 0.03422865 | 0.168805 | 0.07209009 | 0.1682052 | 0.1093229 | 0.1682667
[5 empty] | 0.03511387 | 0.1696888 |  |  | 0.03511387 | 0.1696888 | 0.06956678 | 0.1690858 | 0.1062985 | 0.1691477
[5 empty] | 0.03499843 | 0.1705726 |  |  | 0.03499843 | 0.1705726 | 0.07128321 | 0.1699665 | 0.1090945 | 0.1700287
[5 empty] | 0.03520328 | 0.1714564 |  |  | 0.03520328 | 0.1714564 | 0.07319869 | 0.1708471 | 0.1108041 | 0.1709097
[5 empty] | 0.03500844 | 0.1723402 |  |  | 0.03500844 | 0.1723402 | 0.07219339 | 0.1717278 | 0.1056433 | 0.1717906
[5 empty] | 0.03465087 | 0.1732239 |  |  | 0.03465087 | 0.1732239 | 0.06972183 | 0.1726084 | 0.1113025 | 0.1726716
[5 empty] | 0.03407082 | 0.1741077 |  |  | 0.03407082 | 0.1741077 | 0.07138975 | 0.1734891 | 0.1109117 | 0.1735526
[5 empty] | 0.03540705 | 0.1749915 |  |  | 0.03540705 | 0.1749915 | 0.07337899 | 0.1743698 | 0.1055917 | 0.1744336
[5 empty] | 0.03416069 | 0.1758753 |  |  | 0.03416069 | 0.1758753 | 0.07329021 | 0.1752504 | 0.106013 | 0.1753145