## 1
Общество с ограниченной ответственностью "Инженерная геология" (ООО "ИнжГео") | [11 empty] | Общество с ограниченной ответственностью "Инженерная геология" (ООО "ИнжГео")
Юр. адрес: 117279, г. Москва, ул. Миклухо-Маклая, 36 а, этаж 5, пом. XXIII к. 76-84 | [11 empty] | Юр. адрес: 117279, г. Москва, ул. Миклухо-Маклая, 36 а, этаж 5, пом. XXIII к. 76-84 | [8 empty] | нагр |  |  | X0 | Y0 | R |  | нагр |  |  |  | X0 | Y0 | R | нагр |  |  |  | X0 | Y0 | R |  | нагр |  |  |  | X0 | Y0 | R
Телефон/факс +7 (495) 132-30-00, Адрес электронной почты inbox@inj-geo.ru | [11 empty] | Телефон/факс +7 (495) 132-30-00, Адрес электронной почты inbox@inj-geo.ru | [12 empty] | 0 | [7 empty] | 0 | [6 empty] | 0 | [7 empty] | 0
[21 empty] | девиатор | [6 empty] | девиатор | [6 empty] | девиатор | [7 empty] | девиатор
Испытательная лаборатория ООО «ИнжГео» | [11 empty] | Испытательная лаборатория ООО «ИнжГео» | [8 empty] | x0 | Угол | X | Y |  |  |  | x0 |  | Угол | X | Y |  |  | x0 |  | Угол | X | Y |  |  |  | x0 |  | Угол | X | Y
Адрес места осуществления деятельности лаборатории: г. Москва, просп. Вернадского, д. 51, стр. 1 | [11 empty] | Адрес места осуществления деятельности лаборатории: г. Москва, просп. Вернадского, д. 51, стр. 1 | [9 empty] | 0 | [7 empty] | 0 | [6 empty] | 0 | [7 empty] | 0
Телефон +7(910)4557682, E-mail: slg85@mail.ru | [11 empty] | Телефон +7(910)4557682, E-mail: slg85@mail.ru | [9 empty] | 5 | [7 empty] | 5 | [6 empty] | 5 | [7 empty] | 5
[22 empty] | 10 | [7 empty] | 10 | [6 empty] | 10 | [7 empty] | 10
[12 empty] | Протокол испытаний № 13-63/34 от 02-12-2022 | [9 empty] | 15 | [7 empty] | 15 | [6 empty] | 15 | [7 empty] | 15
[22 empty] | 20 | [7 empty] | 20 | [6 empty] | 20 | [7 empty] | 20
[12 empty] | Наименование и адрес заказчика: Переход трубопровода через р. Енисей | [9 empty] | 25 | [7 empty] | 25 | [6 empty] | 25 | [7 empty] | 25
[12 empty] | Наименование объекта: ООО Регионстрой | [9 empty] | 30 | [7 empty] | 30 | [6 empty] | 30 | [7 empty] | 30
Наименование используемого метода/методики: ГОСТ 12248.4-2020 | [11 empty] | Наименование используемого метода/методики: ГОСТ 12248.3-2020 | [9 empty] | 35 | [7 empty] | 35 | [6 empty] | 35 | [7 empty] | 35
Условия проведения испытания: температура окружающей среды (18 - 25)0С, влажность воздуха (40 - 75)% | [11 empty] | Условия проведения испытания: температура окружающей среды (18 - 25)0С, влажность воздуха (40 - 75)% | [9 empty] | 40 | [7 empty] | 40 | [6 empty] | 40 | [7 empty] | 40
[12 empty] | Дата получение объекта подлежащего испытаниям: 05-11-2022 | [9 empty] | 45 | [7 empty] | 45 | [6 empty] | 45 | [7 empty] | 45
[12 empty] | Дата испытания: 25.10.2022-19.11.2034 | [9 empty] | 50 | [7 empty] | 50 | [6 empty] | 50 | [7 empty] | 50
[22 empty] | 55 | [7 empty] | 55 | [6 empty] | 55 | [7 empty] | 55
Испытание грунтов методом трехосного сжатия | [11 empty] | Испытание грунтов методом трехосного сжатия | [9 empty] | 60 | [7 empty] | 60 | [6 empty] | 60 | [7 empty] | 60
[22 empty] | 65 | [7 empty] | 65 | [6 empty] | 65 | [7 empty] | 65
Лабораторный номер: | [6 empty] | We, д.е. = |  |  |  |  | Лабораторный номер: |  | 1069 |  |  |  | We, д.е. = | 0.55399932 |  |  | 70 | [7 empty] | 70 | [6 empty] | 70 | [7 empty] | 70
Номер скважины: | [6 empty] | ρ, г/см3 = |  |  |  |  | Номер скважины: |  | BH-003 |  |  |  | ρ, г/см3 = |  |  |  | 75 | [7 empty] | 75 | [6 empty] | 75 | [7 empty] | 75
Глубина отбора, м: | [6 empty] | ρs, г/см3 = |  |  |  |  | Глубина отбора, м: |  | 2.1 |  |  |  | ρs, г/см3 = | 2.72 |  |  | 80 | [7 empty] | 80 | [6 empty] | 80 | [7 empty] | 80
Наименование грунта: | [6 empty] | e, д.е. = |  |  |  |  | Наименование грунта: |  | Суглинок, после оттаивания текучий, тяжелый песчанистый |  |  |  | e, д.е. = |  |  |  | 85 | [7 empty] | 85 | [6 empty] | 85 | [7 empty] | 85
Схема проведения опыта: | [6 empty] | IL, д.е. = |  |  |  |  | Схема проведения опыта: |  | КД |  |  |  | IL, д.е. = | 2.864 |  |  | 90 | [7 empty] | 90 | [6 empty] | 90 | [7 empty] | 90
[22 empty] | 95 | [7 empty] | 95 | [6 empty] | 95 | [7 empty] | 95
[22 empty] | 100 | [7 empty] | 100 | [6 empty] | 100 | [7 empty] | 100
Результаты испытаний | [11 empty] | Результаты испытаний | [9 empty] | 105 | [7 empty] | 105 | [6 empty] | 105 | [7 empty] | 105
[22 empty] | 110 | [7 empty] | 110 | [6 empty] | 110 | [7 empty] | 110
[22 empty] | 115 | [7 empty] | 115 | [6 empty] | 115 | [7 empty] | 115
[22 empty] | 120 | [7 empty] | 120 | [6 empty] | 120 | [7 empty] | 120
[22 empty] | 125 | [7 empty] | 125 | [6 empty] | 125 | [7 empty] | 125
[22 empty] | 130 | [7 empty] | 130 | [6 empty] | 130 | [7 empty] | 130
[22 empty] | 135 | [7 empty] | 135 | [6 empty] | 135 | [7 empty] | 135
[22 empty] | 140 | [7 empty] | 140 | [6 empty] | 140 | [7 empty] | 140
[22 empty] | 145 | [7 empty] | 145 | [6 empty] | 145 | [7 empty] | 145
[22 empty] | 150 | [7 empty] | 150 | [6 empty] | 150 | [7 empty] | 150
[22 empty] | 155 | [7 empty] | 155 | [6 empty] | 155 | [7 empty] | 155
[22 empty] | 160 | [7 empty] | 160 | [6 empty] | 160 | [7 empty] | 160
[22 empty] | 165 | [7 empty] | 165 | [6 empty] | 165 | [7 empty] | 165
[22 empty] | 170 | [7 empty] | 170 | [6 empty] | 170 | [7 empty] | 170
[22 empty] | 175 | [7 empty] | 175 | [6 empty] | 175 | [7 empty] | 175
[22 empty] | 180 | [7 empty] | 180 | [6 empty] | 180 | [7 empty] | 180
[13 empty] | Давление в камере, Мпа σ3 | Вертикальная нагрузка, Мпа σ1 | Поровое давление, Мпа u
| K0, д.е. | 0.8435655 |  |  |  |  | Коэфф. Точки | [5 empty] | 0.05 | 0.08493633 | [5 empty] | 1 | [6 empty] | σ3,кПа | σ1,кПа | u, кПа |  |  |  | 4
| q_zg, МПа | 0.04217828 | [10 empty] | 0.15 | 0.2220252 | [27 empty] | δ3, Мпа | δ1-δ3, МПа | δ1, МПа | δ1, КПа
|  |  | Модуль деформации, МПа: | [9 empty] | 0.25 | 0.3591141 | [21 empty] | С, МПа:
|  |  | Е0= |  | Точки модуля (полное напр.), МПа |  |  |  | 0.04217828 | 0.06748524 | [25 empty] | φ, град:
|  |  | E50 = |  | qf (полное напр.), МПа |  |  |  | 0.06746816 | [26 empty] | E, Мпа
|  |  | Коэф. Поперечной деформации, ϑ = | [9 empty] | Эффективные значения угла внутреннего трения и удельного сцепления ϕ', С' | [13 empty] | x | 0
[13 empty] | ϕ', град. = | 9 | [12 empty] | y |  |  |  | С, кПа | φ,°
[13 empty] | С', МПа = | 0.007
| Исполнитель: | [6 empty] | Морозов Д.С. |  |  |  |  | Исполнитель: |  |  |  |  | Морозов Д.С.
| Начальник исп. лаборатории: | [6 empty] | Семиколенова Л.Г. |  |  |  |  | Начальник исп. лаборатории: |  |  |  |  | Семиколенова Л.Г.
Лист 1 , всего листов 2 | [11 empty] | Лист 2 , всего листов 2
Частичное воспроизведение протокола испытаний без письменного разрешения ООО «ИнжГео» ЗАПРЕЩАЕТСЯ | [11 empty] | Частичное воспроизведение протокола испытаний без письменного разрешения ООО «ИнжГео» ЗАПРЕЩАЕТСЯ
[5 empty] | второй график |  | первый график | [9 empty] | К Пуассона
dev50 | epsE50 | ind | devE0 | epsE0 | dev | eps | sigma |  | dev1 | eps1 | dev2 | eps2 | dev3 | eps3 |  | Глины
0.01746816 | 0.001746803 |  |  |  | 0.00049 | 0 |  |  | 0.00049 | 0 | 0.01548542 | 0.0003246395 | 0.02836966 | 0.0004202881 |  | < 0 | 0,20-0,30
ind |  |  |  |  | 0.009956854 | 0.0006637853 |  |  | 0.009956854 | 0.0006637853 | 0.0360126 | 0.001132463 | 0.05455704 | 0.001212369 |  | 0-0,25 | 0,30-0,38
2 |  |  |  |  | 0.01746816 | 0.001746803 |  |  | 0.01746816 | 0.001746803 | 0.03656814 | 0.001761417 | 0.05632734 | 0.00176222 |  | 0,25< | 0,38-0,45
E0 |  |  |  |  | 0.01881631 | 0.002651387 |  |  | 0.01881631 | 0.002651387 | 0.04027461 | 0.002642126 | 0.05901335 | 0.00264333 |  | Суглинки | 0,35-0,37
epsE0 | devE0 |  |  |  | 0.01926608 | 0.003535183 |  |  | 0.01926608 | 0.003535183 | 0.04114816 | 0.003522834 | 0.06252889 | 0.00352444 |  | Пески и супеси | 0,30-0,35
0.0006637853 | 0.009956854 |  |  |  | 0.02071221 | 0.004418978 |  |  | 0.02071221 | 0.004418978 | 0.04402196 | 0.004403543 | 0.06665237 | 0.00440555
[5 empty] | 0.02102722 | 0.005302774 |  |  | 0.02102722 | 0.005302774 | 0.04638998 | 0.005284251 | 0.06490939 | 0.00528666
График E50 |  | График E |  |  | 0.02182369 | 0.00618657 |  |  | 0.02182369 | 0.00618657 | 0.04660559 | 0.00616496 | 0.07227587 | 0.00616777
eps | q | sigma |  |  | 0.02215068 | 0.007070365 |  |  | 0.02215068 | 0.007070365 | 0.04785966 | 0.007045668 | 0.06856379 | 0.00704888
Горизонтальная линия E50 |  | Касательная |  |  | 0.02344244 | 0.007954161 |  |  | 0.02344244 | 0.007954161 | 0.0503448 | 0.007926377 | 0.0754798 | 0.007929991
0 |  | a | b |  | 0.02337059 | 0.008837957 |  |  | 0.02337059 | 0.008837957 | 0.04964204 | 0.008807085 | 0.07407949 | 0.008811101
|  |  | 0 |  | 0.02344581 | 0.009721752 |  |  | 0.02344581 | 0.009721752 | 0.05203926 | 0.009687794 | 0.07346083 | 0.009692211
Вертикальная линия E50 |  | p1 и p2 |  |  | 0.02487133 | 0.01060555 |  |  | 0.02487133 | 0.01060555 | 0.05162113 | 0.0105685 | 0.075018 | 0.01057332
| 0 | 0 |  |  | 0.02410108 | 0.01148934 |  |  | 0.02410108 | 0.01148934 | 0.05237044 | 0.01144921 | 0.08199089 | 0.01145443
[5 empty] | 0.02545868 | 0.01237314 |  |  | 0.02545868 | 0.01237314 | 0.0523393 | 0.01232992 | 0.07771256 | 0.01233554
Касательная линия E50 |  |  |  |  | 0.02561701 | 0.01325693 |  |  | 0.02561701 | 0.01325693 | 0.05147961 | 0.01321063 | 0.08308588 | 0.01321665
0 | 0 | Горизонтальная 1 |  |  | 0.02531767 | 0.01414073 |  |  | 0.02531767 | 0.01414073 | 0.05364074 | 0.01409134 | 0.07938192 | 0.01409776
[5 empty] | 0.02605698 | 0.01502453 |  |  | 0.02605698 | 0.01502453 | 0.05512313 | 0.01497204 | 0.08208802 | 0.01497887
Горизонтальная линия qкр |  |  |  |  | 0.02660901 | 0.01590832 |  |  | 0.02660901 | 0.01590832 | 0.05268861 | 0.01585275 | 0.08169599 | 0.01585998
Горизонтальная линия q |  | Горизонтальная 2 |  |  | 0.02583165 | 0.01679212 |  |  | 0.02583165 | 0.01679212 | 0.05432555 | 0.01673346 | 0.08540709 | 0.01674109
0 |  | 0 |  |  | 0.02714073 | 0.01767591 |  |  | 0.02714073 | 0.01767591 | 0.05439626 | 0.01761417 | 0.08570793 | 0.0176222
[5 empty] | 0.02613446 | 0.01855971 |  |  | 0.02613446 | 0.01855971 | 0.05646448 | 0.01849488 | 0.08497463 | 0.01850331
Вертикальная линия q |  |  |  |  | 0.02646047 | 0.0194435 |  |  | 0.02646047 | 0.0194435 | 0.05515256 | 0.01937559 | 0.08150739 | 0.01938442
| 0 |  |  |  | 0.02765987 | 0.0203273 |  |  | 0.02765987 | 0.0203273 | 0.05524568 | 0.0202563 | 0.08405402 | 0.02026553
[5 empty] | 0.02714591 | 0.0212111 |  |  | 0.02714591 | 0.0212111 | 0.05437151 | 0.021137 | 0.08349748 | 0.02114664
[5 empty] | 0.02691772 | 0.02209489 |  |  | 0.02691772 | 0.02209489 | 0.05690054 | 0.02201771 | 0.08383453 | 0.02202775
[5 empty] | 0.02668423 | 0.02297869 |  |  | 0.02668423 | 0.02297869 | 0.0576894 | 0.02289842 | 0.08527492 | 0.02290886
[5 empty] | 0.02753446 | 0.02386248 |  |  | 0.02753446 | 0.02386248 | 0.05812483 | 0.02377913 | 0.08608767 | 0.02378997
[5 empty] | 0.02714759 | 0.02474628 |  |  | 0.02714759 | 0.02474628 | 0.0573773 | 0.02465984 | 0.08318257 | 0.02467108
[5 empty] | 0.02774061 | 0.02563007 |  |  | 0.02774061 | 0.02563007 | 0.05808379 | 0.02554055 | 0.08534262 | 0.02555219
[5 empty] | 0.02854212 | 0.02651387 |  |  | 0.02854212 | 0.02651387 | 0.05924485 | 0.02642126 | 0.0858658 | 0.0264333
[5 empty] | 0.02891022 | 0.02739767 |  |  | 0.02891022 | 0.02739767 | 0.05977603 | 0.02730196 | 0.08743301 | 0.02731441
[5 empty] | 0.02848433 | 0.02828146 |  |  | 0.02848433 | 0.02828146 | 0.05673821 | 0.02818267 | 0.0919944 | 0.02819552
[5 empty] | 0.02767147 | 0.02916526 |  |  | 0.02767147 | 0.02916526 | 0.05788662 | 0.02906338 | 0.09072252 | 0.02907663
[5 empty] | 0.02813476 | 0.03004905 |  |  | 0.02813476 | 0.03004905 | 0.06096371 | 0.02994409 | 0.08651013 | 0.02995774
[5 empty] | 0.02824604 | 0.03093285 |  |  | 0.02824604 | 0.03093285 | 0.06063961 | 0.0308248 | 0.09010803 | 0.03083885
[5 empty] | 0.02958506 | 0.03181664 |  |  | 0.02958506 | 0.03181664 | 0.05927303 | 0.03170551 | 0.08772338 | 0.03171996
[5 empty] | 0.02955799 | 0.03270044 |  |  | 0.02955799 | 0.03270044 | 0.05773165 | 0.03258622 | 0.09357121 | 0.03260107
[5 empty] | 0.02905279 | 0.03358423 |  |  | 0.02905279 | 0.03358423 | 0.05871675 | 0.03346692 | 0.08841316 | 0.03348218
[5 empty] | 0.02813983 | 0.03446803 |  |  | 0.02813983 | 0.03446803 | 0.05892046 | 0.03434763 | 0.08911299 | 0.03436329
[5 empty] | 0.02922369 | 0.03535183 |  |  | 0.02922369 | 0.03535183 | 0.06101019 | 0.03522834 | 0.0907093 | 0.0352444
[5 empty] | 0.02934004 | 0.03623562 |  |  | 0.02934004 | 0.03623562 | 0.0622027 | 0.03610905 | 0.09304216 | 0.03612551
[5 empty] | 0.02845996 | 0.03711942 |  |  | 0.02845996 | 0.03711942 | 0.05783034 | 0.03698976 | 0.09419527 | 0.03700662
[5 empty] | 0.02901486 | 0.03800321 |  |  | 0.02901486 | 0.03800321 | 0.06152868 | 0.03787047 | 0.09202448 | 0.03788773
[5 empty] | 0.02931374 | 0.03888701 |  |  | 0.02931374 | 0.03888701 | 0.05849963 | 0.03875117 | 0.09135381 | 0.03876884
[5 empty] | 0.02979725 | 0.0397708 |  |  | 0.02979725 | 0.0397708 | 0.06009265 | 0.03963188 | 0.08933034 | 0.03964995
[5 empty] | 0.02918467 | 0.0406546 |  |  | 0.02918467 | 0.0406546 | 0.05892958 | 0.04051259 | 0.09221698 | 0.04053106
[5 empty] | 0.02974895 | 0.0415384 |  |  | 0.02974895 | 0.0415384 | 0.06254826 | 0.0413933 | 0.09259585 | 0.04141217
[5 empty] | 0.02881639 | 0.04242219 |  |  | 0.02881639 | 0.04242219 | 0.06141165 | 0.04227401 | 0.09211749 | 0.04229328
[5 empty] | 0.02983301 | 0.04330599 |  |  | 0.02983301 | 0.04330599 | 0.06172858 | 0.04315472 | 0.0942313 | 0.04317439
[5 empty] | 0.03004257 | 0.04418978 |  |  | 0.03004257 | 0.04418978 | 0.06372355 | 0.04403543 | 0.09054523 | 0.0440555
[5 empty] | 0.02915531 | 0.04507358 |  |  | 0.02915531 | 0.04507358 | 0.06082845 | 0.04491613 | 0.09131519 | 0.04493661
[5 empty] | 0.02932646 | 0.04595737 |  |  | 0.02932646 | 0.04595737 | 0.05935825 | 0.04579684 | 0.0921739 | 0.04581772
[5 empty] | 0.03071477 | 0.04684117 |  |  | 0.03071477 | 0.04684117 | 0.06157661 | 0.04667755 | 0.09652595 | 0.04669883
[5 empty] | 0.02946263 | 0.04772497 |  |  | 0.02946263 | 0.04772497 | 0.06065745 | 0.04755826 | 0.09106365 | 0.04757994
[5 empty] | 0.02994082 | 0.04860876 |  |  | 0.02994082 | 0.04860876 | 0.06328485 | 0.04843897 | 0.09605395 | 0.04846105
[5 empty] | 0.03015212 | 0.04949256 |  |  | 0.03015212 | 0.04949256 | 0.06330889 | 0.04931968 | 0.09134206 | 0.04934216
[5 empty] | 0.03015245 | 0.05037635 |  |  | 0.03015245 | 0.05037635 | 0.06153549 | 0.05020039 | 0.0963004 | 0.05022327
[5 empty] | 0.0302316 | 0.05126015 |  |  | 0.0302316 | 0.05126015 | 0.06041409 | 0.05108109 | 0.0970239 | 0.05110438
[5 empty] | 0.02955027 | 0.05214394 |  |  | 0.02955027 | 0.05214394 | 0.06120883 | 0.0519618 | 0.09743064 | 0.05198549
[5 empty] | 0.03010306 | 0.05302774 |  |  | 0.03010306 | 0.05302774 | 0.0612473 | 0.05284251 | 0.09264186 | 0.0528666
[5 empty] | 0.03015081 | 0.05391154 |  |  | 0.03015081 | 0.05391154 | 0.06116922 | 0.05372322 | 0.09261078 | 0.05374771
[5 empty] | 0.03060618 | 0.05479533 |  |  | 0.03060618 | 0.05479533 | 0.06343572 | 0.05460393 | 0.09167169 | 0.05462882
[5 empty] | 0.03045234 | 0.05567913 |  |  | 0.03045234 | 0.05567913 | 0.06165349 | 0.05548464 | 0.09624248 | 0.05550993
[5 empty] | 0.03061569 | 0.05656292 |  |  | 0.03061569 | 0.05656292 | 0.06401624 | 0.05636535 | 0.09533401 | 0.05639104
[5 empty] | 0.03053451 | 0.05744672 |  |  | 0.03053451 | 0.05744672 | 0.06539893 | 0.05724605 | 0.09986444 | 0.05727215
[5 empty] | 0.03122868 | 0.05833051 |  |  | 0.03122868 | 0.05833051 | 0.06522683 | 0.05812676 | 0.09717668 | 0.05815326
[5 empty] | 0.03097277 | 0.05921431 |  |  | 0.03097277 | 0.05921431 | 0.06300031 | 0.05900747 | 0.09618162 | 0.05903437
[5 empty] | 0.03042142 | 0.0600981 |  |  | 0.03042142 | 0.0600981 | 0.06436781 | 0.05988818 | 0.09769441 | 0.05991548
[5 empty] | 0.0303694 | 0.0609819 |  |  | 0.0303694 | 0.0609819 | 0.0626152 | 0.06076889 | 0.09964685 | 0.06079659
[5 empty] | 0.03169767 | 0.0618657 |  |  | 0.03169767 | 0.0618657 | 0.06297549 | 0.0616496 | 0.09953615 | 0.0616777
[5 empty] | 0.03019963 | 0.06274949 |  |  | 0.03019963 | 0.06274949 | 0.0657957 | 0.06253031 | 0.09760728 | 0.06255881
[5 empty] | 0.03103484 | 0.06363329 |  |  | 0.03103484 | 0.06363329 | 0.06582771 | 0.06341101 | 0.09979425 | 0.06343992
[5 empty] | 0.03111587 | 0.06451708 |  |  | 0.03111587 | 0.06451708 | 0.06653875 | 0.06429172 | 0.09821893 | 0.06432103
[5 empty] | 0.03058109 | 0.06540088 |  |  | 0.03058109 | 0.06540088 | 0.06662805 | 0.06517243 | 0.0967921 | 0.06520214
[5 empty] | 0.03085352 | 0.06628467 |  |  | 0.03085352 | 0.06628467 | 0.06496759 | 0.06605314 | 0.09854275 | 0.06608325
[5 empty] | 0.03175039 | 0.06716847 |  |  | 0.03175039 | 0.06716847 | 0.06541207 | 0.06693385 | 0.09550438 | 0.06696436
[5 empty] | 0.03221126 | 0.06805227 |  |  | 0.03221126 | 0.06805227 | 0.06553457 | 0.06781456 | 0.09671381 | 0.06784547
[5 empty] | 0.0321799 | 0.06893606 |  |  | 0.0321799 | 0.06893606 | 0.06550091 | 0.06869526 | 0.0959381 | 0.06872658
[5 empty] | 0.03090356 | 0.06981986 |  |  | 0.03090356 | 0.06981986 | 0.06496303 | 0.06957597 | 0.09938844 | 0.06960769
[5 empty] | 0.03201212 | 0.07070365 |  |  | 0.03201212 | 0.07070365 | 0.06435366 | 0.07045668 | 0.1014114 | 0.0704888
[5 empty] | 0.03222095 | 0.07158745 |  |  | 0.03222095 | 0.07158745 | 0.0653277 | 0.07133739 | 0.100198 | 0.07136991
[5 empty] | 0.03170996 | 0.07247124 |  |  | 0.03170996 | 0.07247124 | 0.06445849 | 0.0722181 | 0.09578873 | 0.07225102
[5 empty] | 0.03123854 | 0.07335504 |  |  | 0.03123854 | 0.07335504 | 0.0650157 | 0.07309881 | 0.1000396 | 0.07313213
[5 empty] | 0.03182824 | 0.07423884 |  |  | 0.03182824 | 0.07423884 | 0.06395415 | 0.07397952 | 0.1003354 | 0.07401325
[5 empty] | 0.03231459 | 0.07512263 |  |  | 0.03231459 | 0.07512263 | 0.06559666 | 0.07486022 | 0.1025411 | 0.07489436
[5 empty] | 0.03190781 | 0.07600643 |  |  | 0.03190781 | 0.07600643 | 0.06815112 | 0.07574093 | 0.09724038 | 0.07577547
[5 empty] | 0.03185631 | 0.07689022 |  |  | 0.03185631 | 0.07689022 | 0.06719991 | 0.07662164 | 0.09784028 | 0.07665658
[5 empty] | 0.03220193 | 0.07777402 |  |  | 0.03220193 | 0.07777402 | 0.06783512 | 0.07750235 | 0.0981634 | 0.07753769
[5 empty] | 0.03184131 | 0.07865781 |  |  | 0.03184131 | 0.07865781 | 0.06693863 | 0.07838306 | 0.09921171 | 0.0784188
[5 empty] | 0.03285467 | 0.07954161 |  |  | 0.03285467 | 0.07954161 | 0.06536975 | 0.07926377 | 0.1006427 | 0.07929991
[5 empty] | 0.0329242 | 0.0804254 |  |  | 0.0329242 | 0.0804254 | 0.06725445 | 0.08014448 | 0.09946929 | 0.08018102
[5 empty] | 0.03280021 | 0.0813092 |  |  | 0.03280021 | 0.0813092 | 0.06800659 | 0.08102518 | 0.1005597 | 0.08106213
[5 empty] | 0.03309271 | 0.082193 |  |  | 0.03309271 | 0.082193 | 0.06858795 | 0.08190589 | 0.1036434 | 0.08194324
[5 empty] | 0.03267683 | 0.08307679 |  |  | 0.03267683 | 0.08307679 | 0.06750342 | 0.0827866 | 0.09998181 | 0.08282435
[5 empty] | 0.03320903 | 0.08396059 |  |  | 0.03320903 | 0.08396059 | 0.06569437 | 0.08366731 | 0.09836099 | 0.08370546
[5 empty] | 0.03206211 | 0.08484438 |  |  | 0.03206211 | 0.08484438 | 0.06768484 | 0.08454802 | 0.09885154 | 0.08458657
[5 empty] | 0.03306581 | 0.08572818 |  |  | 0.03306581 | 0.08572818 | 0.06615411 | 0.08542873 | 0.1012245 | 0.08546768
[5 empty] | 0.03347396 | 0.08661197 |  |  | 0.03347396 | 0.08661197 | 0.06589152 | 0.08630944 | 0.1039449 | 0.08634879
[5 empty] | 0.03298629 | 0.08749577 |  |  | 0.03298629 | 0.08749577 | 0.06558042 | 0.08719014 | 0.09941457 | 0.0872299
[5 empty] | 0.03282796 | 0.08837957 |  |  | 0.03282796 | 0.08837957 | 0.0677628 | 0.08807085 | 0.1059315 | 0.08811101
[5 empty] | 0.03298528 | 0.08926336 |  |  | 0.03298528 | 0.08926336 | 0.06579561 | 0.08895156 | 0.1000571 | 0.08899212
[5 empty] | 0.03381369 | 0.09014716 |  |  | 0.03381369 | 0.09014716 | 0.0686794 | 0.08983227 | 0.1025003 | 0.08987323
[5 empty] | 0.03335357 | 0.09103095 |  |  | 0.03335357 | 0.09103095 | 0.06736228 | 0.09071298 | 0.1043532 | 0.09075434
[5 empty] | 0.03335851 | 0.09191475 |  |  | 0.03335851 | 0.09191475 | 0.06893167 | 0.09159369 | 0.1058993 | 0.09163545
[5 empty] | 0.03284628 | 0.09279854 |  |  | 0.03284628 | 0.09279854 | 0.06947951 | 0.09247439 | 0.1007764 | 0.09251656
[5 empty] | 0.0321662 | 0.09368234 |  |  | 0.0321662 | 0.09368234 | 0.06664856 | 0.0933551 | 0.1002695 | 0.09339767
[5 empty] | 0.03295878 | 0.09456614 |  |  | 0.03295878 | 0.09456614 | 0.06962205 | 0.09423581 | 0.1004316 | 0.09427878
[5 empty] | 0.03378414 | 0.09544993 |  |  | 0.03378414 | 0.09544993 | 0.06862767 | 0.09511652 | 0.1016281 | 0.09515989
[5 empty] | 0.03336733 | 0.09633373 |  |  | 0.03336733 | 0.09633373 | 0.0664429 | 0.09599723 | 0.1025117 | 0.096041
[5 empty] | 0.03409153 | 0.09721752 |  |  | 0.03409153 | 0.09721752 | 0.06811627 | 0.09687794 | 0.1015857 | 0.09692211
[5 empty] | 0.03414804 | 0.09810132 |  |  | 0.03414804 | 0.09810132 | 0.07033282 | 0.09775865 | 0.1038525 | 0.09780322
[5 empty] | 0.03337702 | 0.09898511 |  |  | 0.03337702 | 0.09898511 | 0.07007355 | 0.09863935 | 0.1059277 | 0.09868433
[5 empty] | 0.03407429 | 0.09986891 |  |  | 0.03407429 | 0.09986891 | 0.0697365 | 0.09952006 | 0.1042544 | 0.09956544
[5 empty] | 0.03320849 | 0.1007527 |  |  | 0.03320849 | 0.1007527 | 0.06691178 | 0.1004008 | 0.1058241 | 0.1004465
[5 empty] | 0.03308474 | 0.1016365 |  |  | 0.03308474 | 0.1016365 | 0.069193 | 0.1012815 | 0.1070591 | 0.1013277
[5 empty] | 0.0342388 | 0.1025203 |  |  | 0.0342388 | 0.1025203 | 0.06848939 | 0.1021622 | 0.1074168 | 0.1022088
[5 empty] | 0.0336788 | 0.1034041 |  |  | 0.0336788 | 0.1034041 | 0.06706429 | 0.1030429 | 0.1012203 | 0.1030899
[5 empty] | 0.03427008 | 0.1042879 |  |  | 0.03427008 | 0.1042879 | 0.06829145 | 0.1039236 | 0.103129 | 0.103971
[5 empty] | 0.03297954 | 0.1051717 |  |  | 0.03297954 | 0.1051717 | 0.06874854 | 0.1048043 | 0.1023147 | 0.1048521
[5 empty] | 0.03388709 | 0.1060555 |  |  | 0.03388709 | 0.1060555 | 0.07106987 | 0.105685 | 0.106796 | 0.1057332
[5 empty] | 0.03445148 | 0.1069393 |  |  | 0.03445148 | 0.1069393 | 0.06724458 | 0.1065657 | 0.1064856 | 0.1066143
[5 empty] | 0.03297027 | 0.1078231 |  |  | 0.03297027 | 0.1078231 | 0.0698426 | 0.1074464 | 0.1062755 | 0.1074954
[5 empty] | 0.0337831 | 0.1087069 |  |  | 0.0337831 | 0.1087069 | 0.0687665 | 0.1083271 | 0.1017401 | 0.1083765
[5 empty] | 0.03345657 | 0.1095907 |  |  | 0.03345657 | 0.1095907 | 0.07175338 | 0.1092079 | 0.1074331 | 0.1092576
[5 empty] | 0.03391647 | 0.1104745 |  |  | 0.03391647 | 0.1104745 | 0.0718229 | 0.1100886 | 0.1036624 | 0.1101388
[5 empty] | 0.03376109 | 0.1113583 |  |  | 0.03376109 | 0.1113583 | 0.07159407 | 0.1109693 | 0.1068511 | 0.1110199
[5 empty] | 0.03397813 | 0.112242 |  |  | 0.03397813 | 0.112242 | 0.07073717 | 0.11185 | 0.1037184 | 0.111901
[5 empty] | 0.03443727 | 0.1131258 |  |  | 0.03443727 | 0.1131258 | 0.06730599 | 0.1127307 | 0.1053564 | 0.1127821
[5 empty] | 0.03472712 | 0.1140096 |  |  | 0.03472712 | 0.1140096 | 0.06810178 | 0.1136114 | 0.1047975 | 0.1136632
[5 empty] | 0.03405344 | 0.1148934 |  |  | 0.03405344 | 0.1148934 | 0.06966788 | 0.1144921 | 0.1030658 | 0.1145443
[5 empty] | 0.03381455 | 0.1157772 |  |  | 0.03381455 | 0.1157772 | 0.07142866 | 0.1153728 | 0.1063777 | 0.1154254
[5 empty] | 0.03429214 | 0.116661 |  |  | 0.03429214 | 0.116661 | 0.06749776 | 0.1162535 | 0.1035677 | 0.1163065
[5 empty] | 0.0337831 | 0.1175448 |  |  | 0.0337831 | 0.1175448 | 0.06938596 | 0.1171342 | 0.1030083 | 0.1171876
[5 empty] | 0.03317534 | 0.1184286 |  |  | 0.03317534 | 0.1184286 | 0.06904103 | 0.1180149 | 0.1086147 | 0.1180687
[5 empty] | 0.03413977 | 0.1193124 |  |  | 0.03413977 | 0.1193124 | 0.06820798 | 0.1188957 | 0.108291 | 0.1189499
[5 empty] | 0.03362973 | 0.1201962 |  |  | 0.03362973 | 0.1201962 | 0.06817251 | 0.1197764 | 0.1095365 | 0.119831
[5 empty] | 0.03319974 | 0.12108 |  |  | 0.03319974 | 0.12108 | 0.07239699 | 0.1206571 | 0.1026987 | 0.1207121
[5 empty] | 0.03395024 | 0.1219638 |  |  | 0.03395024 | 0.1219638 | 0.07167524 | 0.1215378 | 0.107844 | 0.1215932
[5 empty] | 0.03466278 | 0.1228476 |  |  | 0.03466278 | 0.1228476 | 0.07001607 | 0.1224185 | 0.1062057 | 0.1224743
[5 empty] | 0.03369047 | 0.1237314 |  |  | 0.03369047 | 0.1237314 | 0.06799209 | 0.1232992 | 0.1084842 | 0.1233554
[5 empty] | 0.03461146 | 0.1246152 |  |  | 0.03461146 | 0.1246152 | 0.07104919 | 0.1241799 | 0.1082423 | 0.1242365
[5 empty] | 0.03393312 | 0.125499 |  |  | 0.03393312 | 0.125499 | 0.07098022 | 0.1250606 | 0.1082149 | 0.1251176
[5 empty] | 0.03466374 | 0.1263828 |  |  | 0.03466374 | 0.1263828 | 0.07226113 | 0.1259413 | 0.1066938 | 0.1259987
[5 empty] | 0.03328518 | 0.1272666 |  |  | 0.03328518 | 0.1272666 | 0.07032747 | 0.126822 | 0.1055076 | 0.1268798
[5 empty] | 0.03495647 | 0.1281504 |  |  | 0.03495647 | 0.1281504 | 0.07059871 | 0.1277027 | 0.1037703 | 0.127761
[5 empty] | 0.03504297 | 0.1290342 |  |  | 0.03504297 | 0.1290342 | 0.07047365 | 0.1285834 | 0.1085831 | 0.1286421
[5 empty] | 0.03509673 | 0.129918 |  |  | 0.03509673 | 0.129918 | 0.07114308 | 0.1294642 | 0.1106101 | 0.1295232
[5 empty] | 0.03445253 | 0.1308018 |  |  | 0.03445253 | 0.1308018 | 0.06866946 | 0.1303449 | 0.1041967 | 0.1304043
[5 empty] | 0.03446106 | 0.1316856 |  |  | 0.03446106 | 0.1316856 | 0.06941337 | 0.1312256 | 0.1071306 | 0.1312854
[5 empty] | 0.03483478 | 0.1325693 |  |  | 0.03483478 | 0.1325693 | 0.06824788 | 0.1321063 | 0.1083772 | 0.1321665
[5 empty] | 0.03462722 | 0.1334531 |  |  | 0.03462722 | 0.1334531 | 0.07088228 | 0.132987 | 0.1098442 | 0.1330476
[5 empty] | 0.03492735 | 0.1343369 |  |  | 0.03492735 | 0.1343369 | 0.07027985 | 0.1338677 | 0.1077943 | 0.1339287
[5 empty] | 0.03449567 | 0.1352207 |  |  | 0.03449567 | 0.1352207 | 0.07225141 | 0.1347484 | 0.107844 | 0.1348098
[5 empty] | 0.03398311 | 0.1361045 |  |  | 0.03398311 | 0.1361045 | 0.06980343 | 0.1356291 | 0.1048182 | 0.1356909
[5 empty] | 0.03375739 | 0.1369883 |  |  | 0.03375739 | 0.1369883 | 0.06966327 | 0.1365098 | 0.1067405 | 0.1365721
[5 empty] | 0.03419335 | 0.1378721 |  |  | 0.03419335 | 0.1378721 | 0.07045139 | 0.1373905 | 0.1053285 | 0.1374532
[5 empty] | 0.03425589 | 0.1387559 |  |  | 0.03425589 | 0.1387559 | 0.07032169 | 0.1382712 | 0.1074664 | 0.1383343
[5 empty] | 0.03393341 | 0.1396397 |  |  | 0.03393341 | 0.1396397 | 0.07241518 | 0.1391519 | 0.1070957 | 0.1392154
[5 empty] | 0.03401237 | 0.1405235 |  |  | 0.03401237 | 0.1405235 | 0.06849827 | 0.1400327 | 0.1049015 | 0.1400965
[5 empty] | 0.03511556 | 0.1414073 |  |  | 0.03511556 | 0.1414073 | 0.07156631 | 0.1409134 | 0.1108958 | 0.1409776
[5 empty] | 0.0337745 | 0.1422911 |  |  | 0.0337745 | 0.1422911 | 0.07165234 | 0.1417941 | 0.1095999 | 0.1418587
[5 empty] | 0.03404427 | 0.1431749 |  |  | 0.03404427 | 0.1431749 | 0.07112354 | 0.1426748 | 0.1109257 | 0.1427398
[5 empty] | 0.03408911 | 0.1440587 |  |  | 0.03408911 | 0.1440587 | 0.07259258 | 0.1435555 | 0.105049 | 0.1436209
[5 empty] | 0.03543336 | 0.1449425 |  |  | 0.03543336 | 0.1449425 | 0.07072223 | 0.1444362 | 0.1102711 | 0.144502
[5 empty] | 0.0350946 | 0.1458263 |  |  | 0.0350946 | 0.1458263 | 0.07209048 | 0.1453169 | 0.1054609 | 0.1453832
[5 empty] | 0.03440503 | 0.1467101 |  |  | 0.03440503 | 0.1467101 | 0.0691643 | 0.1461976 | 0.1064065 | 0.1462643
[5 empty] | 0.03415849 | 0.1475939 |  |  | 0.03415849 | 0.1475939 | 0.07310379 | 0.1470783 | 0.1065545 | 0.1471454
[5 empty] | 0.03456896 | 0.1484777 |  |  | 0.03456896 | 0.1484777 | 0.07095094 | 0.147959 | 0.1065813 | 0.1480265
[5 empty] | 0.03430643 | 0.1493615 |  |  | 0.03430643 | 0.1493615 | 0.07329483 | 0.1488397 | 0.110059 | 0.1489076
[5 empty] | 0.03484175 | 0.1502453 |  |  | 0.03484175 | 0.1502453 | 0.0720252 | 0.1497204 | 0.1058614 | 0.1497887
[5 empty] | 0.03539207 | 0.1511291 |  |  | 0.03539207 | 0.1511291 | 0.07039141 | 0.1506012 | 0.1084772 | 0.1506698
[5 empty] | 0.03397921 | 0.1520129 |  |  | 0.03397921 | 0.1520129 | 0.0701605 | 0.1514819 | 0.1100679 | 0.1515509
[5 empty] | 0.03536466 | 0.1528966 |  |  | 0.03536466 | 0.1528966 | 0.07373396 | 0.1523626 | 0.1099588 | 0.152432
[5 empty] | 0.0350884 | 0.1537804 |  |  | 0.0350884 | 0.1537804 | 0.07336989 | 0.1532433 | 0.1081745 | 0.1533132
[5 empty] | 0.03536458 | 0.1546642 |  |  | 0.03536458 | 0.1546642 | 0.07123159 | 0.154124 | 0.1055995 | 0.1541943
[5 empty] | 0.03500938 | 0.155548 |  |  | 0.03500938 | 0.155548 | 0.07372798 | 0.1550047 | 0.1059849 | 0.1550754
[5 empty] | 0.0338278 | 0.1564318 |  |  | 0.0338278 | 0.1564318 | 0.0715977 | 0.1558854 | 0.105544 | 0.1559565
[5 empty] | 0.03441485 | 0.1573156 |  |  | 0.03441485 | 0.1573156 | 0.07133053 | 0.1567661 | 0.1069283 | 0.1568376
[5 empty] | 0.03380364 | 0.1581994 |  |  | 0.03380364 | 0.1581994 | 0.07234901 | 0.1576468 | 0.1097347 | 0.1577187
[5 empty] | 0.03382151 | 0.1590832 |  |  | 0.03382151 | 0.1590832 | 0.06985085 | 0.1585275 | 0.1100078 | 0.1585998
[5 empty] | 0.0352354 | 0.159967 |  |  | 0.0352354 | 0.159967 | 0.07212194 | 0.1594082 | 0.106691 | 0.1594809
[5 empty] | 0.03429911 | 0.1608508 |  |  | 0.03429911 | 0.1608508 | 0.07004276 | 0.160289 | 0.1058741 | 0.160362
[5 empty] | 0.0351438 | 0.1617346 |  |  | 0.0351438 | 0.1617346 | 0.07080228 | 0.1611697 | 0.1112652 | 0.1612431
[5 empty] | 0.03467626 | 0.1626184 |  |  | 0.03467626 | 0.1626184 | 0.07162818 | 0.1620504 | 0.1091141 | 0.1621243
[5 empty] | 0.03401481 | 0.1635022 |  |  | 0.03401481 | 0.1635022 | 0.07301902 | 0.1629311 | 0.1112583 | 0.1630054
[5 empty] | 0.0347649 | 0.164386 |  |  | 0.0347649 | 0.164386 | 0.07381013 | 0.1638118 | 0.1075592 | 0.1638865
[5 empty] | 0.03400904 | 0.1652698 |  |  | 0.03400904 | 0.1652698 | 0.07080454 | 0.1646925 | 0.1099714 | 0.1647676
[5 empty] | 0.03539411 | 0.1661536 |  |  | 0.03539411 | 0.1661536 | 0.07083853 | 0.1655732 | 0.1089128 | 0.1656487
[5 empty] | 0.03541277 | 0.1670374 |  |  | 0.03541277 | 0.1670374 | 0.07328028 | 0.1664539 | 0.110858 | 0.1665298
[5 empty] | 0.03533282 | 0.1679212 |  |  | 0.03533282 | 0.1679212 | 0.0713812 | 0.1673346 | 0.1114634 | 0.1674109
[5 empty] | 0.03493633 | 0.168805 |  |  | 0.03493633 | 0.168805 | 0.07002537 | 0.1682153 | 0.1082662 | 0.168292
[5 empty] | 0.03499965 | 0.1696888 |  |  | 0.03499965 | 0.1696888 | 0.07182057 | 0.169096 | 0.1095506 | 0.1691731
[5 empty] | 0.03500883 | 0.1705726 |  |  | 0.03500883 | 0.1705726 | 0.07002956 | 0.1699767 | 0.1108104 | 0.1700542
[5 empty] | 0.03490986 | 0.1714564 |  |  | 0.03490986 | 0.1714564 | 0.07258863 | 0.1708575 | 0.1081031 | 0.1709354
[5 empty] | 0.03393364 | 0.1723402 |  |  | 0.03393364 | 0.1723402 | 0.06951837 | 0.1717382 | 0.1081288 | 0.1718165
[5 empty] | 0.03571527 | 0.1732239 |  |  | 0.03571527 | 0.1732239 | 0.07072092 | 0.1726189 | 0.108886 | 0.1726976
[5 empty] | 0.03555062 | 0.1741077 |  |  | 0.03555062 | 0.1741077 | 0.07306611 | 0.1734996 | 0.1105908 | 0.1735787
[5 empty] | 0.0341774 | 0.1749915 |  |  | 0.0341774 | 0.1749915 | 0.06979302 | 0.1743803 | 0.1118966 | 0.1744598
[5 empty] | 0.03553938 | 0.1758753 |  |  | 0.03553938 | 0.1758753 | 0.07297973 | 0.175261 | 0.1057898 | 0.1753409