## 1
Общество с ограниченной ответственностью "Инженерная геология" (ООО "ИнжГео") | [11 empty] | Общество с ограниченной ответственностью "Инженерная геология" (ООО "ИнжГео")
Юр. адрес: 117279, г. Москва, ул. Миклухо-Маклая, 36 а, этаж 5, пом. XXIII к. 76-84 | [11 empty] | Юр. адрес: 117279, г. Москва, ул. Миклухо-Маклая, 36 а, этаж 5, пом. XXIII к. 76-84 | [8 empty] | нагр |  |  | X0 | Y0 | R |  | нагр |  |  |  | X0 | Y0 | R | нагр |  |  |  | X0 | Y0 | R |  | нагр |  |  |  | X0 | Y0 | R
Телефон/факс +7 (495) 132-30-00, Адрес электронной почты inbox@inj-geo.ru | [11 empty] | Телефон/факс +7 (495) 132-30-00, Адрес электронной почты inbox@inj-geo.ru | [12 empty] | 0 | [7 empty] | 0 | [6 empty] | 0 | [7 empty] | 0
[21 empty] | девиатор | [6 empty] | девиатор | [6 empty] | девиатор | [7 empty] | девиатор
Испытательная лаборатория ООО «ИнжГео» | [11 empty] | Испытательная лаборатория ООО «ИнжГео» | [8 empty] | x0 | Угол | X | Y |  |  |  | x0 |  | Угол | X | Y |  |  | x0 |  | Угол | X | Y |  |  |  | x0 |  | Угол | X | Y
Адрес места осуществления деятельности лаборатории: г. Москва, просп. Вернадского, д. 51, стр. 1 | [11 empty] | Адрес места осуществления деятельности лаборатории: г. Москва, просп. Вернадского, д. 51, стр. 1 | [9 empty] | 0 | [7 empty] | 0 | [6 empty] | 0 | [7 empty] | 0
Телефон +7(910)4557682, E-mail: slg85@mail.ru | [11 empty] | Телефон +7(910)4557682, E-mail: slg85@mail.ru | [9 empty] | 5 | [7 empty] | 5 | [6 empty] | 5 | [7 empty] | 5
[22 empty] | 10 | [7 empty] | 10 | [6 empty] | 10 | [7 empty] | 10
[12 empty] | Протокол испытаний № 13-63/35 от 03-12-2022 | [9 empty] | 15 | [7 empty] | 15 | [6 empty] | 15 | [7 empty] | 15
[22 empty] | 20 | [7 empty] | 20 | [6 empty] | 20 | [7 empty] | 20
[12 empty] | Наименование и адрес заказчика: Переход трубопровода через р. Енисей | [9 empty] | 25 | [7 empty] | 25 | [6 empty] | 25 | [7 empty] | 25
[12 empty] | Наименование объекта: ООО Регионстрой | [9 empty] | 30 | [7 empty] | 30 | [6 empty] | 30 | [7 empty] | 30
Наименование используемого метода/методики: ГОСТ 12248.4-2020 | [11 empty] | Наименование используемого метода/методики: ГОСТ 12248.3-2020 | [9 empty] | 35 | [7 empty] | 35 | [6 empty] | 35 | [7 empty] | 35
Условия проведения испытания: температура окружающей среды (18 - 25)0С, влажность воздуха (40 - 75)% | [11 empty] | Условия проведения испытания: температура окружающей среды (18 - 25)0С, влажность воздуха (40 - 75)% | [9 empty] | 40 | [7 empty] | 40 | [6 empty] | 40 | [7 empty] | 40
[12 empty] | Дата получение объекта подлежащего испытаниям: 06-11-2022 | [9 empty] | 45 | [7 empty] | 45 | [6 empty] | 45 | [7 empty] | 45
[12 empty] | Дата испытания: 25.10.2022-19.11.2035 | [9 empty] | 50 | [7 empty] | 50 | [6 empty] | 50 | [7 empty] | 50
[22 empty] | 55 | [7 empty] | 55 | [6 empty] | 55 | [7 empty] | 55
Испытание грунтов методом трехосного сжатия | [11 empty] | Испытание грунтов методом трехосного сжатия | [9 empty] | 60 | [7 empty] | 60 | [6 empty] | 60 | [7 empty] | 60
[22 empty] | 65 | [7 empty] | 65 | [6 empty] | 65 | [7 empty] | 65
Лабораторный номер: | [6 empty] | We, д.е. = |  |  |  |  | Лабораторный номер: |  | 1070 |  |  |  | We, д.е. = | 0.44425755 |  |  | 70 | [7 empty] | 70 | [6 empty] | 70 | [7 empty] | 70
Номер скважины: | [6 empty] | ρ, г/см3 = |  |  |  |  | Номер скважины: |  | BH-003 |  |  |  | ρ, г/см3 = |  |  |  | 75 | [7 empty] | 75 | [6 empty] | 75 | [7 empty] | 75
Глубина отбора, м: | [6 empty] | ρs, г/см3 = |  |  |  |  | Глубина отбора, м: |  | 4 |  |  |  | ρs, г/см3 = | 2.7 |  |  | 80 | [7 empty] | 80 | [6 empty] | 80 | [7 empty] | 80
Наименование грунта: | [6 empty] | e, д.е. = |  |  |  |  | Наименование грунта: |  | Суглинок, после оттаивания текучий, легкий пылеватый |  |  |  | e, д.е. = |  |  |  | 85 | [7 empty] | 85 | [6 empty] | 85 | [7 empty] | 85
Схема проведения опыта: | [6 empty] | IL, д.е. = |  |  |  |  | Схема проведения опыта: |  | КД |  |  |  | IL, д.е. = | 2.257 |  |  | 90 | [7 empty] | 90 | [6 empty] | 90 | [7 empty] | 90
[22 empty] | 95 | [7 empty] | 95 | [6 empty] | 95 | [7 empty] | 95
[22 empty] | 100 | [7 empty] | 100 | [6 empty] | 100 | [7 empty] | 100
Результаты испытаний | [11 empty] | Результаты испытаний | [9 empty] | 105 | [7 empty] | 105 | [6 empty] | 105 | [7 empty] | 105
[22 empty] | 110 | [7 empty] | 110 | [6 empty] | 110 | [7 empty] | 110
[22 empty] | 115 | [7 empty] | 115 | [6 empty] | 115 | [7 empty] | 115
[22 empty] | 120 | [7 empty] | 120 | [6 empty] | 120 | [7 empty] | 120
[22 empty] | 125 | [7 empty] | 125 | [6 empty] | 125 | [7 empty] | 125
[22 empty] | 130 | [7 empty] | 130 | [6 empty] | 130 | [7 empty] | 130
[22 empty] | 135 | [7 empty] | 135 | [6 empty] | 135 | [7 empty] | 135
[22 empty] | 140 | [7 empty] | 140 | [6 empty] | 140 | [7 empty] | 140
[22 empty] | 145 | [7 empty] | 145 | [6 empty] | 145 | [7 empty] | 145
[22 empty] | 150 | [7 empty] | 150 | [6 empty] | 150 | [7 empty] | 150
[22 empty] | 155 | [7 empty] | 155 | [6 empty] | 155 | [7 empty] | 155
[22 empty] | 160 | [7 empty] | 160 | [6 empty] | 160 | [7 empty] | 160
[22 empty] | 165 | [7 empty] | 165 | [6 empty] | 165 | [7 empty] | 165
[22 empty] | 170 | [7 empty] | 170 | [6 empty] | 170 | [7 empty] | 170
[22 empty] | 175 | [7 empty] | 175 | [6 empty] | 175 | [7 empty] | 175
[22 empty] | 180 | [7 empty] | 180 | [6 empty] | 180 | [7 empty] | 180
[13 empty] | Давление в камере, Мпа σ3 | Вертикальная нагрузка, Мпа σ1 | Поровое давление, Мпа u
| K0, д.е. | 0.8435655 |  |  |  |  | Коэфф. Точки | [5 empty] | 0.05 | 0.08493633 | [5 empty] | 1 | [6 empty] | σ3,кПа | σ1,кПа | u, кПа |  |  |  | 4
| q_zg, МПа | 0.04217828 | [10 empty] | 0.15 | 0.2220252 | [27 empty] | δ3, Мпа | δ1-δ3, МПа | δ1, МПа | δ1, КПа
|  |  | Модуль деформации, МПа: | [9 empty] | 0.25 | 0.3591141 | [21 empty] | С, МПа:
|  |  | Е0= |  | Точки модуля (полное напр.), МПа |  |  |  | 0.04217828 | 0.06748524 | [25 empty] | φ, град:
|  |  | E50 = |  | qf (полное напр.), МПа |  |  |  | 0.06746816 | [26 empty] | E, Мпа
|  |  | Коэф. Поперечной деформации, ϑ = | [9 empty] | Эффективные значения угла внутреннего трения и удельного сцепления ϕ', С' | [13 empty] | x | 0
[13 empty] | ϕ', град. = | 9 | [12 empty] | y |  |  |  | С, кПа | φ,°
[13 empty] | С', МПа = | 0.007
| Исполнитель: | [6 empty] | Морозов Д.С. |  |  |  |  | Исполнитель: |  |  |  |  | Морозов Д.С.
| Начальник исп. лаборатории: | [6 empty] | Семиколенова Л.Г. |  |  |  |  | Начальник исп. лаборатории: |  |  |  |  | Семиколенова Л.Г.
Лист 1 , всего листов 2 | [11 empty] | Лист 2 , всего листов 2
Частичное воспроизведение протокола испытаний без письменного разрешения ООО «ИнжГео» ЗАПРЕЩАЕТСЯ | [11 empty] | Частичное воспроизведение протокола испытаний без письменного разрешения ООО «ИнжГео» ЗАПРЕЩАЕТСЯ
[5 empty] | второй график |  | первый график | [9 empty] | К Пуассона
dev50 | epsE50 | ind | devE0 | epsE0 | dev | eps | sigma |  | dev1 | eps1 | dev2 | eps2 | dev3 | eps3 |  | Глины
0.01746816 | 0.001746803 |  |  |  | 0.000175 | 0 |  |  | 0.000175 | 0 | 0.02016706 | 0.0004149569 | 0.03000637 | 0.000416752 |  | < 0 | 0,20-0,30
ind |  |  |  |  | 0.009258127 | 0.0006172039 |  |  | 0.009258127 | 0.0006172039 | 0.0360126 | 0.001111492 | 0.05455704 | 0.001136596 |  | 0-0,25 | 0,30-0,38
2 |  |  |  |  | 0.01746816 | 0.001746803 |  |  | 0.01746816 | 0.001746803 | 0.03593802 | 0.001761206 | 0.05459592 | 0.001761459 |  | 0,25< | 0,38-0,45
E0 |  |  |  |  | 0.01842255 | 0.002651387 |  |  | 0.01842255 | 0.002651387 | 0.0395343 | 0.002641809 | 0.06184513 | 0.002642188 |  | Суглинки | 0,35-0,37
epsE0 | devE0 |  |  |  | 0.01924765 | 0.003535183 |  |  | 0.01924765 | 0.003535183 | 0.04119535 | 0.003522413 | 0.0640536 | 0.003522917 |  | Пески и супеси | 0,30-0,35
0.0006172039 | 0.009258127 |  |  |  | 0.02023839 | 0.004418978 |  |  | 0.02023839 | 0.004418978 | 0.04357587 | 0.004403016 | 0.06274571 | 0.004403646
[5 empty] | 0.02152822 | 0.005302774 |  |  | 0.02152822 | 0.005302774 | 0.04323851 | 0.005283619 | 0.06955248 | 0.005284376
График E50 |  | График E |  |  | 0.02140597 | 0.00618657 |  |  | 0.02140597 | 0.00618657 | 0.04468577 | 0.006164222 | 0.07217277 | 0.006165105
eps | q | sigma |  |  | 0.02308342 | 0.007070365 |  |  | 0.02308342 | 0.007070365 | 0.04773357 | 0.007044825 | 0.0737961 | 0.007045834
Горизонтальная линия E50 |  | Касательная |  |  | 0.02282991 | 0.007954161 |  |  | 0.02282991 | 0.007954161 | 0.04761394 | 0.007925428 | 0.07576162 | 0.007926564
0 |  | a | b |  | 0.02331497 | 0.008837957 |  |  | 0.02331497 | 0.008837957 | 0.04951273 | 0.008806031 | 0.07630322 | 0.008807293
|  |  | 0 |  | 0.02383027 | 0.009721752 |  |  | 0.02383027 | 0.009721752 | 0.04903795 | 0.009686635 | 0.07528377 | 0.009688022
Вертикальная линия E50 |  | p1 и p2 |  |  | 0.02402825 | 0.01060555 |  |  | 0.02402825 | 0.01060555 | 0.04975418 | 0.01056724 | 0.07683999 | 0.01056875
| 0 | 0 |  |  | 0.024001 | 0.01148934 |  |  | 0.024001 | 0.01148934 | 0.05433643 | 0.01144784 | 0.08087339 | 0.01144948
[5 empty] | 0.02503344 | 0.01237314 |  |  | 0.02503344 | 0.01237314 | 0.05304084 | 0.01232844 | 0.07806784 | 0.01233021
Касательная линия E50 |  |  |  |  | 0.02536796 | 0.01325693 |  |  | 0.02536796 | 0.01325693 | 0.05120256 | 0.01320905 | 0.07756348 | 0.01321094
0 | 0 | Горизонтальная 1 |  |  | 0.02586435 | 0.01414073 |  |  | 0.02586435 | 0.01414073 | 0.05178108 | 0.01408965 | 0.08236087 | 0.01409167
[5 empty] | 0.02612902 | 0.01502453 |  |  | 0.02612902 | 0.01502453 | 0.0530123 | 0.01497025 | 0.08456134 | 0.0149724
Горизонтальная линия qкр |  |  |  |  | 0.02696921 | 0.01590832 |  |  | 0.02696921 | 0.01590832 | 0.05346328 | 0.01585086 | 0.0852611 | 0.01585313
Горизонтальная линия q |  | Горизонтальная 2 |  |  | 0.02651206 | 0.01679212 |  |  | 0.02651206 | 0.01679212 | 0.05531147 | 0.01673146 | 0.0798651 | 0.01673386
0 |  | 0 |  |  | 0.02608636 | 0.01767591 |  |  | 0.02608636 | 0.01767591 | 0.05451787 | 0.01761206 | 0.08178667 | 0.01761459
[5 empty] | 0.02716733 | 0.01855971 |  |  | 0.02716733 | 0.01855971 | 0.05650682 | 0.01849267 | 0.08605414 | 0.01849532
Вертикальная линия q |  |  |  |  | 0.02654692 | 0.0194435 |  |  | 0.02654692 | 0.0194435 | 0.05691129 | 0.01937327 | 0.08361613 | 0.01937604
| 0 |  |  |  | 0.02662027 | 0.0203273 |  |  | 0.02662027 | 0.0203273 | 0.05701792 | 0.02025387 | 0.08247829 | 0.02025677
[5 empty] | 0.02783388 | 0.0212111 |  |  | 0.02783388 | 0.0212111 | 0.05414206 | 0.02113448 | 0.0852795 | 0.0211375
[5 empty] | 0.02744308 | 0.02209489 |  |  | 0.02744308 | 0.02209489 | 0.056149 | 0.02201508 | 0.08293133 | 0.02201823
[5 empty] | 0.02701097 | 0.02297869 |  |  | 0.02701097 | 0.02297869 | 0.05781937 | 0.02289568 | 0.08483594 | 0.02289896
[5 empty] | 0.02796413 | 0.02386248 |  |  | 0.02796413 | 0.02386248 | 0.05624744 | 0.02377628 | 0.08454203 | 0.02377969
[5 empty] | 0.0283469 | 0.02474628 |  |  | 0.0283469 | 0.02474628 | 0.05576332 | 0.02465689 | 0.08961636 | 0.02466042
[5 empty] | 0.02755196 | 0.02563007 |  |  | 0.02755196 | 0.02563007 | 0.05647639 | 0.02553749 | 0.08689582 | 0.02554115
[5 empty] | 0.02791857 | 0.02651387 |  |  | 0.02791857 | 0.02651387 | 0.05791772 | 0.02641809 | 0.08802553 | 0.02642188
[5 empty] | 0.02743448 | 0.02739767 |  |  | 0.02743448 | 0.02739767 | 0.05885151 | 0.0272987 | 0.08766619 | 0.02730261
[5 empty] | 0.02916249 | 0.02828146 |  |  | 0.02916249 | 0.02828146 | 0.05790275 | 0.0281793 | 0.08582417 | 0.02818334
[5 empty] | 0.02802098 | 0.02916526 |  |  | 0.02802098 | 0.02916526 | 0.06067698 | 0.0290599 | 0.09082574 | 0.02906407
[5 empty] | 0.02870643 | 0.03004905 |  |  | 0.02870643 | 0.03004905 | 0.05968975 | 0.02994051 | 0.08833498 | 0.0299448
[5 empty] | 0.02830027 | 0.03093285 |  |  | 0.02830027 | 0.03093285 | 0.06030655 | 0.03082111 | 0.09142607 | 0.03082553
[5 empty] | 0.0289619 | 0.03181664 |  |  | 0.0289619 | 0.03181664 | 0.05913694 | 0.03170171 | 0.09070851 | 0.03170625
[5 empty] | 0.02932383 | 0.03270044 |  |  | 0.02932383 | 0.03270044 | 0.06115404 | 0.03258232 | 0.08736538 | 0.03258698
[5 empty] | 0.02914242 | 0.03358423 |  |  | 0.02914242 | 0.03358423 | 0.06120965 | 0.03346292 | 0.0904204 | 0.03346771
[5 empty] | 0.02822684 | 0.03446803 |  |  | 0.02822684 | 0.03446803 | 0.06083082 | 0.03434352 | 0.09300591 | 0.03434844
[5 empty] | 0.02887618 | 0.03535183 |  |  | 0.02887618 | 0.03535183 | 0.05880554 | 0.03522413 | 0.08854295 | 0.03522917
[5 empty] | 0.02938761 | 0.03623562 |  |  | 0.02938761 | 0.03623562 | 0.06155871 | 0.03610473 | 0.08906315 | 0.0361099
[5 empty] | 0.02932973 | 0.03711942 |  |  | 0.02932973 | 0.03711942 | 0.06202466 | 0.03698533 | 0.08876941 | 0.03699063
[5 empty] | 0.02920692 | 0.03800321 |  |  | 0.02920692 | 0.03800321 | 0.05997235 | 0.03786593 | 0.0930957 | 0.03787136
[5 empty] | 0.02885378 | 0.03888701 |  |  | 0.02885378 | 0.03888701 | 0.05963523 | 0.03874654 | 0.09296464 | 0.03875209
[5 empty] | 0.03031214 | 0.0397708 |  |  | 0.03031214 | 0.0397708 | 0.06166291 | 0.03962714 | 0.08881915 | 0.03963282
[5 empty] | 0.02984669 | 0.0406546 |  |  | 0.02984669 | 0.0406546 | 0.06010945 | 0.04050774 | 0.09403389 | 0.04051355
[5 empty] | 0.02918786 | 0.0415384 |  |  | 0.02918786 | 0.0415384 | 0.05939983 | 0.04138835 | 0.09548211 | 0.04139428
[5 empty] | 0.03012135 | 0.04242219 |  |  | 0.03012135 | 0.04242219 | 0.06262937 | 0.04226895 | 0.09480488 | 0.04227501
[5 empty] | 0.03012851 | 0.04330599 |  |  | 0.03012851 | 0.04330599 | 0.05984367 | 0.04314955 | 0.0924903 | 0.04315574
[5 empty] | 0.03018645 | 0.04418978 |  |  | 0.03018645 | 0.04418978 | 0.06340826 | 0.04403016 | 0.09150781 | 0.04403646
[5 empty] | 0.02966729 | 0.04507358 |  |  | 0.02966729 | 0.04507358 | 0.06324389 | 0.04491076 | 0.0956188 | 0.04491719
[5 empty] | 0.02914233 | 0.04595737 |  |  | 0.02914233 | 0.04595737 | 0.06338923 | 0.04579136 | 0.09209832 | 0.04579792
[5 empty] | 0.02910848 | 0.04684117 |  |  | 0.02910848 | 0.04684117 | 0.06214575 | 0.04667197 | 0.09156916 | 0.04667865
[5 empty] | 0.03058944 | 0.04772497 |  |  | 0.03058944 | 0.04772497 | 0.06339545 | 0.04755257 | 0.09081006 | 0.04755938
[5 empty] | 0.0304544 | 0.04860876 |  |  | 0.0304544 | 0.04860876 | 0.06144781 | 0.04843317 | 0.09652481 | 0.04844011
[5 empty] | 0.03098655 | 0.04949256 |  |  | 0.03098655 | 0.04949256 | 0.06029289 | 0.04931378 | 0.09588726 | 0.04932084
[5 empty] | 0.030173 | 0.05037635 |  |  | 0.030173 | 0.05037635 | 0.06335399 | 0.05019438 | 0.09270748 | 0.05020157
[5 empty] | 0.02976161 | 0.05126015 |  |  | 0.02976161 | 0.05126015 | 0.06185258 | 0.05107498 | 0.09412961 | 0.0510823
[5 empty] | 0.03056449 | 0.05214394 |  |  | 0.03056449 | 0.05214394 | 0.06099349 | 0.05195559 | 0.09355113 | 0.05196303
[5 empty] | 0.02960833 | 0.05302774 |  |  | 0.02960833 | 0.05302774 | 0.06255741 | 0.05283619 | 0.09702215 | 0.05284376
[5 empty] | 0.0310699 | 0.05391154 |  |  | 0.0310699 | 0.05391154 | 0.06345617 | 0.05371679 | 0.09487381 | 0.05372449
[5 empty] | 0.03000909 | 0.05479533 |  |  | 0.03000909 | 0.05479533 | 0.0626406 | 0.05459739 | 0.09585438 | 0.05460522
[5 empty] | 0.02991749 | 0.05567913 |  |  | 0.02991749 | 0.05567913 | 0.06418917 | 0.055478 | 0.09592753 | 0.05548595
[5 empty] | 0.0304561 | 0.05656292 |  |  | 0.0304561 | 0.05656292 | 0.06262322 | 0.0563586 | 0.097601 | 0.05636667
[5 empty] | 0.03089848 | 0.05744672 |  |  | 0.03089848 | 0.05744672 | 0.063121 | 0.0572392 | 0.09398996 | 0.0572474
[5 empty] | 0.03126392 | 0.05833051 |  |  | 0.03126392 | 0.05833051 | 0.06157877 | 0.05811981 | 0.09380473 | 0.05812813
[5 empty] | 0.03020846 | 0.05921431 |  |  | 0.03020846 | 0.05921431 | 0.06348721 | 0.05900041 | 0.09535838 | 0.05900886
[5 empty] | 0.03034036 | 0.0600981 |  |  | 0.03034036 | 0.0600981 | 0.06516219 | 0.05988101 | 0.09610894 | 0.05988959
[5 empty] | 0.03148917 | 0.0609819 |  |  | 0.03148917 | 0.0609819 | 0.06406707 | 0.06076162 | 0.09510256 | 0.06077032
[5 empty] | 0.03111553 | 0.0618657 |  |  | 0.03111553 | 0.0618657 | 0.06288472 | 0.06164222 | 0.09727973 | 0.06165105
[5 empty] | 0.03208443 | 0.06274949 |  |  | 0.03208443 | 0.06274949 | 0.06255762 | 0.06252282 | 0.099931 | 0.06253178
[5 empty] | 0.03063723 | 0.06363329 |  |  | 0.03063723 | 0.06363329 | 0.06530667 | 0.06340343 | 0.1006666 | 0.06341251
[5 empty] | 0.03138099 | 0.06451708 |  |  | 0.03138099 | 0.06451708 | 0.06520902 | 0.06428403 | 0.09940457 | 0.06429324
[5 empty] | 0.03090469 | 0.06540088 |  |  | 0.03090469 | 0.06540088 | 0.06272586 | 0.06516463 | 0.09602853 | 0.06517397
[5 empty] | 0.03114702 | 0.06628467 |  |  | 0.03114702 | 0.06628467 | 0.0652265 | 0.06604524 | 0.09694993 | 0.0660547
[5 empty] | 0.03202173 | 0.06716847 |  |  | 0.03202173 | 0.06716847 | 0.06429376 | 0.06692584 | 0.1003832 | 0.06693543
[5 empty] | 0.03113345 | 0.06805227 |  |  | 0.03113345 | 0.06805227 | 0.06458907 | 0.06780644 | 0.09734058 | 0.06781616
[5 empty] | 0.03205539 | 0.06893606 |  |  | 0.03205539 | 0.06893606 | 0.06600759 | 0.06868704 | 0.1003631 | 0.06869688
[5 empty] | 0.0315288 | 0.06981986 |  |  | 0.0315288 | 0.06981986 | 0.06611512 | 0.06956765 | 0.09897304 | 0.06957761
[5 empty] | 0.03215124 | 0.07070365 |  |  | 0.03215124 | 0.07070365 | 0.06499075 | 0.07044825 | 0.09952324 | 0.07045834
[5 empty] | 0.03115324 | 0.07158745 |  |  | 0.03115324 | 0.07158745 | 0.06340293 | 0.07132885 | 0.09994326 | 0.07133907
[5 empty] | 0.03189847 | 0.07247124 |  |  | 0.03189847 | 0.07247124 | 0.06356689 | 0.07220946 | 0.09684801 | 0.0722198
[5 empty] | 0.03157324 | 0.07335504 |  |  | 0.03157324 | 0.07335504 | 0.06425869 | 0.07309006 | 0.1012541 | 0.07310053
[5 empty] | 0.03171483 | 0.07423884 |  |  | 0.03171483 | 0.07423884 | 0.06760668 | 0.07397066 | 0.09842782 | 0.07398126
[5 empty] | 0.03126322 | 0.07512263 |  |  | 0.03126322 | 0.07512263 | 0.06794506 | 0.07485127 | 0.09993301 | 0.07486199
[5 empty] | 0.03194206 | 0.07600643 |  |  | 0.03194206 | 0.07600643 | 0.0667139 | 0.07573187 | 0.09871661 | 0.07574272
[5 empty] | 0.03118182 | 0.07689022 |  |  | 0.03118182 | 0.07689022 | 0.06724165 | 0.07661247 | 0.1018042 | 0.07662345
[5 empty] | 0.03192206 | 0.07777402 |  |  | 0.03192206 | 0.07777402 | 0.06620839 | 0.07749308 | 0.0973646 | 0.07750418
[5 empty] | 0.03133654 | 0.07865781 |  |  | 0.03133654 | 0.07865781 | 0.06864434 | 0.07837368 | 0.1022752 | 0.07838491
[5 empty] | 0.0327794 | 0.07954161 |  |  | 0.0327794 | 0.07954161 | 0.06698106 | 0.07925428 | 0.1028292 | 0.07926564
[5 empty] | 0.03254683 | 0.0804254 |  |  | 0.03254683 | 0.0804254 | 0.06620108 | 0.08013489 | 0.1037306 | 0.08014637
[5 empty] | 0.03261672 | 0.0813092 |  |  | 0.03261672 | 0.0813092 | 0.06825146 | 0.08101549 | 0.09802438 | 0.08102709
[5 empty] | 0.0325485 | 0.082193 |  |  | 0.0325485 | 0.082193 | 0.06667735 | 0.08189609 | 0.09907704 | 0.08190782
[5 empty] | 0.03276857 | 0.08307679 |  |  | 0.03276857 | 0.08307679 | 0.06777856 | 0.08277669 | 0.1005398 | 0.08278855
[5 empty] | 0.03268956 | 0.08396059 |  |  | 0.03268956 | 0.08396059 | 0.06680028 | 0.0836573 | 0.1041919 | 0.08366928
[5 empty] | 0.03187248 | 0.08484438 |  |  | 0.03187248 | 0.08484438 | 0.065293 | 0.0845379 | 0.1010298 | 0.08455001
[5 empty] | 0.03221358 | 0.08572818 |  |  | 0.03221358 | 0.08572818 | 0.06755318 | 0.0854185 | 0.1010732 | 0.08543074
[5 empty] | 0.03205774 | 0.08661197 |  |  | 0.03205774 | 0.08661197 | 0.06524433 | 0.08629911 | 0.102559 | 0.08631147
[5 empty] | 0.03226503 | 0.08749577 |  |  | 0.03226503 | 0.08749577 | 0.06984188 | 0.08717971 | 0.09931513 | 0.0871922
[5 empty] | 0.03339204 | 0.08837957 |  |  | 0.03339204 | 0.08837957 | 0.06692288 | 0.08806031 | 0.1006317 | 0.08807293
[5 empty] | 0.03290228 | 0.08926336 |  |  | 0.03290228 | 0.08926336 | 0.06740675 | 0.08894092 | 0.1034118 | 0.08895366
[5 empty] | 0.03260845 | 0.09014716 |  |  | 0.03260845 | 0.09014716 | 0.06870234 | 0.08982152 | 0.09935633 | 0.08983439
[5 empty] | 0.03269711 | 0.09103095 |  |  | 0.03269711 | 0.09103095 | 0.06827652 | 0.09070212 | 0.1024274 | 0.09071512
[5 empty] | 0.03369085 | 0.09191475 |  |  | 0.03369085 | 0.09191475 | 0.06756055 | 0.09158273 | 0.1057506 | 0.09159585
[5 empty] | 0.03221388 | 0.09279854 |  |  | 0.03221388 | 0.09279854 | 0.06636008 | 0.09246333 | 0.1026431 | 0.09247658
[5 empty] | 0.03263242 | 0.09368234 |  |  | 0.03263242 | 0.09368234 | 0.06910913 | 0.09334393 | 0.1057532 | 0.0933573
[5 empty] | 0.03306697 | 0.09456614 |  |  | 0.03306697 | 0.09456614 | 0.06710231 | 0.09422454 | 0.1058942 | 0.09423803
[5 empty] | 0.0327343 | 0.09544993 |  |  | 0.0327343 | 0.09544993 | 0.06916919 | 0.09510514 | 0.1014145 | 0.09511876
[5 empty] | 0.03398416 | 0.09633373 |  |  | 0.03398416 | 0.09633373 | 0.06881624 | 0.09598574 | 0.1061651 | 0.09599949
[5 empty] | 0.03379987 | 0.09721752 |  |  | 0.03379987 | 0.09721752 | 0.06666607 | 0.09686635 | 0.1043441 | 0.09688022
[5 empty] | 0.03362225 | 0.09810132 |  |  | 0.03362225 | 0.09810132 | 0.07061177 | 0.09774695 | 0.1070802 | 0.09776095
[5 empty] | 0.03397806 | 0.09898511 |  |  | 0.03397806 | 0.09898511 | 0.06714493 | 0.09862755 | 0.1016133 | 0.09864168
[5 empty] | 0.03384067 | 0.09986891 |  |  | 0.03384067 | 0.09986891 | 0.06904286 | 0.09950815 | 0.1077283 | 0.09952241
[5 empty] | 0.03300745 | 0.1007527 |  |  | 0.03300745 | 0.1007527 | 0.07096613 | 0.1003888 | 0.1028832 | 0.1004031
[5 empty] | 0.03332684 | 0.1016365 |  |  | 0.03332684 | 0.1016365 | 0.06937178 | 0.1012694 | 0.1022909 | 0.1012839
[5 empty] | 0.03378725 | 0.1025203 |  |  | 0.03378725 | 0.1025203 | 0.06769341 | 0.10215 | 0.1072815 | 0.1021646
[5 empty] | 0.03290083 | 0.1034041 |  |  | 0.03290083 | 0.1034041 | 0.06674808 | 0.1030306 | 0.1050172 | 0.1030453
[5 empty] | 0.0331236 | 0.1042879 |  |  | 0.0331236 | 0.1042879 | 0.06779475 | 0.1039112 | 0.1063004 | 0.1039261
[5 empty] | 0.03291165 | 0.1051717 |  |  | 0.03291165 | 0.1051717 | 0.0676954 | 0.1047918 | 0.1084874 | 0.1048068
[5 empty] | 0.03422157 | 0.1060555 |  |  | 0.03422157 | 0.1060555 | 0.0691185 | 0.1056724 | 0.1061924 | 0.1056875
[5 empty] | 0.03371428 | 0.1069393 |  |  | 0.03371428 | 0.1069393 | 0.06831902 | 0.106553 | 0.1025401 | 0.1065682
[5 empty] | 0.03270323 | 0.1078231 |  |  | 0.03270323 | 0.1078231 | 0.07100219 | 0.1074336 | 0.1060826 | 0.107449
[5 empty] | 0.03417885 | 0.1087069 |  |  | 0.03417885 | 0.1087069 | 0.07025679 | 0.1083142 | 0.1051771 | 0.1083297
[5 empty] | 0.03454538 | 0.1095907 |  |  | 0.03454538 | 0.1095907 | 0.07120985 | 0.1091948 | 0.1060568 | 0.1092104
[5 empty] | 0.03348807 | 0.1104745 |  |  | 0.03348807 | 0.1104745 | 0.06938305 | 0.1100754 | 0.102804 | 0.1100912
[5 empty] | 0.03363592 | 0.1113583 |  |  | 0.03363592 | 0.1113583 | 0.07062696 | 0.110956 | 0.1030048 | 0.1109719
[5 empty] | 0.03459772 | 0.112242 |  |  | 0.03459772 | 0.112242 | 0.06820037 | 0.1118366 | 0.102134 | 0.1118526
[5 empty] | 0.03312013 | 0.1131258 |  |  | 0.03312013 | 0.1131258 | 0.07139809 | 0.1127172 | 0.105513 | 0.1127333
[5 empty] | 0.03324098 | 0.1140096 |  |  | 0.03324098 | 0.1140096 | 0.06945634 | 0.1135978 | 0.1037245 | 0.1136141
[5 empty] | 0.03394347 | 0.1148934 |  |  | 0.03394347 | 0.1148934 | 0.06876595 | 0.1144784 | 0.1073692 | 0.1144948
[5 empty] | 0.03452265 | 0.1157772 |  |  | 0.03452265 | 0.1157772 | 0.06929007 | 0.115359 | 0.1024599 | 0.1153755
[5 empty] | 0.03359469 | 0.116661 |  |  | 0.03359469 | 0.116661 | 0.06975576 | 0.1162396 | 0.1084992 | 0.1162563
[5 empty] | 0.03415293 | 0.1175448 |  |  | 0.03415293 | 0.1175448 | 0.06840185 | 0.1171202 | 0.1046702 | 0.117137
[5 empty] | 0.03420282 | 0.1184286 |  |  | 0.03420282 | 0.1184286 | 0.07171663 | 0.1180008 | 0.1063493 | 0.1180177
[5 empty] | 0.03366975 | 0.1193124 |  |  | 0.03366975 | 0.1193124 | 0.06875563 | 0.1188814 | 0.1040713 | 0.1188985
[5 empty] | 0.0339765 | 0.1201962 |  |  | 0.0339765 | 0.1201962 | 0.06974068 | 0.119762 | 0.10553 | 0.1197792
[5 empty] | 0.03458707 | 0.12108 |  |  | 0.03458707 | 0.12108 | 0.07025622 | 0.1206426 | 0.1078871 | 0.1206599
[5 empty] | 0.03327993 | 0.1219638 |  |  | 0.03327993 | 0.1219638 | 0.06815341 | 0.1215232 | 0.1054488 | 0.1215406
[5 empty] | 0.03449544 | 0.1228476 |  |  | 0.03449544 | 0.1228476 | 0.07202118 | 0.1224038 | 0.1073566 | 0.1224214
[5 empty] | 0.03390097 | 0.1237314 |  |  | 0.03390097 | 0.1237314 | 0.06967142 | 0.1232844 | 0.1062307 | 0.1233021
[5 empty] | 0.03398192 | 0.1246152 |  |  | 0.03398192 | 0.1246152 | 0.0720252 | 0.124165 | 0.1039682 | 0.1241828
[5 empty] | 0.03378367 | 0.125499 |  |  | 0.03378367 | 0.125499 | 0.0695348 | 0.1250456 | 0.1079737 | 0.1250636
[5 empty] | 0.03387783 | 0.1263828 |  |  | 0.03387783 | 0.1263828 | 0.07062578 | 0.1259262 | 0.105053 | 0.1259443
[5 empty] | 0.03406904 | 0.1272666 |  |  | 0.03406904 | 0.1272666 | 0.06904773 | 0.1268069 | 0.1054164 | 0.126825
[5 empty] | 0.03361717 | 0.1281504 |  |  | 0.03361717 | 0.1281504 | 0.07038995 | 0.1276875 | 0.1055719 | 0.1277057
[5 empty] | 0.03424187 | 0.1290342 |  |  | 0.03424187 | 0.1290342 | 0.07084923 | 0.1285681 | 0.1035051 | 0.1285865
[5 empty] | 0.03460874 | 0.129918 |  |  | 0.03460874 | 0.129918 | 0.06917808 | 0.1294487 | 0.1050595 | 0.1294672
[5 empty] | 0.03479967 | 0.1308018 |  |  | 0.03479967 | 0.1308018 | 0.07156046 | 0.1303293 | 0.1040055 | 0.1303479
[5 empty] | 0.03344253 | 0.1316856 |  |  | 0.03344253 | 0.1316856 | 0.07053093 | 0.1312099 | 0.10716 | 0.1312287
[5 empty] | 0.03351936 | 0.1325693 |  |  | 0.03351936 | 0.1325693 | 0.07102142 | 0.1320905 | 0.1059255 | 0.1321094
[5 empty] | 0.0343837 | 0.1334531 |  |  | 0.0343837 | 0.1334531 | 0.07152557 | 0.1329711 | 0.1055412 | 0.1329901
[5 empty] | 0.03440248 | 0.1343369 |  |  | 0.03440248 | 0.1343369 | 0.06866776 | 0.1338517 | 0.104047 | 0.1338709
[5 empty] | 0.03499669 | 0.1352207 |  |  | 0.03499669 | 0.1352207 | 0.06897165 | 0.1347323 | 0.1092684 | 0.1347516
[5 empty] | 0.03449705 | 0.1361045 |  |  | 0.03449705 | 0.1361045 | 0.07235771 | 0.1356129 | 0.1089816 | 0.1356323
[5 empty] | 0.03472492 | 0.1369883 |  |  | 0.03472492 | 0.1369883 | 0.06940966 | 0.1364935 | 0.1090523 | 0.136513
[5 empty] | 0.03343697 | 0.1378721 |  |  | 0.03343697 | 0.1378721 | 0.06983232 | 0.1373741 | 0.106303 | 0.1373938
[5 empty] | 0.03391489 | 0.1387559 |  |  | 0.03391489 | 0.1387559 | 0.07138177 | 0.1382547 | 0.1100788 | 0.1382745
[5 empty] | 0.03517482 | 0.1396397 |  |  | 0.03517482 | 0.1396397 | 0.06943933 | 0.1391353 | 0.1062597 | 0.1391552
[5 empty] | 0.03464514 | 0.1405235 |  |  | 0.03464514 | 0.1405235 | 0.07036771 | 0.1400159 | 0.110794 | 0.140036
[5 empty] | 0.03479018 | 0.1414073 |  |  | 0.03479018 | 0.1414073 | 0.0715525 | 0.1408965 | 0.1066277 | 0.1409167
[5 empty] | 0.03452439 | 0.1422911 |  |  | 0.03452439 | 0.1422911 | 0.07163196 | 0.1417771 | 0.1076388 | 0.1417974
[5 empty] | 0.03518349 | 0.1431749 |  |  | 0.03518349 | 0.1431749 | 0.07065804 | 0.1426577 | 0.1048101 | 0.1426781
[5 empty] | 0.03534321 | 0.1440587 |  |  | 0.03534321 | 0.1440587 | 0.07098868 | 0.1435383 | 0.1091141 | 0.1435589
[5 empty] | 0.0337928 | 0.1449425 |  |  | 0.0337928 | 0.1449425 | 0.0710188 | 0.1444189 | 0.1069315 | 0.1444396
[5 empty] | 0.03514858 | 0.1458263 |  |  | 0.03514858 | 0.1458263 | 0.07094037 | 0.1452995 | 0.1044927 | 0.1453203
[5 empty] | 0.03506025 | 0.1467101 |  |  | 0.03506025 | 0.1467101 | 0.06993964 | 0.1461801 | 0.1066821 | 0.1462011
[5 empty] | 0.03479529 | 0.1475939 |  |  | 0.03479529 | 0.1475939 | 0.06988234 | 0.1470607 | 0.1068967 | 0.1470818
[5 empty] | 0.03458755 | 0.1484777 |  |  | 0.03458755 | 0.1484777 | 0.07280069 | 0.1479413 | 0.111356 | 0.1479625
[5 empty] | 0.03513334 | 0.1493615 |  |  | 0.03513334 | 0.1493615 | 0.06938436 | 0.1488219 | 0.1077638 | 0.1488433
[5 empty] | 0.03519762 | 0.1502453 |  |  | 0.03519762 | 0.1502453 | 0.07193838 | 0.1497025 | 0.1115259 | 0.149724
[5 empty] | 0.03433276 | 0.1511291 |  |  | 0.03433276 | 0.1511291 | 0.07075533 | 0.1505831 | 0.1084475 | 0.1506047
[5 empty] | 0.03429452 | 0.1520129 |  |  | 0.03429452 | 0.1520129 | 0.07261016 | 0.1514637 | 0.105241 | 0.1514854
[5 empty] | 0.03493633 | 0.1528966 |  |  | 0.03493633 | 0.1528966 | 0.07265911 | 0.1523443 | 0.1065132 | 0.1523662
[5 empty] | 0.03500709 | 0.1537804 |  |  | 0.03500709 | 0.1537804 | 0.07060946 | 0.1532249 | 0.108328 | 0.1532469
[5 empty] | 0.03400614 | 0.1546642 |  |  | 0.03400614 | 0.1546642 | 0.07168642 | 0.1541055 | 0.1110723 | 0.1541276
[5 empty] | 0.03530796 | 0.155548 |  |  | 0.03530796 | 0.155548 | 0.07037955 | 0.1549862 | 0.1115038 | 0.1550084
[5 empty] | 0.03434832 | 0.1564318 |  |  | 0.03434832 | 0.1564318 | 0.07228607 | 0.1558668 | 0.1049313 | 0.1558891
[5 empty] | 0.03556489 | 0.1573156 |  |  | 0.03556489 | 0.1573156 | 0.07282791 | 0.1567474 | 0.104776 | 0.1567698
[5 empty] | 0.03540342 | 0.1581994 |  |  | 0.03540342 | 0.1581994 | 0.07074106 | 0.157628 | 0.1102732 | 0.1576505
[5 empty] | 0.03472268 | 0.1590832 |  |  | 0.03472268 | 0.1590832 | 0.07238018 | 0.1585086 | 0.1087468 | 0.1585313
[5 empty] | 0.03410019 | 0.159967 |  |  | 0.03410019 | 0.159967 | 0.0700809 | 0.1593892 | 0.1107052 | 0.159412
[5 empty] | 0.0349592 | 0.1608508 |  |  | 0.0349592 | 0.1608508 | 0.06955436 | 0.1602698 | 0.1116475 | 0.1602927
[5 empty] | 0.03544934 | 0.1617346 |  |  | 0.03544934 | 0.1617346 | 0.06941535 | 0.1611504 | 0.1090991 | 0.1611735
[5 empty] | 0.03453197 | 0.1626184 |  |  | 0.03453197 | 0.1626184 | 0.07193888 | 0.162031 | 0.1091642 | 0.1620542
[5 empty] | 0.03468168 | 0.1635022 |  |  | 0.03468168 | 0.1635022 | 0.06998996 | 0.1629116 | 0.1099509 | 0.1629349
[5 empty] | 0.03515914 | 0.164386 |  |  | 0.03515914 | 0.164386 | 0.07351015 | 0.1637922 | 0.1092952 | 0.1638156
[5 empty] | 0.03445239 | 0.1652698 |  |  | 0.03445239 | 0.1652698 | 0.07260259 | 0.1646728 | 0.1061404 | 0.1646964
[5 empty] | 0.03441582 | 0.1661536 |  |  | 0.03441582 | 0.1661536 | 0.07090536 | 0.1655534 | 0.1106207 | 0.1655771
[5 empty] | 0.03503917 | 0.1670374 |  |  | 0.03503917 | 0.1670374 | 0.07244779 | 0.166434 | 0.1074601 | 0.1664578
[5 empty] | 0.03532433 | 0.1679212 |  |  | 0.03532433 | 0.1679212 | 0.07241397 | 0.1673146 | 0.1060468 | 0.1673386
[5 empty] | 0.03530522 | 0.168805 |  |  | 0.03530522 | 0.168805 | 0.07036977 | 0.1681952 | 0.109487 | 0.1682193
[5 empty] | 0.03471473 | 0.1696888 |  |  | 0.03471473 | 0.1696888 | 0.07077678 | 0.1690758 | 0.108553 | 0.1691
[5 empty] | 0.03486254 | 0.1705726 |  |  | 0.03486254 | 0.1705726 | 0.07330365 | 0.1699564 | 0.1091613 | 0.1699808
[5 empty] | 0.03389728 | 0.1714564 |  |  | 0.03389728 | 0.1714564 | 0.06951311 | 0.170837 | 0.1051768 | 0.1708615
[5 empty] | 0.03474515 | 0.1723402 |  |  | 0.03474515 | 0.1723402 | 0.07166092 | 0.1717176 | 0.1086752 | 0.1717422
[5 empty] | 0.03423469 | 0.1732239 |  |  | 0.03423469 | 0.1732239 | 0.07127579 | 0.1725982 | 0.109617 | 0.1726229
[5 empty] | 0.03509661 | 0.1741077 |  |  | 0.03509661 | 0.1741077 | 0.07083505 | 0.1734788 | 0.1100471 | 0.1735037
[5 empty] | 0.03513333 | 0.1749915 |  |  | 0.03513333 | 0.1749915 | 0.07313458 | 0.1743594 | 0.1116171 | 0.1743844
[5 empty] | 0.03531197 | 0.1758753 |  |  | 0.03531197 | 0.1758753 | 0.07198062 | 0.17524 | 0.1066058 | 0.1752651