## 1
Общество с ограниченной ответственностью "Инженерная геология" (ООО "ИнжГео") | [11 empty] | Общество с ограниченной ответственностью "Инженерная геология" (ООО "ИнжГео")
Юр. адрес: 117279, г. Москва, ул. Миклухо-Маклая, 36 а, этаж 5, пом. XXIII к. 76-84 | [11 empty] | Юр. адрес: 117279, г. Москва, ул. Миклухо-Маклая, 36 а, этаж 5, пом. XXIII к. 76-84 | [8 empty] | нагр |  |  | X0 | Y0 | R |  | нагр |  |  |  | X0 | Y0 | R | нагр |  |  |  | X0 | Y0 | R |  | нагр |  |  |  | X0 | Y0 | R
Телефон/факс +7 (495) 132-30-00, Адрес электронной почты inbox@inj-geo.ru | [11 empty] | Телефон/факс +7 (495) 132-30-00, Адрес электронной почты inbox@inj-geo.ru | [12 empty] | 0 | [7 empty] | 0 | [6 empty] | 0 | [7 empty] | 0
[21 empty] | девиатор | [6 empty] | девиатор | [6 empty] | девиатор | [7 empty] | девиатор
Испытательная лаборатория ООО «ИнжГео» | [11 empty] | Испытательная лаборатория ООО «ИнжГео» | [8 empty] | x0 | Угол | X | Y |  |  |  | x0 |  | Угол | X | Y |  |  | x0 |  | Угол | X | Y |  |  |  | x0 |  | Угол | X | Y
Адрес места осуществления деятельности лаборатории: г. Москва, просп. Вернадского, д. 51, стр. 1 | [11 empty] | Адрес места осуществления деятельности лаборатории: г. Москва, просп. Вернадского, д. 51, стр. 1 | [9 empty] | 0 | [7 empty] | 0 | [6 empty] | 0 | [7 empty] | 0
Телефон +7(910)4557682, E-mail: slg85@mail.ru | [11 empty] | Телефон +7(910)4557682, E-mail: slg85@mail.ru | [9 empty] | 5 | [7 empty] | 5 | [6 empty] | 5 | [7 empty] | 5
[22 empty] | 10 | [7 empty] | 10 | [6 empty] | 10 | [7 empty] | 10
[12 empty] | Протокол испытаний № 13-63/36 от 04-12-2022 | [9 empty] | 15 | [7 empty] | 15 | [6 empty] | 15 | [7 empty] | 15
[22 empty] | 20 | [7 empty] | 20 | [6 empty] | 20 | [7 empty] | 20
[12 empty] | Наименование и адрес заказчика: Переход трубопровода через р. Енисей | [9 empty] | 25 | [7 empty] | 25 | [6 empty] | 25 | [7 empty] | 25
[12 empty] | Наименование объекта: ООО Регионстрой | [9 empty] | 30 | [7 empty] | 30 | [6 empty] | 30 | [7 empty] | 30
Наименование используемого метода/методики: ГОСТ 12248.4-2020 | [11 empty] | Наименование используемого метода/методики: ГОСТ 12248.3-2020 | [9 empty] | 35 | [7 empty] | 35 | [6 empty] | 35 | [7 empty] | 35
Условия проведения испытания: температура окружающей среды (18 - 25)0С, влажность воздуха (40 - 75)% | [11 empty] | Условия проведения испытания: температура окружающей среды (18 - 25)0С, влажность воздуха (40 - 75)% | [9 empty] | 40 | [7 empty] | 40 | [6 empty] | 40 | [7 empty] | 40
[12 empty] | Дата получение объекта подлежащего испытаниям: 07-11-2022 | [9 empty] | 45 | [7 empty] | 45 | [6 empty] | 45 | [7 empty] | 45
[12 empty] | Дата испытания: 25.10.2022-19.11.2036 | [9 empty] | 50 | [7 empty] | 50 | [6 empty] | 50 | [7 empty] | 50
[22 empty] | 55 | [7 empty] | 55 | [6 empty] | 55 | [7 empty] | 55
Испытание грунтов методом трехосного сжатия | [11 empty] | Испытание грунтов методом трехосного сжатия | [9 empty] | 60 | [7 empty] | 60 | [6 empty] | 60 | [7 empty] | 60
[22 empty] | 65 | [7 empty] | 65 | [6 empty] | 65 | [7 empty] | 65
Лабораторный номер: | [6 empty] | We, д.е. = |  |  |  |  | Лабораторный номер: |  | 1071 |  |  |  | We, д.е. = | 0.53286882 |  |  | 70 | [7 empty] | 70 | [6 empty] | 70 | [7 empty] | 70
Номер скважины: | [6 empty] | ρ, г/см3 = |  |  |  |  | Номер скважины: |  | BH-004 |  |  |  | ρ, г/см3 = | 1.5 |  |  | 75 | [7 empty] | 75 | [6 empty] | 75 | [7 empty] | 75
Глубина отбора, м: | [6 empty] | ρs, г/см3 = |  |  |  |  | Глубина отбора, м: |  | 1.5 |  |  |  | ρs, г/см3 = | 2.73 |  |  | 80 | [7 empty] | 80 | [6 empty] | 80 | [7 empty] | 80
Наименование грунта: | [6 empty] | e, д.е. = |  |  |  |  | Наименование грунта: |  | Суглинок, после оттаивания текучий, легкий пылеватый |  |  |  | e, д.е. = | 1.789821 |  |  | 85 | [7 empty] | 85 | [6 empty] | 85 | [7 empty] | 85
Схема проведения опыта: | [6 empty] | IL, д.е. = |  |  |  |  | Схема проведения опыта: |  | КД |  |  |  | IL, д.е. = | 2.365 |  |  | 90 | [7 empty] | 90 | [6 empty] | 90 | [7 empty] | 90
[22 empty] | 95 | [7 empty] | 95 | [6 empty] | 95 | [7 empty] | 95
[22 empty] | 100 | [7 empty] | 100 | [6 empty] | 100 | [7 empty] | 100
Результаты испытаний | [11 empty] | Результаты испытаний | [9 empty] | 105 | [7 empty] | 105 | [6 empty] | 105 | [7 empty] | 105
[22 empty] | 110 | [7 empty] | 110 | [6 empty] | 110 | [7 empty] | 110
[22 empty] | 115 | [7 empty] | 115 | [6 empty] | 115 | [7 empty] | 115
[22 empty] | 120 | [7 empty] | 120 | [6 empty] | 120 | [7 empty] | 120
[22 empty] | 125 | [7 empty] | 125 | [6 empty] | 125 | [7 empty] | 125
[22 empty] | 130 | [7 empty] | 130 | [6 empty] | 130 | [7 empty] | 130
[22 empty] | 135 | [7 empty] | 135 | [6 empty] | 135 | [7 empty] | 135
[22 empty] | 140 | [7 empty] | 140 | [6 empty] | 140 | [7 empty] | 140
[22 empty] | 145 | [7 empty] | 145 | [6 empty] | 145 | [7 empty] | 145
[22 empty] | 150 | [7 empty] | 150 | [6 empty] | 150 | [7 empty] | 150
[22 empty] | 155 | [7 empty] | 155 | [6 empty] | 155 | [7 empty] | 155
[22 empty] | 160 | [7 empty] | 160 | [6 empty] | 160 | [7 empty] | 160
[22 empty] | 165 | [7 empty] | 165 | [6 empty] | 165 | [7 empty] | 165
[22 empty] | 170 | [7 empty] | 170 | [6 empty] | 170 | [7 empty] | 170
[22 empty] | 175 | [7 empty] | 175 | [6 empty] | 175 | [7 empty] | 175
[22 empty] | 180 | [7 empty] | 180 | [6 empty] | 180 | [7 empty] | 180
[13 empty] | Давление в камере, Мпа σ3 | Вертикальная нагрузка, Мпа σ1 | Поровое давление, Мпа u
| K0, д.е. | 0.8435655 |  |  |  |  | Коэфф. Точки | [5 empty] | 0.05 | 0.08493633 | [5 empty] | 1 | [6 empty] | σ3,кПа | σ1,кПа | u, кПа |  |  |  | 4
| q_zg, МПа | 0.04217828 | [10 empty] | 0.15 | 0.2220252 | [27 empty] | δ3, Мпа | δ1-δ3, МПа | δ1, МПа | δ1, КПа
|  |  | Модуль деформации, МПа: | [9 empty] | 0.25 | 0.3591141 | [21 empty] | С, МПа:
|  |  | Е0= |  | Точки модуля (полное напр.), МПа |  |  |  | 0.04217828 | 0.06748524 | [25 empty] | φ, град:
|  |  | E50 = |  | qf (полное напр.), МПа |  |  |  | 0.06746816 | [26 empty] | E, Мпа
|  |  | Коэф. Поперечной деформации, ϑ = | [9 empty] | Эффективные значения угла внутреннего трения и удельного сцепления ϕ', С' | [13 empty] | x | 0
[13 empty] | ϕ', град. = | 9 | [12 empty] | y |  |  |  | С, кПа | φ,°
[13 empty] | С', МПа = | 0.007
| Исполнитель: | [6 empty] | Морозов Д.С. |  |  |  |  | Исполнитель: |  |  |  |  | Морозов Д.С.
| Начальник исп. лаборатории: | [6 empty] | Семиколенова Л.Г. |  |  |  |  | Начальник исп. лаборатории: |  |  |  |  | Семиколенова Л.Г.
Лист 1 , всего листов 2 | [11 empty] | Лист 2 , всего листов 2
Частичное воспроизведение протокола испытаний без письменного разрешения ООО «ИнжГео» ЗАПРЕЩАЕТСЯ | [11 empty] | Частичное воспроизведение протокола испытаний без письменного разрешения ООО «ИнжГео» ЗАПРЕЩАЕТСЯ
[5 empty] | второй график |  | первый график | [9 empty] | К Пуассона
dev50 | epsE50 | ind | devE0 | epsE0 | dev | eps | sigma |  | dev1 | eps1 | dev2 | eps2 | dev3 | eps3 |  | Глины
0.01746816 | 0.001746803 |  |  |  | 0.00035 | 0 |  |  | 0.00035 | 0 | 0.0180063 | 0.0003884825 | 0.02673295 | 0.0003529075 |  | < 0 | 0,20-0,30
ind |  |  |  |  | 0.008384719 | 0.0005589771 |  |  | 0.008384719 | 0.0005589771 | 0.0360126 | 0.001165448 | 0.05455704 | 0.001080329 |  | 0-0,25 | 0,30-0,38
2 |  |  |  |  | 0.01746816 | 0.001746803 |  |  | 0.01746816 | 0.001746803 | 0.03894802 | 0.001761749 | 0.05772702 | 0.001760893 |  | 0,25< | 0,38-0,45
E0 |  |  |  |  | 0.01792703 | 0.002651387 |  |  | 0.01792703 | 0.002651387 | 0.0387072 | 0.002642623 | 0.05702178 | 0.00264134 |  | Суглинки | 0,35-0,37
epsE0 | devE0 |  |  |  | 0.01888715 | 0.003535183 |  |  | 0.01888715 | 0.003535183 | 0.04232651 | 0.003523497 | 0.05988579 | 0.003521786 |  | Пески и супеси | 0,30-0,35
0.0005589771 | 0.008384719 |  |  |  | 0.02053542 | 0.004418978 |  |  | 0.02053542 | 0.004418978 | 0.04241239 | 0.004404371 | 0.06863297 | 0.004402233
[5 empty] | 0.02054994 | 0.005302774 |  |  | 0.02054994 | 0.005302774 | 0.04477275 | 0.005285246 | 0.06789083 | 0.005282679
График E50 |  | График E |  |  | 0.02186131 | 0.00618657 |  |  | 0.02186131 | 0.00618657 | 0.04705498 | 0.00616612 | 0.07362958 | 0.006163126
eps | q | sigma |  |  | 0.0231105 | 0.007070365 |  |  | 0.0231105 | 0.007070365 | 0.04897732 | 0.007046994 | 0.07441939 | 0.007043572
Горизонтальная линия E50 |  | Касательная |  |  | 0.02344736 | 0.007954161 |  |  | 0.02344736 | 0.007954161 | 0.04759725 | 0.007927868 | 0.07666243 | 0.007924019
0 |  | a | b |  | 0.02403216 | 0.008837957 |  |  | 0.02403216 | 0.008837957 | 0.04738446 | 0.008808743 | 0.07228454 | 0.008804465
|  |  | 0 |  | 0.02473669 | 0.009721752 |  |  | 0.02473669 | 0.009721752 | 0.0490546 | 0.009689617 | 0.07786265 | 0.009684912
Вертикальная линия E50 |  | p1 и p2 |  |  | 0.02392878 | 0.01060555 |  |  | 0.02392878 | 0.01060555 | 0.05139242 | 0.01057049 | 0.07459887 | 0.01056536
| 0 | 0 |  |  | 0.02415017 | 0.01148934 |  |  | 0.02415017 | 0.01148934 | 0.05351858 | 0.01145137 | 0.0793171 | 0.01144581
[5 empty] | 0.02575989 | 0.01237314 |  |  | 0.02575989 | 0.01237314 | 0.05453893 | 0.01233224 | 0.0819233 | 0.01232625
Касательная линия E50 |  |  |  |  | 0.02490895 | 0.01325693 |  |  | 0.02490895 | 0.01325693 | 0.05135275 | 0.01321311 | 0.08171812 | 0.0132067
0 | 0 | Горизонтальная 1 |  |  | 0.0256075 | 0.01414073 |  |  | 0.0256075 | 0.01414073 | 0.05563516 | 0.01409399 | 0.08209651 | 0.01408714
[5 empty] | 0.02646092 | 0.01502453 |  |  | 0.02646092 | 0.01502453 | 0.05399856 | 0.01497486 | 0.08142467 | 0.01496759
Горизонтальная линия qкр |  |  |  |  | 0.02661602 | 0.01590832 |  |  | 0.02661602 | 0.01590832 | 0.05555313 | 0.01585574 | 0.08483582 | 0.01584804
Горизонтальная линия q |  | Горизонтальная 2 |  |  | 0.026531 | 0.01679212 |  |  | 0.026531 | 0.01679212 | 0.05642493 | 0.01673661 | 0.08466104 | 0.01672848
0 |  | 0 |  |  | 0.02736453 | 0.01767591 |  |  | 0.02736453 | 0.01767591 | 0.0558692 | 0.01761749 | 0.08433988 | 0.01760893
[5 empty] | 0.02731645 | 0.01855971 |  |  | 0.02731645 | 0.01855971 | 0.0572028 | 0.01849836 | 0.08131161 | 0.01848938
Вертикальная линия q |  |  |  |  | 0.02615611 | 0.0194435 |  |  | 0.02615611 | 0.0194435 | 0.05499493 | 0.01937923 | 0.08606239 | 0.01936982
| 0 |  |  |  | 0.02659016 | 0.0203273 |  |  | 0.02659016 | 0.0203273 | 0.05529946 | 0.02026011 | 0.08703124 | 0.02025027
[5 empty] | 0.02763336 | 0.0212111 |  |  | 0.02763336 | 0.0212111 | 0.05445388 | 0.02114098 | 0.0881198 | 0.02113072
[5 empty] | 0.02731152 | 0.02209489 |  |  | 0.02731152 | 0.02209489 | 0.05546397 | 0.02202186 | 0.08776192 | 0.02201116
[5 empty] | 0.02691526 | 0.02297869 |  |  | 0.02691526 | 0.02297869 | 0.05726855 | 0.02290273 | 0.08963702 | 0.02289161
[5 empty] | 0.02788745 | 0.02386248 |  |  | 0.02788745 | 0.02386248 | 0.05727637 | 0.02378361 | 0.0870896 | 0.02377206
[5 empty] | 0.02816654 | 0.02474628 |  |  | 0.02816654 | 0.02474628 | 0.05841037 | 0.02466448 | 0.084789 | 0.0246525
[5 empty] | 0.02785124 | 0.02563007 |  |  | 0.02785124 | 0.02563007 | 0.05875446 | 0.02554535 | 0.0860641 | 0.02553295
[5 empty] | 0.02818584 | 0.02651387 |  |  | 0.02818584 | 0.02651387 | 0.05745056 | 0.02642623 | 0.08737887 | 0.0264134
[5 empty] | 0.02844062 | 0.02739767 |  |  | 0.02844062 | 0.02739767 | 0.05965138 | 0.0273071 | 0.08934962 | 0.02729384
[5 empty] | 0.02806888 | 0.02828146 |  |  | 0.02806888 | 0.02828146 | 0.05733951 | 0.02818798 | 0.08872867 | 0.02817429
[5 empty] | 0.02918655 | 0.02916526 |  |  | 0.02918655 | 0.02916526 | 0.05892711 | 0.02906885 | 0.09018896 | 0.02905474
[5 empty] | 0.02839418 | 0.03004905 |  |  | 0.02839418 | 0.03004905 | 0.05967677 | 0.02994973 | 0.08617538 | 0.02993518
[5 empty] | 0.02803263 | 0.03093285 |  |  | 0.02803263 | 0.03093285 | 0.05910276 | 0.0308306 | 0.08745824 | 0.03081563
[5 empty] | 0.02884662 | 0.03181664 |  |  | 0.02884662 | 0.03181664 | 0.05875921 | 0.03171147 | 0.08697195 | 0.03169608
[5 empty] | 0.02861096 | 0.03270044 |  |  | 0.02861096 | 0.03270044 | 0.05922942 | 0.03259235 | 0.08886797 | 0.03257652
[5 empty] | 0.02844982 | 0.03358423 |  |  | 0.02844982 | 0.03358423 | 0.05753063 | 0.03347322 | 0.09239818 | 0.03345697
[5 empty] | 0.02988744 | 0.03446803 |  |  | 0.02988744 | 0.03446803 | 0.06183624 | 0.0343541 | 0.09228124 | 0.03433742
[5 empty] | 0.02928208 | 0.03535183 |  |  | 0.02928208 | 0.03535183 | 0.06012742 | 0.03523497 | 0.09166002 | 0.03521786
[5 empty] | 0.02959498 | 0.03623562 |  |  | 0.02959498 | 0.03623562 | 0.06075604 | 0.03611585 | 0.09308247 | 0.03609831
[5 empty] | 0.02940749 | 0.03711942 |  |  | 0.02940749 | 0.03711942 | 0.05905213 | 0.03699672 | 0.09095415 | 0.03697875
[5 empty] | 0.02897655 | 0.03800321 |  |  | 0.02897655 | 0.03800321 | 0.05879435 | 0.03787759 | 0.09293921 | 0.0378592
[5 empty] | 0.02889354 | 0.03888701 |  |  | 0.02889354 | 0.03888701 | 0.06178566 | 0.03875847 | 0.09122225 | 0.03873965
[5 empty] | 0.02912178 | 0.0397708 |  |  | 0.02912178 | 0.0397708 | 0.06028388 | 0.03963934 | 0.09376825 | 0.03962009
[5 empty] | 0.02944398 | 0.0406546 |  |  | 0.02944398 | 0.0406546 | 0.06267959 | 0.04052022 | 0.09268774 | 0.04050054
[5 empty] | 0.02948651 | 0.0415384 |  |  | 0.02948651 | 0.0415384 | 0.06079967 | 0.04140109 | 0.09253139 | 0.04138099
[5 empty] | 0.02926327 | 0.04242219 |  |  | 0.02926327 | 0.04242219 | 0.06019254 | 0.04228197 | 0.08989562 | 0.04226143
[5 empty] | 0.02982086 | 0.04330599 |  |  | 0.02982086 | 0.04330599 | 0.06057611 | 0.04316284 | 0.09608948 | 0.04314188
[5 empty] | 0.02983475 | 0.04418978 |  |  | 0.02983475 | 0.04418978 | 0.06266095 | 0.04404371 | 0.0945533 | 0.04402233
[5 empty] | 0.02987127 | 0.04507358 |  |  | 0.02987127 | 0.04507358 | 0.06047388 | 0.04492459 | 0.09511883 | 0.04490277
[5 empty] | 0.02963855 | 0.04595737 |  |  | 0.02963855 | 0.04595737 | 0.06100571 | 0.04580546 | 0.09090993 | 0.04578322
[5 empty] | 0.03003759 | 0.04684117 |  |  | 0.03003759 | 0.04684117 | 0.06192472 | 0.04668634 | 0.09067167 | 0.04666367
[5 empty] | 0.03086539 | 0.04772497 |  |  | 0.03086539 | 0.04772497 | 0.0596082 | 0.04756721 | 0.09408723 | 0.04754411
[5 empty] | 0.03063155 | 0.04860876 |  |  | 0.03063155 | 0.04860876 | 0.06252813 | 0.04844808 | 0.09423524 | 0.04842456
[5 empty] | 0.02973012 | 0.04949256 |  |  | 0.02973012 | 0.04949256 | 0.06159257 | 0.04932896 | 0.09606853 | 0.04930501
[5 empty] | 0.03100884 | 0.05037635 |  |  | 0.03100884 | 0.05037635 | 0.06056648 | 0.05020983 | 0.09230927 | 0.05018545
[5 empty] | 0.02964445 | 0.05126015 |  |  | 0.02964445 | 0.05126015 | 0.06340685 | 0.05109071 | 0.0970651 | 0.0510659
[5 empty] | 0.02987906 | 0.05214394 |  |  | 0.02987906 | 0.05214394 | 0.06198869 | 0.05197158 | 0.09523202 | 0.05194635
[5 empty] | 0.02992916 | 0.05302774 |  |  | 0.02992916 | 0.05302774 | 0.06491844 | 0.05285246 | 0.09304272 | 0.05282679
[5 empty] | 0.03044261 | 0.05391154 |  |  | 0.03044261 | 0.05391154 | 0.06484586 | 0.05373333 | 0.09643865 | 0.05370724
[5 empty] | 0.03029321 | 0.05479533 |  |  | 0.03029321 | 0.05479533 | 0.06210829 | 0.0546142 | 0.09421415 | 0.05458769
[5 empty] | 0.03097225 | 0.05567913 |  |  | 0.03097225 | 0.05567913 | 0.06449697 | 0.05549508 | 0.09394029 | 0.05546813
[5 empty] | 0.03009846 | 0.05656292 |  |  | 0.03009846 | 0.05656292 | 0.06421961 | 0.05637595 | 0.09707912 | 0.05634858
[5 empty] | 0.03073672 | 0.05744672 |  |  | 0.03073672 | 0.05744672 | 0.06268039 | 0.05725683 | 0.09333517 | 0.05722903
[5 empty] | 0.03069679 | 0.05833051 |  |  | 0.03069679 | 0.05833051 | 0.06258543 | 0.0581377 | 0.0929746 | 0.05810947
[5 empty] | 0.0315667 | 0.05921431 |  |  | 0.0315667 | 0.05921431 | 0.06313241 | 0.05901858 | 0.09847122 | 0.05898992
[5 empty] | 0.0304971 | 0.0600981 |  |  | 0.0304971 | 0.0600981 | 0.06325768 | 0.05989945 | 0.09411782 | 0.05987036
[5 empty] | 0.03077511 | 0.0609819 |  |  | 0.03077511 | 0.0609819 | 0.06223344 | 0.06078032 | 0.0951425 | 0.06075081
[5 empty] | 0.03170834 | 0.0618657 |  |  | 0.03170834 | 0.0618657 | 0.06510184 | 0.0616612 | 0.09757401 | 0.06163126
[5 empty] | 0.03081659 | 0.06274949 |  |  | 0.03081659 | 0.06274949 | 0.06611361 | 0.06254207 | 0.09633548 | 0.0625117
[5 empty] | 0.03137739 | 0.06363329 |  |  | 0.03137739 | 0.06363329 | 0.06556016 | 0.06342295 | 0.09442869 | 0.06339215
[5 empty] | 0.03090074 | 0.06451708 |  |  | 0.03090074 | 0.06451708 | 0.06468176 | 0.06430382 | 0.09559617 | 0.0642726
[5 empty] | 0.03155864 | 0.06540088 |  |  | 0.03155864 | 0.06540088 | 0.06324985 | 0.0651847 | 0.0962364 | 0.06515304
[5 empty] | 0.03159324 | 0.06628467 |  |  | 0.03159324 | 0.06628467 | 0.06476889 | 0.06606557 | 0.09719712 | 0.06603349
[5 empty] | 0.03113847 | 0.06716847 |  |  | 0.03113847 | 0.06716847 | 0.06276999 | 0.06694644 | 0.09879806 | 0.06691394
[5 empty] | 0.03218061 | 0.06805227 |  |  | 0.03218061 | 0.06805227 | 0.06674835 | 0.06782732 | 0.1004746 | 0.06779438
[5 empty] | 0.03228613 | 0.06893606 |  |  | 0.03228613 | 0.06893606 | 0.06412856 | 0.06870819 | 0.097687 | 0.06867483
[5 empty] | 0.03197857 | 0.06981986 |  |  | 0.03197857 | 0.06981986 | 0.06585775 | 0.06958907 | 0.0970351 | 0.06955528
[5 empty] | 0.03212849 | 0.07070365 |  |  | 0.03212849 | 0.07070365 | 0.06409007 | 0.07046994 | 0.1028121 | 0.07043572
[5 empty] | 0.03218 | 0.07158745 |  |  | 0.03218 | 0.07158745 | 0.06729672 | 0.07135082 | 0.09747788 | 0.07131617
[5 empty] | 0.03127068 | 0.07247124 |  |  | 0.03127068 | 0.07247124 | 0.06626964 | 0.07223169 | 0.09975398 | 0.07219662
[5 empty] | 0.03174043 | 0.07335504 |  |  | 0.03174043 | 0.07335504 | 0.06750076 | 0.07311256 | 0.1017361 | 0.07307706
[5 empty] | 0.03123727 | 0.07423884 |  |  | 0.03123727 | 0.07423884 | 0.0637083 | 0.07399344 | 0.09907017 | 0.07395751
[5 empty] | 0.03178212 | 0.07512263 |  |  | 0.03178212 | 0.07512263 | 0.06446115 | 0.07487431 | 0.09967384 | 0.07483796
[5 empty] | 0.03281062 | 0.07600643 |  |  | 0.03281062 | 0.07600643 | 0.06632838 | 0.07575519 | 0.09916468 | 0.0757184
[5 empty] | 0.03174374 | 0.07689022 |  |  | 0.03174374 | 0.07689022 | 0.06506702 | 0.07663606 | 0.1015704 | 0.07659885
[5 empty] | 0.03280648 | 0.07777402 |  |  | 0.03280648 | 0.07777402 | 0.06603438 | 0.07751694 | 0.09791657 | 0.0774793
[5 empty] | 0.03278032 | 0.07865781 |  |  | 0.03278032 | 0.07865781 | 0.06567402 | 0.07839781 | 0.1004148 | 0.07835974
[5 empty] | 0.03226011 | 0.07954161 |  |  | 0.03226011 | 0.07954161 | 0.06897375 | 0.07927868 | 0.1040569 | 0.07924019
[5 empty] | 0.03272004 | 0.0804254 |  |  | 0.03272004 | 0.0804254 | 0.06664541 | 0.08015956 | 0.09787716 | 0.08012064
[5 empty] | 0.03227293 | 0.0813092 |  |  | 0.03227293 | 0.0813092 | 0.06708386 | 0.08104043 | 0.1022394 | 0.08100108
[5 empty] | 0.03203732 | 0.082193 |  |  | 0.03203732 | 0.082193 | 0.06737785 | 0.08192131 | 0.09945865 | 0.08188153
[5 empty] | 0.03209749 | 0.08307679 |  |  | 0.03209749 | 0.08307679 | 0.06787062 | 0.08280218 | 0.1010086 | 0.08276197
[5 empty] | 0.03346768 | 0.08396059 |  |  | 0.03346768 | 0.08396059 | 0.06745791 | 0.08368306 | 0.09941894 | 0.08364242
[5 empty] | 0.03180558 | 0.08484438 |  |  | 0.03180558 | 0.08484438 | 0.06543316 | 0.08456393 | 0.1037777 | 0.08452287
[5 empty] | 0.03265307 | 0.08572818 |  |  | 0.03265307 | 0.08572818 | 0.06559502 | 0.0854448 | 0.09897413 | 0.08540331
[5 empty] | 0.03344082 | 0.08661197 |  |  | 0.03344082 | 0.08661197 | 0.06700906 | 0.08632568 | 0.09834897 | 0.08628376
[5 empty] | 0.03332671 | 0.08749577 |  |  | 0.03332671 | 0.08749577 | 0.06557852 | 0.08720655 | 0.1021428 | 0.08716421
[5 empty] | 0.03239614 | 0.08837957 |  |  | 0.03239614 | 0.08837957 | 0.06834047 | 0.08808743 | 0.1050135 | 0.08804465
[5 empty] | 0.03322559 | 0.08926336 |  |  | 0.03322559 | 0.08926336 | 0.06910316 | 0.0889683 | 0.1047409 | 0.0889251
[5 empty] | 0.0330237 | 0.09014716 |  |  | 0.0330237 | 0.09014716 | 0.06753043 | 0.08984918 | 0.105048 | 0.08980555
[5 empty] | 0.03302118 | 0.09103095 |  |  | 0.03302118 | 0.09103095 | 0.0698305 | 0.09073005 | 0.1003001 | 0.09068599
[5 empty] | 0.03332502 | 0.09191475 |  |  | 0.03332502 | 0.09191475 | 0.07024014 | 0.09161092 | 0.103881 | 0.09156644
[5 empty] | 0.03246345 | 0.09279854 |  |  | 0.03246345 | 0.09279854 | 0.06672543 | 0.0924918 | 0.1060563 | 0.09244689
[5 empty] | 0.03250757 | 0.09368234 |  |  | 0.03250757 | 0.09368234 | 0.07023105 | 0.09337267 | 0.1019835 | 0.09332733
[5 empty] | 0.03330853 | 0.09456614 |  |  | 0.03330853 | 0.09456614 | 0.06821161 | 0.09425355 | 0.1036973 | 0.09420778
[5 empty] | 0.0337258 | 0.09544993 |  |  | 0.0337258 | 0.09544993 | 0.06942609 | 0.09513442 | 0.1021117 | 0.09508823
[5 empty] | 0.03394245 | 0.09633373 |  |  | 0.03394245 | 0.09633373 | 0.06940776 | 0.0960153 | 0.102787 | 0.09596867
[5 empty] | 0.03300734 | 0.09721752 |  |  | 0.03300734 | 0.09721752 | 0.06634498 | 0.09689617 | 0.1032215 | 0.09684912
[5 empty] | 0.03402288 | 0.09810132 |  |  | 0.03402288 | 0.09810132 | 0.06855137 | 0.09777704 | 0.1015664 | 0.09772957
[5 empty] | 0.03279286 | 0.09898511 |  |  | 0.03279286 | 0.09898511 | 0.07063799 | 0.09865792 | 0.1030086 | 0.09861001
[5 empty] | 0.03280444 | 0.09986891 |  |  | 0.03280444 | 0.09986891 | 0.06695532 | 0.09953879 | 0.104584 | 0.09949046
[5 empty] | 0.03423564 | 0.1007527 |  |  | 0.03423564 | 0.1007527 | 0.06786546 | 0.1004197 | 0.1043378 | 0.1003709
[5 empty] | 0.03302623 | 0.1016365 |  |  | 0.03302623 | 0.1016365 | 0.0711433 | 0.1013005 | 0.1075467 | 0.1012514
[5 empty] | 0.03330294 | 0.1025203 |  |  | 0.03330294 | 0.1025203 | 0.07110095 | 0.1021814 | 0.1035629 | 0.1021318
[5 empty] | 0.033594 | 0.1034041 |  |  | 0.033594 | 0.1034041 | 0.07098587 | 0.1030623 | 0.1062759 | 0.1030122
[5 empty] | 0.03412781 | 0.1042879 |  |  | 0.03412781 | 0.1042879 | 0.06866605 | 0.1039432 | 0.1084725 | 0.1038927
[5 empty] | 0.03379111 | 0.1051717 |  |  | 0.03379111 | 0.1051717 | 0.06913786 | 0.104824 | 0.1043431 | 0.1047731
[5 empty] | 0.03392058 | 0.1060555 |  |  | 0.03392058 | 0.1060555 | 0.06857287 | 0.1057049 | 0.1016478 | 0.1056536
[5 empty] | 0.03392371 | 0.1069393 |  |  | 0.03392371 | 0.1069393 | 0.06735127 | 0.1065858 | 0.1057596 | 0.106534
[5 empty] | 0.03383341 | 0.1078231 |  |  | 0.03383341 | 0.1078231 | 0.06943426 | 0.1074667 | 0.1054357 | 0.1074145
[5 empty] | 0.03297897 | 0.1087069 |  |  | 0.03297897 | 0.1087069 | 0.06725716 | 0.1083475 | 0.1081109 | 0.1082949
[5 empty] | 0.03445438 | 0.1095907 |  |  | 0.03445438 | 0.1095907 | 0.06706447 | 0.1092284 | 0.1042154 | 0.1091754
[5 empty] | 0.03448486 | 0.1104745 |  |  | 0.03448486 | 0.1104745 | 0.0702812 | 0.1101093 | 0.1085514 | 0.1100558
[5 empty] | 0.03448394 | 0.1113583 |  |  | 0.03448394 | 0.1113583 | 0.07075365 | 0.1109902 | 0.1059535 | 0.1109363
[5 empty] | 0.03289629 | 0.112242 |  |  | 0.03289629 | 0.112242 | 0.06957293 | 0.111871 | 0.1023408 | 0.1118167
[5 empty] | 0.03369713 | 0.1131258 |  |  | 0.03369713 | 0.1131258 | 0.06804736 | 0.1127519 | 0.1073675 | 0.1126972
[5 empty] | 0.03364551 | 0.1140096 |  |  | 0.03364551 | 0.1140096 | 0.06763517 | 0.1136328 | 0.1066339 | 0.1135776
[5 empty] | 0.03422062 | 0.1148934 |  |  | 0.03422062 | 0.1148934 | 0.06897926 | 0.1145137 | 0.1049516 | 0.1144581
[5 empty] | 0.03326091 | 0.1157772 |  |  | 0.03326091 | 0.1157772 | 0.06818851 | 0.1153945 | 0.1056594 | 0.1153385
[5 empty] | 0.03324933 | 0.116661 |  |  | 0.03324933 | 0.116661 | 0.07044743 | 0.1162754 | 0.1032424 | 0.1162189
[5 empty] | 0.03436306 | 0.1175448 |  |  | 0.03436306 | 0.1175448 | 0.06833849 | 0.1171563 | 0.1061913 | 0.1170994
[5 empty] | 0.03437938 | 0.1184286 |  |  | 0.03437938 | 0.1184286 | 0.0720252 | 0.1180372 | 0.1045833 | 0.1179798
[5 empty] | 0.03438274 | 0.1193124 |  |  | 0.03438274 | 0.1193124 | 0.06863617 | 0.118918 | 0.1029902 | 0.1188603
[5 empty] | 0.03386809 | 0.1201962 |  |  | 0.03386809 | 0.1201962 | 0.07118905 | 0.1197989 | 0.1063941 | 0.1197407
[5 empty] | 0.03335961 | 0.12108 |  |  | 0.03335961 | 0.12108 | 0.07030801 | 0.1206798 | 0.1065969 | 0.1206212
[5 empty] | 0.03437104 | 0.1219638 |  |  | 0.03437104 | 0.1219638 | 0.07205108 | 0.1215606 | 0.107826 | 0.1215016
[5 empty] | 0.03445437 | 0.1228476 |  |  | 0.03445437 | 0.1228476 | 0.06979039 | 0.1224415 | 0.1053448 | 0.1223821
[5 empty] | 0.03432095 | 0.1237314 |  |  | 0.03432095 | 0.1237314 | 0.06834445 | 0.1233224 | 0.1032914 | 0.1232625
[5 empty] | 0.03391561 | 0.1246152 |  |  | 0.03391561 | 0.1246152 | 0.07045468 | 0.1242033 | 0.1056259 | 0.124143
[5 empty] | 0.03336978 | 0.125499 |  |  | 0.03336978 | 0.125499 | 0.07118716 | 0.1250841 | 0.1080749 | 0.1250234
[5 empty] | 0.03353346 | 0.1263828 |  |  | 0.03353346 | 0.1263828 | 0.07071189 | 0.125965 | 0.1042758 | 0.1259039
[5 empty] | 0.03379204 | 0.1272666 |  |  | 0.03379204 | 0.1272666 | 0.07003877 | 0.1268459 | 0.1086314 | 0.1267843
[5 empty] | 0.03467709 | 0.1281504 |  |  | 0.03467709 | 0.1281504 | 0.07118256 | 0.1277268 | 0.109316 | 0.1276647
[5 empty] | 0.0332251 | 0.1290342 |  |  | 0.0332251 | 0.1290342 | 0.06906159 | 0.1286076 | 0.1048062 | 0.1285452
[5 empty] | 0.03378937 | 0.129918 |  |  | 0.03378937 | 0.129918 | 0.07121273 | 0.1294885 | 0.1072687 | 0.1294256
[5 empty] | 0.03498404 | 0.1308018 |  |  | 0.03498404 | 0.1308018 | 0.07000218 | 0.1303694 | 0.1077015 | 0.1303061
[5 empty] | 0.03355223 | 0.1316856 |  |  | 0.03355223 | 0.1316856 | 0.06875957 | 0.1312503 | 0.104388 | 0.1311865
[5 empty] | 0.03400047 | 0.1325693 |  |  | 0.03400047 | 0.1325693 | 0.07050337 | 0.1321311 | 0.1105952 | 0.132067
[5 empty] | 0.03367455 | 0.1334531 |  |  | 0.03367455 | 0.1334531 | 0.07266133 | 0.133012 | 0.1041125 | 0.1329474
[5 empty] | 0.03496957 | 0.1343369 |  |  | 0.03496957 | 0.1343369 | 0.06973857 | 0.1338929 | 0.103963 | 0.1338279
[5 empty] | 0.03398181 | 0.1352207 |  |  | 0.03398181 | 0.1352207 | 0.07182372 | 0.1347738 | 0.1046419 | 0.1347083
[5 empty] | 0.03355226 | 0.1361045 |  |  | 0.03355226 | 0.1361045 | 0.06989053 | 0.1356546 | 0.1067078 | 0.1355888
[5 empty] | 0.03435453 | 0.1369883 |  |  | 0.03435453 | 0.1369883 | 0.07020324 | 0.1365355 | 0.1054325 | 0.1364692
[5 empty] | 0.03404406 | 0.1378721 |  |  | 0.03404406 | 0.1378721 | 0.07305117 | 0.1374164 | 0.109824 | 0.1373497
[5 empty] | 0.03495895 | 0.1387559 |  |  | 0.03495895 | 0.1387559 | 0.07035598 | 0.1382973 | 0.1045905 | 0.1382301
[5 empty] | 0.03457598 | 0.1396397 |  |  | 0.03457598 | 0.1396397 | 0.06916191 | 0.1391781 | 0.1078142 | 0.1391106
[5 empty] | 0.03464366 | 0.1405235 |  |  | 0.03464366 | 0.1405235 | 0.06985032 | 0.140059 | 0.1068434 | 0.139991
[5 empty] | 0.03472798 | 0.1414073 |  |  | 0.03472798 | 0.1414073 | 0.0704579 | 0.1409399 | 0.107869 | 0.1408714
[5 empty] | 0.03406908 | 0.1422911 |  |  | 0.03406908 | 0.1422911 | 0.07013716 | 0.1418208 | 0.1058552 | 0.1417519
[5 empty] | 0.0348958 | 0.1431749 |  |  | 0.0348958 | 0.1431749 | 0.07066912 | 0.1427016 | 0.1099797 | 0.1426323
[5 empty] | 0.03413454 | 0.1440587 |  |  | 0.03413454 | 0.1440587 | 0.0696485 | 0.1435825 | 0.1072156 | 0.1435128
[5 empty] | 0.03406525 | 0.1449425 |  |  | 0.03406525 | 0.1449425 | 0.07052131 | 0.1444634 | 0.1067812 | 0.1443932
[5 empty] | 0.03475596 | 0.1458263 |  |  | 0.03475596 | 0.1458263 | 0.07201517 | 0.1453443 | 0.1039932 | 0.1452737
[5 empty] | 0.03402721 | 0.1467101 |  |  | 0.03402721 | 0.1467101 | 0.0715582 | 0.1462251 | 0.1051194 | 0.1461541
[5 empty] | 0.03436174 | 0.1475939 |  |  | 0.03436174 | 0.1475939 | 0.0719517 | 0.147106 | 0.1091141 | 0.1470346
[5 empty] | 0.03484331 | 0.1484777 |  |  | 0.03484331 | 0.1484777 | 0.06975501 | 0.1479869 | 0.1082876 | 0.147915
[5 empty] | 0.0345453 | 0.1493615 |  |  | 0.0345453 | 0.1493615 | 0.0697159 | 0.1488678 | 0.1066416 | 0.1487955
[5 empty] | 0.03544335 | 0.1502453 |  |  | 0.03544335 | 0.1502453 | 0.07284672 | 0.1497486 | 0.107117 | 0.1496759
[5 empty] | 0.03520563 | 0.1511291 |  |  | 0.03520563 | 0.1511291 | 0.07017993 | 0.1506295 | 0.1109614 | 0.1505564
[5 empty] | 0.03479965 | 0.1520129 |  |  | 0.03479965 | 0.1520129 | 0.07001756 | 0.1515104 | 0.1061943 | 0.1514368
[5 empty] | 0.03384901 | 0.1528966 |  |  | 0.03384901 | 0.1528966 | 0.07259241 | 0.1523912 | 0.1100616 | 0.1523173
[5 empty] | 0.03399298 | 0.1537804 |  |  | 0.03399298 | 0.1537804 | 0.07089704 | 0.1532721 | 0.1057723 | 0.1531977
[5 empty] | 0.03499997 | 0.1546642 |  |  | 0.03499997 | 0.1546642 | 0.0716306 | 0.154153 | 0.1073956 | 0.1540781
[5 empty] | 0.03439879 | 0.155548 |  |  | 0.03439879 | 0.155548 | 0.07219651 | 0.1550339 | 0.1105638 | 0.1549586
[5 empty] | 0.03444695 | 0.1564318 |  |  | 0.03444695 | 0.1564318 | 0.07186374 | 0.1559147 | 0.1084373 | 0.155839
[5 empty] | 0.03439788 | 0.1573156 |  |  | 0.03439788 | 0.1573156 | 0.07287251 | 0.1567956 | 0.1076822 | 0.1567195
[5 empty] | 0.03457383 | 0.1581994 |  |  | 0.03457383 | 0.1581994 | 0.06947657 | 0.1576765 | 0.1110116 | 0.1575999
[5 empty] | 0.03531296 | 0.1590832 |  |  | 0.03531296 | 0.1590832 | 0.07241387 | 0.1585574 | 0.1112306 | 0.1584804
[5 empty] | 0.03525237 | 0.159967 |  |  | 0.03525237 | 0.159967 | 0.07123412 | 0.1594382 | 0.1099417 | 0.1593608
[5 empty] | 0.03513375 | 0.1608508 |  |  | 0.03513375 | 0.1608508 | 0.07324893 | 0.1603191 | 0.1083406 | 0.1602413
[5 empty] | 0.03497775 | 0.1617346 |  |  | 0.03497775 | 0.1617346 | 0.07309864 | 0.1612 | 0.1112732 | 0.1611217
[5 empty] | 0.03522611 | 0.1626184 |  |  | 0.03522611 | 0.1626184 | 0.07247081 | 0.1620809 | 0.1104565 | 0.1620022
[5 empty] | 0.0340469 | 0.1635022 |  |  | 0.0340469 | 0.1635022 | 0.07156581 | 0.1629617 | 0.1100997 | 0.1628826
[5 empty] | 0.03522893 | 0.164386 |  |  | 0.03522893 | 0.164386 | 0.07366545 | 0.1638426 | 0.1086927 | 0.1637631
[5 empty] | 0.03399582 | 0.1652698 |  |  | 0.03399582 | 0.1652698 | 0.0737452 | 0.1647235 | 0.1114845 | 0.1646435
[5 empty] | 0.03521392 | 0.1661536 |  |  | 0.03521392 | 0.1661536 | 0.07404641 | 0.1656044 | 0.1070511 | 0.1655239
[5 empty] | 0.03481651 | 0.1670374 |  |  | 0.03481651 | 0.1670374 | 0.0736464 | 0.1664852 | 0.1056009 | 0.1664044
[5 empty] | 0.03499696 | 0.1679212 |  |  | 0.03499696 | 0.1679212 | 0.07044886 | 0.1673661 | 0.1057187 | 0.1672848
[5 empty] | 0.03515047 | 0.168805 |  |  | 0.03515047 | 0.168805 | 0.07008075 | 0.168247 | 0.1069223 | 0.1681653
[5 empty] | 0.03429479 | 0.1696888 |  |  | 0.03429479 | 0.1696888 | 0.07096576 | 0.1691279 | 0.1073935 | 0.1690457
[5 empty] | 0.03493633 | 0.1705726 |  |  | 0.03493633 | 0.1705726 | 0.07009596 | 0.1700087 | 0.1118286 | 0.1699262
[5 empty] | 0.03459562 | 0.1714564 |  |  | 0.03459562 | 0.1714564 | 0.07278805 | 0.1708896 | 0.1093959 | 0.1708066
[5 empty] | 0.03412706 | 0.1723402 |  |  | 0.03412706 | 0.1723402 | 0.07181651 | 0.1717705 | 0.1075565 | 0.1716871
[5 empty] | 0.03558979 | 0.1732239 |  |  | 0.03558979 | 0.1732239 | 0.07008807 | 0.1726514 | 0.108386 | 0.1725675
[5 empty] | 0.03460399 | 0.1741077 |  |  | 0.03460399 | 0.1741077 | 0.07243362 | 0.1735322 | 0.1096112 | 0.173448
[5 empty] | 0.0355391 | 0.1749915 |  |  | 0.0355391 | 0.1749915 | 0.07190208 | 0.1744131 | 0.1106475 | 0.1743284
[5 empty] | 0.0343796 | 0.1758753 |  |  | 0.0343796 | 0.1758753 | 0.07068133 | 0.175294 | 0.1101632 | 0.1752089