## 1
Общество с ограниченной ответственностью "Инженерная геология" (ООО "ИнжГео") | [11 empty] | Общество с ограниченной ответственностью "Инженерная геология" (ООО "ИнжГео")
Юр. адрес: 117279, г. Москва, ул. Миклухо-Маклая, 36 а, этаж 5, пом. XXIII к. 76-84 | [11 empty] | Юр. адрес: 117279, г. Москва, ул. Миклухо-Маклая, 36 а, этаж 5, пом. XXIII к. 76-84 | [8 empty] | нагр |  |  | X0 | Y0 | R |  | нагр |  |  |  | X0 | Y0 | R | нагр |  |  |  | X0 | Y0 | R |  | нагр |  |  |  | X0 | Y0 | R
Телефон/факс +7 (495) 132-30-00, Адрес электронной почты inbox@inj-geo.ru | [11 empty] | Телефон/факс +7 (495) 132-30-00, Адрес электронной почты inbox@inj-geo.ru | [12 empty] | 0 | [7 empty] | 0 | [6 empty] | 0 | [7 empty] | 0
[21 empty] | девиатор | [6 empty] | девиатор | [6 empty] | девиатор | [7 empty] | девиатор
Испытательная лаборатория ООО «ИнжГео» | [11 empty] | Испытательная лаборатория ООО «ИнжГео» | [8 empty] | x0 | Угол | X | Y |  |  |  | x0 |  | Угол | X | Y |  |  | x0 |  | Угол | X | Y |  |  |  | x0 |  | Угол | X | Y
Адрес места осуществления деятельности лаборатории: г. Москва, просп. Вернадского, д. 51, стр. 1 | [11 empty] | Адрес места осуществления деятельности лаборатории: г. Москва, просп. Вернадского, д. 51, стр. 1 | [9 empty] | 0 | [7 empty] | 0 | [6 empty] | 0 | [7 empty] | 0
Телефон +7(910)4557682, E-mail: slg85@mail.ru | [11 empty] | Телефон +7(910)4557682, E-mail: slg85@mail.ru | [9 empty] | 5 | [7 empty] | 5 | [6 empty] | 5 | [7 empty] | 5
[22 empty] | 10 | [7 empty] | 10 | [6 empty] | 10 | [7 empty] | 10
[12 empty] | Протокол испытаний № 13-63/37 от 05-12-2022 | [9 empty] | 15 | [7 empty] | 15 | [6 empty] | 15 | [7 empty] | 15
[22 empty] | 20 | [7 empty] | 20 | [6 empty] | 20 | [7 empty] | 20
[12 empty] | Наименование и адрес заказчика: Переход трубопровода через р. Енисей | [9 empty] | 25 | [7 empty] | 25 | [6 empty] | 25 | [7 empty] | 25
[12 empty] | Наименование объекта: ООО Регионстрой | [9 empty] | 30 | [7 empty] | 30 | [6 empty] | 30 | [7 empty] | 30
Наименование используемого метода/методики: ГОСТ 12248.4-2020 | [11 empty] | Наименование используемого метода/методики: ГОСТ 12248.3-2020 | [9 empty] | 35 | [7 empty] | 35 | [6 empty] | 35 | [7 empty] | 35
Условия проведения испытания: температура окружающей среды (18 - 25)0С, влажность воздуха (40 - 75)% | [11 empty] | Условия проведения испытания: температура окружающей среды (18 - 25)0С, влажность воздуха (40 - 75)% | [9 empty] | 40 | [7 empty] | 40 | [6 empty] | 40 | [7 empty] | 40
[12 empty] | Дата получение объекта подлежащего испытаниям: 08-11-2022 | [9 empty] | 45 | [7 empty] | 45 | [6 empty] | 45 | [7 empty] | 45
[12 empty] | Дата испытания: 25.10.2022-19.11.2037 | [9 empty] | 50 | [7 empty] | 50 | [6 empty] | 50 | [7 empty] | 50
[22 empty] | 55 | [7 empty] | 55 | [6 empty] | 55 | [7 empty] | 55
Испытание грунтов методом трехосного сжатия | [11 empty] | Испытание грунтов методом трехосного сжатия | [9 empty] | 60 | [7 empty] | 60 | [6 empty] | 60 | [7 empty] | 60
[22 empty] | 65 | [7 empty] | 65 | [6 empty] | 65 | [7 empty] | 65
Лабораторный номер: | [6 empty] | We, д.е. = |  |  |  |  | Лабораторный номер: |  | 1072 |  |  |  | We, д.е. = | 0.506050912 |  |  | 70 | [7 empty] | 70 | [6 empty] | 70 | [7 empty] | 70
Номер скважины: | [6 empty] | ρ, г/см3 = |  |  |  |  | Номер скважины: |  | BH-004 |  |  |  | ρ, г/см3 = | 1.56 |  |  | 75 | [7 empty] | 75 | [6 empty] | 75 | [7 empty] | 75
Глубина отбора, м: | [6 empty] | ρs, г/см3 = |  |  |  |  | Глубина отбора, м: |  | 3 |  |  |  | ρs, г/см3 = | 2.72 |  |  | 80 | [7 empty] | 80 | [6 empty] | 80 | [7 empty] | 80
Наименование грунта: | [6 empty] | e, д.е. = |  |  |  |  | Наименование грунта: |  | Суглинок, после оттаивания текучий, легкий пылеватый |  |  |  | e, д.е. = | 1.625935 |  |  | 85 | [7 empty] | 85 | [6 empty] | 85 | [7 empty] | 85
Схема проведения опыта: | [6 empty] | IL, д.е. = |  |  |  |  | Схема проведения опыта: |  | КД |  |  |  | IL, д.е. = | 2.288 |  |  | 90 | [7 empty] | 90 | [6 empty] | 90 | [7 empty] | 90
[22 empty] | 95 | [7 empty] | 95 | [6 empty] | 95 | [7 empty] | 95
[22 empty] | 100 | [7 empty] | 100 | [6 empty] | 100 | [7 empty] | 100
Результаты испытаний | [11 empty] | Результаты испытаний | [9 empty] | 105 | [7 empty] | 105 | [6 empty] | 105 | [7 empty] | 105
[22 empty] | 110 | [7 empty] | 110 | [6 empty] | 110 | [7 empty] | 110
[22 empty] | 115 | [7 empty] | 115 | [6 empty] | 115 | [7 empty] | 115
[22 empty] | 120 | [7 empty] | 120 | [6 empty] | 120 | [7 empty] | 120
[22 empty] | 125 | [7 empty] | 125 | [6 empty] | 125 | [7 empty] | 125
[22 empty] | 130 | [7 empty] | 130 | [6 empty] | 130 | [7 empty] | 130
[22 empty] | 135 | [7 empty] | 135 | [6 empty] | 135 | [7 empty] | 135
[22 empty] | 140 | [7 empty] | 140 | [6 empty] | 140 | [7 empty] | 140
[22 empty] | 145 | [7 empty] | 145 | [6 empty] | 145 | [7 empty] | 145
[22 empty] | 150 | [7 empty] | 150 | [6 empty] | 150 | [7 empty] | 150
[22 empty] | 155 | [7 empty] | 155 | [6 empty] | 155 | [7 empty] | 155
[22 empty] | 160 | [7 empty] | 160 | [6 empty] | 160 | [7 empty] | 160
[22 empty] | 165 | [7 empty] | 165 | [6 empty] | 165 | [7 empty] | 165
[22 empty] | 170 | [7 empty] | 170 | [6 empty] | 170 | [7 empty] | 170
[22 empty] | 175 | [7 empty] | 175 | [6 empty] | 175 | [7 empty] | 175
[22 empty] | 180 | [7 empty] | 180 | [6 empty] | 180 | [7 empty] | 180
[13 empty] | Давление в камере, Мпа σ3 | Вертикальная нагрузка, Мпа σ1 | Поровое давление, Мпа u
| K0, д.е. | 0.8435655 |  |  |  |  | Коэфф. Точки | [5 empty] | 0.05 | 0.08493633 | [5 empty] | 1 | [6 empty] | σ3,кПа | σ1,кПа | u, кПа |  |  |  | 4
| q_zg, МПа | 0.04217828 | [10 empty] | 0.15 | 0.2220252 | [27 empty] | δ3, Мпа | δ1-δ3, МПа | δ1, МПа | δ1, КПа
|  |  | Модуль деформации, МПа: | [9 empty] | 0.25 | 0.3591141 | [21 empty] | С, МПа:
|  |  | Е0= |  | Точки модуля (полное напр.), МПа |  |  |  | 0.04217828 | 0.06748524 | [25 empty] | φ, град:
|  |  | E50 = |  | qf (полное напр.), МПа |  |  |  | 0.06746816 | [26 empty] | E, Мпа
|  |  | Коэф. Поперечной деформации, ϑ = | [9 empty] | Эффективные значения угла внутреннего трения и удельного сцепления ϕ', С' | [13 empty] | x | 0
[13 empty] | ϕ', град. = | 9 | [12 empty] | y |  |  |  | С, кПа | φ,°
[13 empty] | С', МПа = | 0.007
| Исполнитель: | [6 empty] | Морозов Д.С. |  |  |  |  | Исполнитель: |  |  |  |  | Морозов Д.С.
| Начальник исп. лаборатории: | [6 empty] | Семиколенова Л.Г. |  |  |  |  | Начальник исп. лаборатории: |  |  |  |  | Семиколенова Л.Г.
Лист 1 , всего листов 2 | [11 empty] | Лист 2 , всего листов 2
Частичное воспроизведение протокола испытаний без письменного разрешения ООО «ИнжГео» ЗАПРЕЩАЕТСЯ | [11 empty] | Частичное воспроизведение протокола испытаний без письменного разрешения ООО «ИнжГео» ЗАПРЕЩАЕТСЯ
[5 empty] | второй график |  | первый график | [9 empty] | К Пуассона
dev50 | epsE50 | ind | devE0 | epsE0 | dev | eps | sigma |  | dev1 | eps1 | dev2 | eps2 | dev3 | eps3 |  | Глины
0.01746816 | 0.001746803 |  |  |  | -0.000225 | 0 |  |  | -0.000225 | 0 | 0.02016706 | 0.0004526802 | -7.5e-05 | 0 |  | < 0 | 0,20-0,30
ind |  |  |  |  | 0.008908764 | 0.0005939131 |  |  | 0.008908764 | 0.0005939131 | 0.0360126 | 0.001212536 | 0.05455704 | 0.001199047 |  | 0-0,25 | 0,30-0,38
2 |  |  |  |  | 0.01746816 | 0.001746803 |  |  | 0.01746816 | 0.001746803 | 0.03639385 | 0.001824321 | 0.05453867 | 0.001824186 |  | 0,25< | 0,38-0,45
E0 |  |  |  |  | 0.01807836 | 0.002744536 |  |  | 0.01807836 | 0.002744536 | 0.03808982 | 0.002736482 | 0.05437764 | 0.002736279 |  | Суглинки | 0,35-0,37
epsE0 | devE0 |  |  |  | 0.01777082 | 0.003659382 |  |  | 0.01777082 | 0.003659382 | 0.0362097 | 0.003648643 | 0.05605782 | 0.003648372 |  | Пески и супеси | 0,30-0,35
0.0005939131 | 0.008908764 |  |  |  | 0.01819107 | 0.004574227 |  |  | 0.01819107 | 0.004574227 | 0.03758673 | 0.004560804 | 0.05708444 | 0.004560465
[5 empty] | 0.01798857 | 0.005489073 |  |  | 0.01798857 | 0.005489073 | 0.03975819 | 0.005472964 | 0.05859434 | 0.005472558
График E50 |  | График E |  |  | 0.01852717 | 0.006403918 |  |  | 0.01852717 | 0.006403918 | 0.04051491 | 0.006385125 | 0.05863674 | 0.006384651
eps | q | sigma |  |  | 0.01951495 | 0.007318764 |  |  | 0.01951495 | 0.007318764 | 0.04113594 | 0.007297286 | 0.06113079 | 0.007296744
Горизонтальная линия E50 |  | Касательная |  |  | 0.01856716 | 0.008233609 |  |  | 0.01856716 | 0.008233609 | 0.0385984 | 0.008209447 | 0.06123193 | 0.008208836
0 |  | a | b |  | 0.01931829 | 0.009148455 |  |  | 0.01931829 | 0.009148455 | 0.04018993 | 0.009121607 | 0.06028408 | 0.009120929
|  |  | 0 |  | 0.01982757 | 0.0100633 |  |  | 0.01982757 | 0.0100633 | 0.04141249 | 0.01003377 | 0.05858004 | 0.01003302
Вертикальная линия E50 |  | p1 и p2 |  |  | 0.01947944 | 0.01097815 |  |  | 0.01947944 | 0.01097815 | 0.0392258 | 0.01094593 | 0.06248794 | 0.01094512
| 0 | 0 |  |  | 0.01991827 | 0.01189299 |  |  | 0.01991827 | 0.01189299 | 0.04072729 | 0.01185809 | 0.06402724 | 0.01185721
[5 empty] | 0.01957147 | 0.01280784 |  |  | 0.01957147 | 0.01280784 | 0.04125752 | 0.01277025 | 0.06161306 | 0.0127693
Касательная линия E50 |  |  |  |  | 0.01916997 | 0.01372268 |  |  | 0.01916997 | 0.01372268 | 0.04182447 | 0.01368241 | 0.06483485 | 0.01368139
0 | 0 | Горизонтальная 1 |  |  | 0.0197299 | 0.01463753 |  |  | 0.0197299 | 0.01463753 | 0.0401173 | 0.01459457 | 0.06458616 | 0.01459349
[5 empty] | 0.01969928 | 0.01555237 |  |  | 0.01969928 | 0.01555237 | 0.04104865 | 0.01550673 | 0.0596153 | 0.01550558
Горизонтальная линия qкр |  |  |  |  | 0.02029406 | 0.01646722 |  |  | 0.02029406 | 0.01646722 | 0.042786 | 0.01641889 | 0.06142854 | 0.01641767
Горизонтальная линия q |  | Горизонтальная 2 |  |  | 0.02059979 | 0.01738206 |  |  | 0.02059979 | 0.01738206 | 0.04225036 | 0.01733105 | 0.06473324 | 0.01732977
0 |  | 0 |  |  | 0.01954789 | 0.01829691 |  |  | 0.01954789 | 0.01829691 | 0.04030579 | 0.01824321 | 0.06483797 | 0.01824186
[5 empty] | 0.01977927 | 0.01921176 |  |  | 0.01977927 | 0.01921176 | 0.04272996 | 0.01915538 | 0.05988392 | 0.01915395
Вертикальная линия q |  |  |  |  | 0.01981005 | 0.0201266 |  |  | 0.01981005 | 0.0201266 | 0.04223966 | 0.02006754 | 0.06461396 | 0.02006604
| 0 |  |  |  | 0.02020458 | 0.02104145 |  |  | 0.02020458 | 0.02104145 | 0.04209949 | 0.0209797 | 0.06438599 | 0.02097814
[5 empty] | 0.02022253 | 0.02195629 |  |  | 0.02022253 | 0.02195629 | 0.04117913 | 0.02189186 | 0.06493913 | 0.02189023
[5 empty] | 0.02044899 | 0.02287114 |  |  | 0.02044899 | 0.02287114 | 0.04103529 | 0.02280402 | 0.06636265 | 0.02280232
[5 empty] | 0.02057392 | 0.02378598 |  |  | 0.02057392 | 0.02378598 | 0.04134975 | 0.02371618 | 0.06606951 | 0.02371442
[5 empty] | 0.02017534 | 0.02470083 |  |  | 0.02017534 | 0.02470083 | 0.04248297 | 0.02462834 | 0.0649614 | 0.02462651
[5 empty] | 0.02078269 | 0.02561567 |  |  | 0.02078269 | 0.02561567 | 0.04179876 | 0.0255405 | 0.06450915 | 0.0255386
[5 empty] | 0.02085686 | 0.02653052 |  |  | 0.02085686 | 0.02653052 | 0.04431257 | 0.02645266 | 0.06549596 | 0.0264507
[5 empty] | 0.02150525 | 0.02744536 |  |  | 0.02150525 | 0.02744536 | 0.04261607 | 0.02736482 | 0.06401 | 0.02736279
[5 empty] | 0.02114333 | 0.02836021 |  |  | 0.02114333 | 0.02836021 | 0.04213176 | 0.02827698 | 0.06841635 | 0.02827488
[5 empty] | 0.02076413 | 0.02927506 |  |  | 0.02076413 | 0.02927506 | 0.04217896 | 0.02918914 | 0.06517859 | 0.02918697
[5 empty] | 0.02134805 | 0.0301899 |  |  | 0.02134805 | 0.0301899 | 0.04590473 | 0.0301013 | 0.06808479 | 0.03009907
[5 empty] | 0.02214001 | 0.03110475 |  |  | 0.02214001 | 0.03110475 | 0.0429077 | 0.03101346 | 0.06796473 | 0.03101116
[5 empty] | 0.02131961 | 0.03201959 |  |  | 0.02131961 | 0.03201959 | 0.04613447 | 0.03192563 | 0.06501642 | 0.03192325
[5 empty] | 0.02148771 | 0.03293444 |  |  | 0.02148771 | 0.03293444 | 0.04374006 | 0.03283779 | 0.06578285 | 0.03283535
[5 empty] | 0.02156004 | 0.03384928 |  |  | 0.02156004 | 0.03384928 | 0.04380101 | 0.03374995 | 0.07016256 | 0.03374744
[5 empty] | 0.02246123 | 0.03476413 |  |  | 0.02246123 | 0.03476413 | 0.04442491 | 0.03466211 | 0.07053082 | 0.03465953
[5 empty] | 0.02191092 | 0.03567897 |  |  | 0.02191092 | 0.03567897 | 0.04395217 | 0.03557427 | 0.07128045 | 0.03557162
[5 empty] | 0.02148457 | 0.03659382 |  |  | 0.02148457 | 0.03659382 | 0.04619924 | 0.03648643 | 0.06750834 | 0.03648372
[5 empty] | 0.0215589 | 0.03750867 |  |  | 0.0215589 | 0.03750867 | 0.04530321 | 0.03739859 | 0.07061327 | 0.03739581
[5 empty] | 0.02205364 | 0.03842351 |  |  | 0.02205364 | 0.03842351 | 0.04702203 | 0.03831075 | 0.06813108 | 0.0383079
[5 empty] | 0.02242674 | 0.03933836 |  |  | 0.02242674 | 0.03933836 | 0.04449118 | 0.03922291 | 0.0677199 | 0.03922
[5 empty] | 0.02271648 | 0.0402532 |  |  | 0.02271648 | 0.0402532 | 0.04457951 | 0.04013507 | 0.07416479 | 0.04013209
[5 empty] | 0.02265802 | 0.04116805 |  |  | 0.02265802 | 0.04116805 | 0.04546129 | 0.04104723 | 0.0700841 | 0.04104418
[5 empty] | 0.02244708 | 0.04208289 |  |  | 0.02244708 | 0.04208289 | 0.04580349 | 0.04195939 | 0.06976587 | 0.04195628
[5 empty] | 0.02311832 | 0.04299774 |  |  | 0.02311832 | 0.04299774 | 0.04553431 | 0.04287155 | 0.07058065 | 0.04286837
[5 empty] | 0.02325339 | 0.04391258 |  |  | 0.02325339 | 0.04391258 | 0.04705439 | 0.04378372 | 0.07067253 | 0.04378046
[5 empty] | 0.02337286 | 0.04482743 |  |  | 0.02337286 | 0.04482743 | 0.04873924 | 0.04469588 | 0.07036948 | 0.04469255
[5 empty] | 0.02387964 | 0.04574227 |  |  | 0.02387964 | 0.04574227 | 0.04691608 | 0.04560804 | 0.07055316 | 0.04560465
[5 empty] | 0.0228752 | 0.04665712 |  |  | 0.0228752 | 0.04665712 | 0.04943194 | 0.0465202 | 0.07242936 | 0.04651674
[5 empty] | 0.02365291 | 0.04757197 |  |  | 0.02365291 | 0.04757197 | 0.04793328 | 0.04743236 | 0.07014541 | 0.04742883
[5 empty] | 0.02259918 | 0.04848681 |  |  | 0.02259918 | 0.04848681 | 0.04981478 | 0.04834452 | 0.07425333 | 0.04834093
[5 empty] | 0.02318388 | 0.04940166 |  |  | 0.02318388 | 0.04940166 | 0.04936704 | 0.04925668 | 0.07343224 | 0.04925302
[5 empty] | 0.02397333 | 0.0503165 |  |  | 0.02397333 | 0.0503165 | 0.04780445 | 0.05016884 | 0.07354017 | 0.05016511
[5 empty] | 0.02379404 | 0.05123135 |  |  | 0.02379404 | 0.05123135 | 0.04735479 | 0.051081 | 0.07569651 | 0.0510772
[5 empty] | 0.02348943 | 0.05214619 |  |  | 0.02348943 | 0.05214619 | 0.04977086 | 0.05199316 | 0.07585119 | 0.0519893
[5 empty] | 0.02366402 | 0.05306104 |  |  | 0.02366402 | 0.05306104 | 0.04875742 | 0.05290532 | 0.07270268 | 0.05290139
[5 empty] | 0.02431961 | 0.05397588 |  |  | 0.02431961 | 0.05397588 | 0.05057802 | 0.05381748 | 0.07697199 | 0.05381348
[5 empty] | 0.02372973 | 0.05489073 |  |  | 0.02372973 | 0.05489073 | 0.05006027 | 0.05472964 | 0.07858587 | 0.05472558
[5 empty] | 0.02349098 | 0.05580557 |  |  | 0.02349098 | 0.05580557 | 0.05114144 | 0.0556418 | 0.07471373 | 0.05563767
[5 empty] | 0.0240157 | 0.05672042 |  |  | 0.0240157 | 0.05672042 | 0.05046012 | 0.05655397 | 0.07329925 | 0.05654976
[5 empty] | 0.02433622 | 0.05763527 |  |  | 0.02433622 | 0.05763527 | 0.04967629 | 0.05746613 | 0.07845503 | 0.05746186
[5 empty] | 0.02415841 | 0.05855011 |  |  | 0.02415841 | 0.05855011 | 0.04945226 | 0.05837829 | 0.07729354 | 0.05837395
[5 empty] | 0.02407969 | 0.05946496 |  |  | 0.02407969 | 0.05946496 | 0.0518359 | 0.05929045 | 0.07778945 | 0.05928604
[5 empty] | 0.02440802 | 0.0603798 |  |  | 0.02440802 | 0.0603798 | 0.05068432 | 0.06020261 | 0.07961852 | 0.06019813
[5 empty] | 0.02404202 | 0.06129465 |  |  | 0.02404202 | 0.06129465 | 0.0521275 | 0.06111477 | 0.07592833 | 0.06111023
[5 empty] | 0.02518851 | 0.06220949 |  |  | 0.02518851 | 0.06220949 | 0.05157602 | 0.06202693 | 0.07910273 | 0.06202232
[5 empty] | 0.02544992 | 0.06312434 |  |  | 0.02544992 | 0.06312434 | 0.05086244 | 0.06293909 | 0.07988916 | 0.06293441
[5 empty] | 0.02553384 | 0.06403918 |  |  | 0.02553384 | 0.06403918 | 0.05318849 | 0.06385125 | 0.07874109 | 0.06384651
[5 empty] | 0.02556987 | 0.06495403 |  |  | 0.02556987 | 0.06495403 | 0.05244962 | 0.06476341 | 0.08103733 | 0.0647586
[5 empty] | 0.02555516 | 0.06586888 |  |  | 0.02555516 | 0.06586888 | 0.05150896 | 0.06567557 | 0.07777032 | 0.06567069
[5 empty] | 0.02572261 | 0.06678372 |  |  | 0.02572261 | 0.06678372 | 0.05089467 | 0.06658773 | 0.07605408 | 0.06658278
[5 empty] | 0.0254977 | 0.06769857 |  |  | 0.0254977 | 0.06769857 | 0.05148389 | 0.06749989 | 0.08045571 | 0.06749488
[5 empty] | 0.02515255 | 0.06861341 |  |  | 0.02515255 | 0.06861341 | 0.05291941 | 0.06841205 | 0.0769824 | 0.06840697
[5 empty] | 0.02603727 | 0.06952826 |  |  | 0.02603727 | 0.06952826 | 0.05287027 | 0.06932422 | 0.08227855 | 0.06931906
[5 empty] | 0.02586512 | 0.0704431 |  |  | 0.02586512 | 0.0704431 | 0.05349354 | 0.07023638 | 0.0771181 | 0.07023116
[5 empty] | 0.0260076 | 0.07135795 |  |  | 0.0260076 | 0.07135795 | 0.05250827 | 0.07114854 | 0.08228403 | 0.07114325
[5 empty] | 0.02549354 | 0.07227279 |  |  | 0.02549354 | 0.07227279 | 0.05415448 | 0.0720607 | 0.07813735 | 0.07205534
[5 empty] | 0.02587603 | 0.07318764 |  |  | 0.02587603 | 0.07318764 | 0.05074097 | 0.07297286 | 0.07814787 | 0.07296744
[5 empty] | 0.02581086 | 0.07410248 |  |  | 0.02581086 | 0.07410248 | 0.05359872 | 0.07388502 | 0.08001469 | 0.07387953
[5 empty] | 0.02549024 | 0.07501733 |  |  | 0.02549024 | 0.07501733 | 0.05276916 | 0.07479718 | 0.08337456 | 0.07479162
[5 empty] | 0.02603835 | 0.07593218 |  |  | 0.02603835 | 0.07593218 | 0.05535256 | 0.07570934 | 0.08272153 | 0.07570371
[5 empty] | 0.02671875 | 0.07684702 |  |  | 0.02671875 | 0.07684702 | 0.05313108 | 0.0766215 | 0.08326209 | 0.07661581
[5 empty] | 0.02563037 | 0.07776187 |  |  | 0.02563037 | 0.07776187 | 0.0550841 | 0.07753366 | 0.07889058 | 0.0775279
[5 empty] | 0.02614946 | 0.07867671 |  |  | 0.02614946 | 0.07867671 | 0.05248985 | 0.07844582 | 0.08191801 | 0.07843999
[5 empty] | 0.02638652 | 0.07959156 |  |  | 0.02638652 | 0.07959156 | 0.0526809 | 0.07935798 | 0.08422042 | 0.07935209
[5 empty] | 0.02638598 | 0.0805064 |  |  | 0.02638598 | 0.0805064 | 0.05529686 | 0.08027014 | 0.08039988 | 0.08026418
[5 empty] | 0.02617041 | 0.08142125 |  |  | 0.02617041 | 0.08142125 | 0.05618918 | 0.0811823 | 0.08423138 | 0.08117627
[5 empty] | 0.02681449 | 0.08233609 |  |  | 0.02681449 | 0.08233609 | 0.05288107 | 0.08209447 | 0.07990444 | 0.08208836
[5 empty] | 0.02681343 | 0.08325094 |  |  | 0.02681343 | 0.08325094 | 0.05542712 | 0.08300663 | 0.0802379 | 0.08300046
[5 empty] | 0.02708894 | 0.08416578 |  |  | 0.02708894 | 0.08416578 | 0.05640866 | 0.08391879 | 0.08460837 | 0.08391255
[5 empty] | 0.02605779 | 0.08508063 |  |  | 0.02605779 | 0.08508063 | 0.05454887 | 0.08483095 | 0.08627994 | 0.08482464
[5 empty] | 0.02718605 | 0.08599548 |  |  | 0.02718605 | 0.08599548 | 0.05467527 | 0.08574311 | 0.08300691 | 0.08573674
[5 empty] | 0.02745363 | 0.08691032 |  |  | 0.02745363 | 0.08691032 | 0.05534943 | 0.08665527 | 0.0851782 | 0.08664883
[5 empty] | 0.02671989 | 0.08782517 |  |  | 0.02671989 | 0.08782517 | 0.05749642 | 0.08756743 | 0.08122914 | 0.08756092
[5 empty] | 0.02636993 | 0.08874001 |  |  | 0.02636993 | 0.08874001 | 0.05731545 | 0.08847959 | 0.0867172 | 0.08847302
[5 empty] | 0.02733936 | 0.08965486 |  |  | 0.02733936 | 0.08965486 | 0.0553987 | 0.08939175 | 0.08591101 | 0.08938511
[5 empty] | 0.0274988 | 0.0905697 |  |  | 0.0274988 | 0.0905697 | 0.05399215 | 0.09030391 | 0.08255564 | 0.0902972
[5 empty] | 0.02686914 | 0.09148455 |  |  | 0.02686914 | 0.09148455 | 0.0539983 | 0.09121607 | 0.08801813 | 0.09120929
[5 empty] | 0.02702652 | 0.09239939 |  |  | 0.02702652 | 0.09239939 | 0.0570444 | 0.09212823 | 0.08827784 | 0.09212139
[5 empty] | 0.02741214 | 0.09331424 |  |  | 0.02741214 | 0.09331424 | 0.05497076 | 0.09304039 | 0.08548974 | 0.09303348
[5 empty] | 0.02682556 | 0.09422909 |  |  | 0.02682556 | 0.09422909 | 0.05573116 | 0.09395256 | 0.08656015 | 0.09394557
[5 empty] | 0.02736441 | 0.09514393 |  |  | 0.02736441 | 0.09514393 | 0.05732758 | 0.09486472 | 0.0861474 | 0.09485767
[5 empty] | 0.0275864 | 0.09605878 |  |  | 0.0275864 | 0.09605878 | 0.05554816 | 0.09577688 | 0.08815712 | 0.09576976
[5 empty] | 0.02804882 | 0.09697362 |  |  | 0.02804882 | 0.09697362 | 0.05848611 | 0.09668904 | 0.08401074 | 0.09668185
[5 empty] | 0.02747612 | 0.09788847 |  |  | 0.02747612 | 0.09788847 | 0.05756008 | 0.0976012 | 0.08834418 | 0.09759394
[5 empty] | 0.02758809 | 0.09880331 |  |  | 0.02758809 | 0.09880331 | 0.05582654 | 0.09851336 | 0.08777497 | 0.09850604
[5 empty] | 0.02807811 | 0.09971816 |  |  | 0.02807811 | 0.09971816 | 0.05650803 | 0.09942552 | 0.08570645 | 0.09941813
[5 empty] | 0.02849935 | 0.100633 |  |  | 0.02849935 | 0.100633 | 0.0587607 | 0.1003377 | 0.08771672 | 0.1003302
[5 empty] | 0.0278271 | 0.1015478 |  |  | 0.0278271 | 0.1015478 | 0.05976551 | 0.1012498 | 0.08902296 | 0.1012423
[5 empty] | 0.02805018 | 0.1024627 |  |  | 0.02805018 | 0.1024627 | 0.05917111 | 0.102162 | 0.08526073 | 0.1021544
[5 empty] | 0.02799959 | 0.1033775 |  |  | 0.02799959 | 0.1033775 | 0.05770864 | 0.1030742 | 0.08541358 | 0.1030665
[5 empty] | 0.02746889 | 0.1042924 |  |  | 0.02746889 | 0.1042924 | 0.05871372 | 0.1039863 | 0.08917091 | 0.1039786
[5 empty] | 0.02771383 | 0.1052072 |  |  | 0.02771383 | 0.1052072 | 0.06067465 | 0.1048985 | 0.08600578 | 0.1048907
[5 empty] | 0.02872874 | 0.1061221 |  |  | 0.02872874 | 0.1061221 | 0.05937279 | 0.1058106 | 0.08870187 | 0.1058028
[5 empty] | 0.02871916 | 0.1070369 |  |  | 0.02871916 | 0.1070369 | 0.05872613 | 0.1067228 | 0.0877124 | 0.1067149
[5 empty] | 0.02930934 | 0.1079518 |  |  | 0.02930934 | 0.1079518 | 0.0595248 | 0.107635 | 0.09140871 | 0.107627
[5 empty] | 0.02861044 | 0.1088666 |  |  | 0.02861044 | 0.1088666 | 0.05870578 | 0.1085471 | 0.08806931 | 0.1085391
[5 empty] | 0.02873143 | 0.1097815 |  |  | 0.02873143 | 0.1097815 | 0.0592982 | 0.1094593 | 0.09202296 | 0.1094512
[5 empty] | 0.0294067 | 0.1106963 |  |  | 0.0294067 | 0.1106963 | 0.0576929 | 0.1103714 | 0.08984635 | 0.1103632
[5 empty] | 0.0286197 | 0.1116111 |  |  | 0.0286197 | 0.1116111 | 0.05765374 | 0.1112836 | 0.09380961 | 0.1112753
[5 empty] | 0.02883783 | 0.112526 |  |  | 0.02883783 | 0.112526 | 0.0606014 | 0.1121958 | 0.09073473 | 0.1121874
[5 empty] | 0.02986287 | 0.1134408 |  |  | 0.02986287 | 0.1134408 | 0.05851545 | 0.1131079 | 0.09322549 | 0.1130995
[5 empty] | 0.02920061 | 0.1143557 |  |  | 0.02920061 | 0.1143557 | 0.06081522 | 0.1140201 | 0.08775316 | 0.1140116
[5 empty] | 0.02890172 | 0.1152705 |  |  | 0.02890172 | 0.1152705 | 0.0582855 | 0.1149323 | 0.09294863 | 0.1149237
[5 empty] | 0.02894178 | 0.1161854 |  |  | 0.02894178 | 0.1161854 | 0.05834129 | 0.1158444 | 0.09021661 | 0.1158358
[5 empty] | 0.02968261 | 0.1171002 |  |  | 0.02968261 | 0.1171002 | 0.05797084 | 0.1167566 | 0.09106911 | 0.1167479
[5 empty] | 0.02977431 | 0.1180151 |  |  | 0.02977431 | 0.1180151 | 0.06002886 | 0.1176687 | 0.09380514 | 0.11766
[5 empty] | 0.0292078 | 0.1189299 |  |  | 0.0292078 | 0.1189299 | 0.06195326 | 0.1185809 | 0.09366679 | 0.1185721
[5 empty] | 0.02895457 | 0.1198448 |  |  | 0.02895457 | 0.1198448 | 0.06269384 | 0.1194931 | 0.09438528 | 0.1194842
[5 empty] | 0.02923679 | 0.1207596 |  |  | 0.02923679 | 0.1207596 | 0.06035557 | 0.1204052 | 0.09310825 | 0.1203963
[5 empty] | 0.03028091 | 0.1216744 |  |  | 0.03028091 | 0.1216744 | 0.0630137 | 0.1213174 | 0.09052304 | 0.1213084
[5 empty] | 0.02922202 | 0.1225893 |  |  | 0.02922202 | 0.1225893 | 0.05944728 | 0.1222295 | 0.09297203 | 0.1222205
[5 empty] | 0.03032018 | 0.1235041 |  |  | 0.03032018 | 0.1235041 | 0.06025142 | 0.1231417 | 0.09418969 | 0.1231325
[5 empty] | 0.03053604 | 0.124419 |  |  | 0.03053604 | 0.124419 | 0.05962781 | 0.1240539 | 0.09400392 | 0.1240446
[5 empty] | 0.03018786 | 0.1253338 |  |  | 0.03018786 | 0.1253338 | 0.06038518 | 0.124966 | 0.09284826 | 0.1249567
[5 empty] | 0.02935815 | 0.1262487 |  |  | 0.02935815 | 0.1262487 | 0.0636661 | 0.1258782 | 0.09483984 | 0.1258688
[5 empty] | 0.03004411 | 0.1271635 |  |  | 0.03004411 | 0.1271635 | 0.06353852 | 0.1267903 | 0.09429213 | 0.1267809
[5 empty] | 0.02947815 | 0.1280784 |  |  | 0.02947815 | 0.1280784 | 0.06248909 | 0.1277025 | 0.09358236 | 0.127693
[5 empty] | 0.03068343 | 0.1289932 |  |  | 0.03068343 | 0.1289932 | 0.05998643 | 0.1286147 | 0.09793646 | 0.1286051
[5 empty] | 0.03025056 | 0.1299081 |  |  | 0.03025056 | 0.1299081 | 0.06258472 | 0.1295268 | 0.09225538 | 0.1295172
[5 empty] | 0.03032996 | 0.1308229 |  |  | 0.03032996 | 0.1308229 | 0.06186427 | 0.130439 | 0.09550373 | 0.1304293
[5 empty] | 0.03076855 | 0.1317378 |  |  | 0.03076855 | 0.1317378 | 0.06108563 | 0.1313511 | 0.09415603 | 0.1313414
[5 empty] | 0.03035292 | 0.1326526 |  |  | 0.03035292 | 0.1326526 | 0.06153153 | 0.1322633 | 0.09583994 | 0.1322535
[5 empty] | 0.03030658 | 0.1335674 |  |  | 0.03030658 | 0.1335674 | 0.06368068 | 0.1331755 | 0.09328706 | 0.1331656
[5 empty] | 0.03074832 | 0.1344823 |  |  | 0.03074832 | 0.1344823 | 0.06405061 | 0.1340876 | 0.09681184 | 0.1340777
[5 empty] | 0.03137172 | 0.1353971 |  |  | 0.03137172 | 0.1353971 | 0.06289221 | 0.1349998 | 0.09687569 | 0.1349898
[5 empty] | 0.03012984 | 0.136312 |  |  | 0.03012984 | 0.136312 | 0.06413629 | 0.1359119 | 0.09606294 | 0.1359018
[5 empty] | 0.03048298 | 0.1372268 |  |  | 0.03048298 | 0.1372268 | 0.06247043 | 0.1368241 | 0.09659791 | 0.1368139
[5 empty] | 0.03163767 | 0.1381417 |  |  | 0.03163767 | 0.1381417 | 0.06247314 | 0.1377363 | 0.0991686 | 0.137726
[5 empty] | 0.03151026 | 0.1390565 |  |  | 0.03151026 | 0.1390565 | 0.06469176 | 0.1386484 | 0.09852673 | 0.1386381
[5 empty] | 0.03150831 | 0.1399714 |  |  | 0.03150831 | 0.1399714 | 0.06435188 | 0.1395606 | 0.09995404 | 0.1395502
[5 empty] | 0.03174398 | 0.1408862 |  |  | 0.03174398 | 0.1408862 | 0.06583757 | 0.1404728 | 0.0947465 | 0.1404623
[5 empty] | 0.03092268 | 0.1418011 |  |  | 0.03092268 | 0.1418011 | 0.06516043 | 0.1413849 | 0.09858495 | 0.1413744
[5 empty] | 0.03177099 | 0.1427159 |  |  | 0.03177099 | 0.1427159 | 0.06687025 | 0.1422971 | 0.09671611 | 0.1422865
[5 empty] | 0.03180065 | 0.1436307 |  |  | 0.03180065 | 0.1436307 | 0.0630733 | 0.1432092 | 0.1002218 | 0.1431986
[5 empty] | 0.03176872 | 0.1445456 |  |  | 0.03176872 | 0.1445456 | 0.06485623 | 0.1441214 | 0.1015765 | 0.1441107
[5 empty] | 0.03101904 | 0.1454604 |  |  | 0.03101904 | 0.1454604 | 0.06286142 | 0.1450336 | 0.1011582 | 0.1450228
[5 empty] | 0.03102124 | 0.1463753 |  |  | 0.03102124 | 0.1463753 | 0.06534284 | 0.1459457 | 0.1013025 | 0.1459349
[5 empty] | 0.03272492 | 0.1472901 |  |  | 0.03272492 | 0.1472901 | 0.06528572 | 0.1468579 | 0.09676031 | 0.146847
[5 empty] | 0.03206098 | 0.148205 |  |  | 0.03206098 | 0.148205 | 0.06604331 | 0.14777 | 0.1002032 | 0.1477591
[5 empty] | 0.03186337 | 0.1491198 |  |  | 0.03186337 | 0.1491198 | 0.06606652 | 0.1486822 | 0.096259 | 0.1486711
[5 empty] | 0.03191827 | 0.1500347 |  |  | 0.03191827 | 0.1500347 | 0.06815318 | 0.1495944 | 0.09880804 | 0.1495832
[5 empty] | 0.03190329 | 0.1509495 |  |  | 0.03190329 | 0.1509495 | 0.06649659 | 0.1505065 | 0.09782978 | 0.1504953
[5 empty] | 0.03234262 | 0.1518644 |  |  | 0.03234262 | 0.1518644 | 0.06810792 | 0.1514187 | 0.1012508 | 0.1514074
[5 empty] | 0.03248938 | 0.1527792 |  |  | 0.03248938 | 0.1527792 | 0.06549578 | 0.1523308 | 0.1022681 | 0.1523195
[5 empty] | 0.03205539 | 0.153694 |  |  | 0.03205539 | 0.153694 | 0.06766864 | 0.153243 | 0.1047521 | 0.1532316
[5 empty] | 0.03200049 | 0.1546089 |  |  | 0.03200049 | 0.1546089 | 0.06770544 | 0.1541552 | 0.100531 | 0.1541437
[5 empty] | 0.03306307 | 0.1555237 |  |  | 0.03306307 | 0.1555237 | 0.06633676 | 0.1550673 | 0.1019249 | 0.1550558
[5 empty] | 0.03316828 | 0.1564386 |  |  | 0.03316828 | 0.1564386 | 0.0667627 | 0.1559795 | 0.09976102 | 0.1559679
[5 empty] | 0.0321769 | 0.1573534 |  |  | 0.0321769 | 0.1573534 | 0.06762063 | 0.1568916 | 0.1025893 | 0.15688
[5 empty] | 0.03315907 | 0.1582683 |  |  | 0.03315907 | 0.1582683 | 0.06973283 | 0.1578038 | 0.1032683 | 0.1577921
[5 empty] | 0.0325986 | 0.1591831 |  |  | 0.0325986 | 0.1591831 | 0.06642048 | 0.158716 | 0.1033956 | 0.1587042
[5 empty] | 0.03342476 | 0.160098 |  |  | 0.03342476 | 0.160098 | 0.0665568 | 0.1596281 | 0.09965501 | 0.1596163
[5 empty] | 0.03244823 | 0.1610128 |  |  | 0.03244823 | 0.1610128 | 0.06851809 | 0.1605403 | 0.1016224 | 0.1605284
[5 empty] | 0.03274232 | 0.1619277 |  |  | 0.03274232 | 0.1619277 | 0.06650407 | 0.1614524 | 0.1005165 | 0.1614405
[5 empty] | 0.03215417 | 0.1628425 |  |  | 0.03215417 | 0.1628425 | 0.06662962 | 0.1623646 | 0.1026643 | 0.1623525
[5 empty] | 0.03354902 | 0.1637573 |  |  | 0.03354902 | 0.1637573 | 0.06933708 | 0.1632768 | 0.1065816 | 0.1632646
[5 empty] | 0.03383656 | 0.1646722 |  |  | 0.03383656 | 0.1646722 | 0.07022163 | 0.1641889 | 0.1054913 | 0.1641767
[5 empty] | 0.03381546 | 0.165587 |  |  | 0.03381546 | 0.165587 | 0.07025947 | 0.1651011 | 0.1053209 | 0.1650888
[5 empty] | 0.03281509 | 0.1665019 |  |  | 0.03281509 | 0.1665019 | 0.06720669 | 0.1660133 | 0.1061242 | 0.1660009
[5 empty] | 0.03422376 | 0.1674167 |  |  | 0.03422376 | 0.1674167 | 0.07066793 | 0.1669254 | 0.1085037 | 0.166913
[5 empty] | 0.03385844 | 0.1683316 |  |  | 0.03385844 | 0.1683316 | 0.07066682 | 0.1678376 | 0.1071153 | 0.1678251
[5 empty] | 0.03381968 | 0.1692464 |  |  | 0.03381968 | 0.1692464 | 0.07011372 | 0.1687497 | 0.1085193 | 0.1687372
[5 empty] | 0.03300938 | 0.1701613 |  |  | 0.03300938 | 0.1701613 | 0.06810032 | 0.1696619 | 0.1019794 | 0.1696493
[5 empty] | 0.03345672 | 0.1710761 |  |  | 0.03345672 | 0.1710761 | 0.06989332 | 0.1705741 | 0.1062207 | 0.1705614
[5 empty] | 0.03439149 | 0.171991 |  |  | 0.03439149 | 0.171991 | 0.0699045 | 0.1714862 | 0.1060663 | 0.1714735
[5 empty] | 0.03358969 | 0.1729058 |  |  | 0.03358969 | 0.1729058 | 0.06949448 | 0.1723984 | 0.1078226 | 0.1723856
[5 empty] | 0.03398806 | 0.1738206 |  |  | 0.03398806 | 0.1738206 | 0.07031557 | 0.1733105 | 0.1047704 | 0.1732977
[5 empty] | 0.034858 | 0.1747355 |  |  | 0.034858 | 0.1747355 | 0.0710289 | 0.1742227 | 0.105485 | 0.1742098
[5 empty] | 0.03493633 | 0.1756503 |  |  | 0.03493633 | 0.1756503 | 0.07231619 | 0.1751349 | 0.1091141 | 0.1751218
[5 empty] | 0.03441411 | 0.1765652 |  |  | 0.03441411 | 0.1765652 | 0.07126539 | 0.176047 | 0.1057013 | 0.1760339
[5 empty] | 0.03440254 | 0.17748 |  |  | 0.03440254 | 0.17748 | 0.0720252 | 0.1769592 | 0.1085294 | 0.176946
[5 empty] | 0.0353597 | 0.1783949 |  |  | 0.0353597 | 0.1783949 | 0.07238433 | 0.1778713 | 0.1059147 | 0.1778581
[5 empty] | 0.03430244 | 0.1793097 |  |  | 0.03430244 | 0.1793097 | 0.07182666 | 0.1787835 | 0.1109677 | 0.1787702
[5 empty] | 0.03500128 | 0.1802246 |  |  | 0.03500128 | 0.1802246 | 0.07181243 | 0.1796957 | 0.1047197 | 0.1796823
[5 empty] | 0.03439101 | 0.1811394 |  |  | 0.03439101 | 0.1811394 | 0.07170799 | 0.1806078 | 0.1052113 | 0.1805944
[5 empty] | 0.03426533 | 0.1820543 |  |  | 0.03426533 | 0.1820543 | 0.07060406 | 0.18152 | 0.1117947 | 0.1815065