## 1
Общество с ограниченной ответственностью "Инженерная геология" (ООО "ИнжГео") | [11 empty] | Общество с ограниченной ответственностью "Инженерная геология" (ООО "ИнжГео")
Юр. адрес: 117279, г. Москва, ул. Миклухо-Маклая, 36 а, этаж 5, пом. XXIII к. 76-84 | [11 empty] | Юр. адрес: 117279, г. Москва, ул. Миклухо-Маклая, 36 а, этаж 5, пом. XXIII к. 76-84 | [8 empty] | нагр |  |  | X0 | Y0 | R |  | нагр |  |  |  | X0 | Y0 | R | нагр |  |  |  | X0 | Y0 | R |  | нагр |  |  |  | X0 | Y0 | R
Телефон/факс +7 (495) 132-30-00, Адрес электронной почты inbox@inj-geo.ru | [11 empty] | Телефон/факс +7 (495) 132-30-00, Адрес электронной почты inbox@inj-geo.ru | [12 empty] | 0 | [7 empty] | 0 | [6 empty] | 0 | [7 empty] | 0
[21 empty] | девиатор | [6 empty] | девиатор | [6 empty] | девиатор | [7 empty] | девиатор
Испытательная лаборатория ООО «ИнжГео» | [11 empty] | Испытательная лаборатория ООО «ИнжГео» | [8 empty] | x0 | Угол | X | Y |  |  |  | x0 |  | Угол | X | Y |  |  | x0 |  | Угол | X | Y |  |  |  | x0 |  | Угол | X | Y
Адрес места осуществления деятельности лаборатории: г. Москва, просп. Вернадского, д. 51, стр. 1 | [11 empty] | Адрес места осуществления деятельности лаборатории: г. Москва, просп. Вернадского, д. 51, стр. 1 | [9 empty] | 0 | [7 empty] | 0 | [6 empty] | 0 | [7 empty] | 0
Телефон +7(910)4557682, E-mail: slg85@mail.ru | [11 empty] | Телефон +7(910)4557682, E-mail: slg85@mail.ru | [9 empty] | 5 | [7 empty] | 5 | [6 empty] | 5 | [7 empty] | 5
[22 empty] | 10 | [7 empty] | 10 | [6 empty] | 10 | [7 empty] | 10
[12 empty] | Протокол испытаний № 13-63/38 от 06-12-2022 | [9 empty] | 15 | [7 empty] | 15 | [6 empty] | 15 | [7 empty] | 15
[22 empty] | 20 | [7 empty] | 20 | [6 empty] | 20 | [7 empty] | 20
[12 empty] | Наименование и адрес заказчика: Переход трубопровода через р. Енисей | [9 empty] | 25 | [7 empty] | 25 | [6 empty] | 25 | [7 empty] | 25
[12 empty] | Наименование объекта: ООО Регионстрой | [9 empty] | 30 | [7 empty] | 30 | [6 empty] | 30 | [7 empty] | 30
Наименование используемого метода/методики: ГОСТ 12248.4-2020 | [11 empty] | Наименование используемого метода/методики: ГОСТ 12248.3-2020 | [9 empty] | 35 | [7 empty] | 35 | [6 empty] | 35 | [7 empty] | 35
Условия проведения испытания: температура окружающей среды (18 - 25)0С, влажность воздуха (40 - 75)% | [11 empty] | Условия проведения испытания: температура окружающей среды (18 - 25)0С, влажность воздуха (40 - 75)% | [9 empty] | 40 | [7 empty] | 40 | [6 empty] | 40 | [7 empty] | 40
[12 empty] | Дата получение объекта подлежащего испытаниям: 09-11-2022 | [9 empty] | 45 | [7 empty] | 45 | [6 empty] | 45 | [7 empty] | 45
[12 empty] | Дата испытания: 25.10.2022-19.11.2038 | [9 empty] | 50 | [7 empty] | 50 | [6 empty] | 50 | [7 empty] | 50
[22 empty] | 55 | [7 empty] | 55 | [6 empty] | 55 | [7 empty] | 55
Испытание грунтов методом трехосного сжатия | [11 empty] | Испытание грунтов методом трехосного сжатия | [9 empty] | 60 | [7 empty] | 60 | [6 empty] | 60 | [7 empty] | 60
[22 empty] | 65 | [7 empty] | 65 | [6 empty] | 65 | [7 empty] | 65
Лабораторный номер: | [6 empty] | We, д.е. = |  |  |  |  | Лабораторный номер: |  | 1073 |  |  |  | We, д.е. = | 0.5043344 |  |  | 70 | [7 empty] | 70 | [6 empty] | 70 | [7 empty] | 70
Номер скважины: | [6 empty] | ρ, г/см3 = |  |  |  |  | Номер скважины: |  | BH-004 |  |  |  | ρ, г/см3 = | 1.63 |  |  | 75 | [7 empty] | 75 | [6 empty] | 75 | [7 empty] | 75
Глубина отбора, м: | [6 empty] | ρs, г/см3 = |  |  |  |  | Глубина отбора, м: |  | 4.7 |  |  |  | ρs, г/см3 = | 2.7 |  |  | 80 | [7 empty] | 80 | [6 empty] | 80 | [7 empty] | 80
Наименование грунта: | [6 empty] | e, д.е. = |  |  |  |  | Наименование грунта: |  | Суглинок, после оттаивания текучий, легкий песчанистый |  |  |  | e, д.е. = | 1.491842 |  |  | 85 | [7 empty] | 85 | [6 empty] | 85 | [7 empty] | 85
Схема проведения опыта: | [6 empty] | IL, д.е. = |  |  |  |  | Схема проведения опыта: |  | КД |  |  |  | IL, д.е. = | 2.6 |  |  | 90 | [7 empty] | 90 | [6 empty] | 90 | [7 empty] | 90
[22 empty] | 95 | [7 empty] | 95 | [6 empty] | 95 | [7 empty] | 95
[22 empty] | 100 | [7 empty] | 100 | [6 empty] | 100 | [7 empty] | 100
Результаты испытаний | [11 empty] | Результаты испытаний | [9 empty] | 105 | [7 empty] | 105 | [6 empty] | 105 | [7 empty] | 105
[22 empty] | 110 | [7 empty] | 110 | [6 empty] | 110 | [7 empty] | 110
[22 empty] | 115 | [7 empty] | 115 | [6 empty] | 115 | [7 empty] | 115
[22 empty] | 120 | [7 empty] | 120 | [6 empty] | 120 | [7 empty] | 120
[22 empty] | 125 | [7 empty] | 125 | [6 empty] | 125 | [7 empty] | 125
[22 empty] | 130 | [7 empty] | 130 | [6 empty] | 130 | [7 empty] | 130
[22 empty] | 135 | [7 empty] | 135 | [6 empty] | 135 | [7 empty] | 135
[22 empty] | 140 | [7 empty] | 140 | [6 empty] | 140 | [7 empty] | 140
[22 empty] | 145 | [7 empty] | 145 | [6 empty] | 145 | [7 empty] | 145
[22 empty] | 150 | [7 empty] | 150 | [6 empty] | 150 | [7 empty] | 150
[22 empty] | 155 | [7 empty] | 155 | [6 empty] | 155 | [7 empty] | 155
[22 empty] | 160 | [7 empty] | 160 | [6 empty] | 160 | [7 empty] | 160
[22 empty] | 165 | [7 empty] | 165 | [6 empty] | 165 | [7 empty] | 165
[22 empty] | 170 | [7 empty] | 170 | [6 empty] | 170 | [7 empty] | 170
[22 empty] | 175 | [7 empty] | 175 | [6 empty] | 175 | [7 empty] | 175
[22 empty] | 180 | [7 empty] | 180 | [6 empty] | 180 | [7 empty] | 180
[13 empty] | Давление в камере, Мпа σ3 | Вертикальная нагрузка, Мпа σ1 | Поровое давление, Мпа u
| K0, д.е. | 0.8435655 |  |  |  |  | Коэфф. Точки | [5 empty] | 0.05 | 0.08493633 | [5 empty] | 1 | [6 empty] | σ3,кПа | σ1,кПа | u, кПа |  |  |  | 4
| q_zg, МПа | 0.04217828 | [10 empty] | 0.15 | 0.2220252 | [27 empty] | δ3, Мпа | δ1-δ3, МПа | δ1, МПа | δ1, КПа
|  |  | Модуль деформации, МПа: | [9 empty] | 0.25 | 0.3591141 | [21 empty] | С, МПа:
|  |  | Е0= |  | Точки модуля (полное напр.), МПа |  |  |  | 0.04217828 | 0.06748524 | [25 empty] | φ, град:
|  |  | E50 = |  | qf (полное напр.), МПа |  |  |  | 0.06746816 | [26 empty] | E, Мпа
|  |  | Коэф. Поперечной деформации, ϑ = | [9 empty] | Эффективные значения угла внутреннего трения и удельного сцепления ϕ', С' | [13 empty] | x | 0
[13 empty] | ϕ', град. = | 9 | [12 empty] | y |  |  |  | С, кПа | φ,°
[13 empty] | С', МПа = | 0.007
| Исполнитель: | [6 empty] | Морозов Д.С. |  |  |  |  | Исполнитель: |  |  |  |  | Морозов Д.С.
| Начальник исп. лаборатории: | [6 empty] | Семиколенова Л.Г. |  |  |  |  | Начальник исп. лаборатории: |  |  |  |  | Семиколенова Л.Г.
Лист 1 , всего листов 2 | [11 empty] | Лист 2 , всего листов 2
Частичное воспроизведение протокола испытаний без письменного разрешения ООО «ИнжГео» ЗАПРЕЩАЕТСЯ | [11 empty] | Частичное воспроизведение протокола испытаний без письменного разрешения ООО «ИнжГео» ЗАПРЕЩАЕТСЯ
[5 empty] | второй график |  | первый график | [9 empty] | К Пуассона
dev50 | epsE50 | ind | devE0 | epsE0 | dev | eps | sigma |  | dev1 | eps1 | dev2 | eps2 | dev3 | eps3 |  | Глины
0.01746816 | 0.001746803 |  |  |  | 0.000165 | 0 |  |  | 0.000165 | 0 | 0.02052718 | 0.0004428701 | 0.02345953 | 0.0003127913 |  | < 0 | 0,20-0,30
ind |  |  |  |  | 0.009258127 | 0.0006172039 |  |  | 0.009258127 | 0.0006172039 | 0.0360126 | 0.001165448 | 0.05455704 | 0.001091133 |  | 0-0,25 | 0,30-0,38
2 |  |  |  |  | 0.01746816 | 0.001746803 |  |  | 0.01746816 | 0.001746803 | 0.03534107 | 0.001823848 | 0.05839071 | 0.001823101 |  | 0,25< | 0,38-0,45
E0 |  |  |  |  | 0.01834479 | 0.002744536 |  |  | 0.01834479 | 0.002744536 | 0.03833218 | 0.002735772 | 0.05699942 | 0.002734652 |  | Суглинки | 0,35-0,37
epsE0 | devE0 |  |  |  | 0.01765727 | 0.003659382 |  |  | 0.01765727 | 0.003659382 | 0.03826454 | 0.003647696 | 0.05628324 | 0.003646203 |  | Пески и супеси | 0,30-0,35
0.0006172039 | 0.009258127 |  |  |  | 0.01816646 | 0.004574227 |  |  | 0.01816646 | 0.004574227 | 0.03789055 | 0.004559621 | 0.05625957 | 0.004557753
[5 empty] | 0.01854113 | 0.005489073 |  |  | 0.01854113 | 0.005489073 | 0.03693418 | 0.005471545 | 0.05782812 | 0.005469304
График E50 |  | График E |  |  | 0.01951622 | 0.006403918 |  |  | 0.01951622 | 0.006403918 | 0.03730643 | 0.006383469 | 0.06049978 | 0.006380855
eps | q | sigma |  |  | 0.0191217 | 0.007318764 |  |  | 0.0191217 | 0.007318764 | 0.03776788 | 0.007295393 | 0.05840042 | 0.007292405
Горизонтальная линия E50 |  | Касательная |  |  | 0.01939899 | 0.008233609 |  |  | 0.01939899 | 0.008233609 | 0.04067957 | 0.008207317 | 0.05998333 | 0.008203956
0 |  | a | b |  | 0.01924501 | 0.009148455 |  |  | 0.01924501 | 0.009148455 | 0.0396036 | 0.009119241 | 0.06064648 | 0.009115507
|  |  | 0 |  | 0.01880067 | 0.0100633 |  |  | 0.01880067 | 0.0100633 | 0.0391483 | 0.01003117 | 0.05894234 | 0.01002706
Вертикальная линия E50 |  | p1 и p2 |  |  | 0.01908285 | 0.01097815 |  |  | 0.01908285 | 0.01097815 | 0.040045 | 0.01094309 | 0.0588459 | 0.01093861
| 0 | 0 |  |  | 0.02006479 | 0.01189299 |  |  | 0.02006479 | 0.01189299 | 0.03959457 | 0.01185501 | 0.05912302 | 0.01185016
[5 empty] | 0.01965302 | 0.01280784 |  |  | 0.01965302 | 0.01280784 | 0.03931307 | 0.01276694 | 0.05916503 | 0.01276171
Касательная линия E50 |  |  |  |  | 0.02024567 | 0.01372268 |  |  | 0.02024567 | 0.01372268 | 0.03911708 | 0.01367886 | 0.06399738 | 0.01367326
0 | 0 | Горизонтальная 1 |  |  | 0.01975583 | 0.01463753 |  |  | 0.01975583 | 0.01463753 | 0.0402833 | 0.01459079 | 0.0593292 | 0.01458481
[5 empty] | 0.01935367 | 0.01555237 |  |  | 0.01935367 | 0.01555237 | 0.04181557 | 0.01550271 | 0.0608157 | 0.01549636
Горизонтальная линия qкр |  |  |  |  | 0.01982196 | 0.01646722 |  |  | 0.01982196 | 0.01646722 | 0.0412008 | 0.01641463 | 0.06093991 | 0.01640791
Горизонтальная линия q |  | Горизонтальная 2 |  |  | 0.01966918 | 0.01738206 |  |  | 0.01966918 | 0.01738206 | 0.03949819 | 0.01732656 | 0.06115262 | 0.01731946
0 |  | 0 |  |  | 0.01987417 | 0.01829691 |  |  | 0.01987417 | 0.01829691 | 0.04121155 | 0.01823848 | 0.06320929 | 0.01823101
[5 empty] | 0.0204181 | 0.01921176 |  |  | 0.0204181 | 0.01921176 | 0.0404491 | 0.01915041 | 0.0608321 | 0.01914256
Вертикальная линия q |  |  |  |  | 0.02014035 | 0.0201266 |  |  | 0.02014035 | 0.0201266 | 0.04302649 | 0.02006233 | 0.0636899 | 0.02005411
| 0 |  |  |  | 0.02063929 | 0.02104145 |  |  | 0.02063929 | 0.02104145 | 0.03995409 | 0.02097425 | 0.06349634 | 0.02096567
[5 empty] | 0.019773 | 0.02195629 |  |  | 0.019773 | 0.02195629 | 0.04212024 | 0.02188618 | 0.06514465 | 0.02187722
[5 empty] | 0.02097822 | 0.02287114 |  |  | 0.02097822 | 0.02287114 | 0.04187788 | 0.0227981 | 0.06072394 | 0.02278877
[5 empty] | 0.0208446 | 0.02378598 |  |  | 0.0208446 | 0.02378598 | 0.04238349 | 0.02371003 | 0.06751307 | 0.02370032
[5 empty] | 0.02055942 | 0.02470083 |  |  | 0.02055942 | 0.02470083 | 0.04467296 | 0.02462195 | 0.06715718 | 0.02461187
[5 empty] | 0.0204281 | 0.02561567 |  |  | 0.0204281 | 0.02561567 | 0.04186145 | 0.02553387 | 0.06216323 | 0.02552342
[5 empty] | 0.02026672 | 0.02653052 |  |  | 0.02026672 | 0.02653052 | 0.04474877 | 0.0264458 | 0.06643256 | 0.02643497
[5 empty] | 0.02092221 | 0.02744536 |  |  | 0.02092221 | 0.02744536 | 0.04457361 | 0.02735772 | 0.06596984 | 0.02734652
[5 empty] | 0.02055114 | 0.02836021 |  |  | 0.02055114 | 0.02836021 | 0.04297719 | 0.02826965 | 0.06529574 | 0.02825807
[5 empty] | 0.02137798 | 0.02927506 |  |  | 0.02137798 | 0.02927506 | 0.0435367 | 0.02918157 | 0.06436955 | 0.02916962
[5 empty] | 0.02099069 | 0.0301899 |  |  | 0.02099069 | 0.0301899 | 0.04208171 | 0.0300935 | 0.06712888 | 0.03008117
[5 empty] | 0.02146767 | 0.03110475 |  |  | 0.02146767 | 0.03110475 | 0.0432571 | 0.03100542 | 0.06503494 | 0.03099272
[5 empty] | 0.02082558 | 0.03201959 |  |  | 0.02082558 | 0.03201959 | 0.04529435 | 0.03191734 | 0.06738039 | 0.03190427
[5 empty] | 0.02134351 | 0.03293444 |  |  | 0.02134351 | 0.03293444 | 0.0454592 | 0.03282927 | 0.06566574 | 0.03281582
[5 empty] | 0.02224341 | 0.03384928 |  |  | 0.02224341 | 0.03384928 | 0.04383302 | 0.03374119 | 0.06569166 | 0.03372737
[5 empty] | 0.02136448 | 0.03476413 |  |  | 0.02136448 | 0.03476413 | 0.04635719 | 0.03465312 | 0.070882 | 0.03463893
[5 empty] | 0.0225314 | 0.03567897 |  |  | 0.0225314 | 0.03567897 | 0.04419612 | 0.03556504 | 0.0702331 | 0.03555048
[5 empty] | 0.02133284 | 0.03659382 |  |  | 0.02133284 | 0.03659382 | 0.04720375 | 0.03647696 | 0.06960495 | 0.03646203
[5 empty] | 0.02297718 | 0.03750867 |  |  | 0.02297718 | 0.03750867 | 0.04593163 | 0.03738889 | 0.07251603 | 0.03737358
[5 empty] | 0.02198842 | 0.03842351 |  |  | 0.02198842 | 0.03842351 | 0.04523613 | 0.03830081 | 0.06852589 | 0.03828513
[5 empty] | 0.0228533 | 0.03933836 |  |  | 0.0228533 | 0.03933836 | 0.04758678 | 0.03921274 | 0.07025968 | 0.03919668
[5 empty] | 0.02175343 | 0.0402532 |  |  | 0.02175343 | 0.0402532 | 0.04491067 | 0.04012466 | 0.07196458 | 0.04010823
[5 empty] | 0.02299089 | 0.04116805 |  |  | 0.02299089 | 0.04116805 | 0.04753556 | 0.04103658 | 0.07028417 | 0.04101978
[5 empty] | 0.02251065 | 0.04208289 |  |  | 0.02251065 | 0.04208289 | 0.04743042 | 0.04194851 | 0.07331049 | 0.04193133
[5 empty] | 0.02246887 | 0.04299774 |  |  | 0.02246887 | 0.04299774 | 0.0481079 | 0.04286043 | 0.07223497 | 0.04284288
[5 empty] | 0.02226924 | 0.04391258 |  |  | 0.02226924 | 0.04391258 | 0.04902139 | 0.04377236 | 0.07088295 | 0.04375443
[5 empty] | 0.02233144 | 0.04482743 |  |  | 0.02233144 | 0.04482743 | 0.04619246 | 0.04468428 | 0.06929647 | 0.04466598
[5 empty] | 0.02274443 | 0.04574227 |  |  | 0.02274443 | 0.04574227 | 0.04878436 | 0.04559621 | 0.07278389 | 0.04557753
[5 empty] | 0.02376362 | 0.04665712 |  |  | 0.02376362 | 0.04665712 | 0.04876273 | 0.04650813 | 0.07618319 | 0.04648908
[5 empty] | 0.02268783 | 0.04757197 |  |  | 0.02268783 | 0.04757197 | 0.04655149 | 0.04742005 | 0.07029088 | 0.04740063
[5 empty] | 0.02359052 | 0.04848681 |  |  | 0.02359052 | 0.04848681 | 0.04887063 | 0.04833198 | 0.07585522 | 0.04831218
[5 empty] | 0.02370053 | 0.04940166 |  |  | 0.02370053 | 0.04940166 | 0.04949286 | 0.0492439 | 0.07682053 | 0.04922374
[5 empty] | 0.02311391 | 0.0503165 |  |  | 0.02311391 | 0.0503165 | 0.04890596 | 0.05015583 | 0.07366167 | 0.05013529
[5 empty] | 0.02414503 | 0.05123135 |  |  | 0.02414503 | 0.05123135 | 0.04716081 | 0.05106775 | 0.07124977 | 0.05104684
[5 empty] | 0.0233303 | 0.05214619 |  |  | 0.0233303 | 0.05214619 | 0.04931817 | 0.05197967 | 0.0711051 | 0.05195839
[5 empty] | 0.02420402 | 0.05306104 |  |  | 0.02420402 | 0.05306104 | 0.04978275 | 0.0528916 | 0.07236075 | 0.05286994
[5 empty] | 0.02394916 | 0.05397588 |  |  | 0.02394916 | 0.05397588 | 0.04928555 | 0.05380352 | 0.07732761 | 0.05378149
[5 empty] | 0.02354813 | 0.05489073 |  |  | 0.02354813 | 0.05489073 | 0.05066666 | 0.05471545 | 0.07384498 | 0.05469304
[5 empty] | 0.02424055 | 0.05580557 |  |  | 0.02424055 | 0.05580557 | 0.04974716 | 0.05562737 | 0.07464047 | 0.05560459
[5 empty] | 0.02412314 | 0.05672042 |  |  | 0.02412314 | 0.05672042 | 0.05050695 | 0.05653929 | 0.07661567 | 0.05651614
[5 empty] | 0.02374913 | 0.05763527 |  |  | 0.02374913 | 0.05763527 | 0.05168833 | 0.05745122 | 0.07328613 | 0.05742769
[5 empty] | 0.0252198 | 0.05855011 |  |  | 0.0252198 | 0.05855011 | 0.04885745 | 0.05836314 | 0.0748378 | 0.05833924
[5 empty] | 0.02379761 | 0.05946496 |  |  | 0.02379761 | 0.05946496 | 0.05025435 | 0.05927507 | 0.07699887 | 0.05925079
[5 empty] | 0.02507741 | 0.0603798 |  |  | 0.02507741 | 0.0603798 | 0.05111191 | 0.06018699 | 0.07663969 | 0.06016234
[5 empty] | 0.0248048 | 0.06129465 |  |  | 0.0248048 | 0.06129465 | 0.05005856 | 0.06109891 | 0.07780354 | 0.06107389
[5 empty] | 0.02456177 | 0.06220949 |  |  | 0.02456177 | 0.06220949 | 0.04960945 | 0.06201084 | 0.07762365 | 0.06198544
[5 empty] | 0.0250227 | 0.06312434 |  |  | 0.0250227 | 0.06312434 | 0.051675 | 0.06292276 | 0.08040776 | 0.062897
[5 empty] | 0.02551378 | 0.06403918 |  |  | 0.02551378 | 0.06403918 | 0.05071778 | 0.06383469 | 0.07931602 | 0.06380855
[5 empty] | 0.02418538 | 0.06495403 |  |  | 0.02418538 | 0.06495403 | 0.05227359 | 0.06474661 | 0.07530287 | 0.0647201
[5 empty] | 0.02554461 | 0.06586888 |  |  | 0.02554461 | 0.06586888 | 0.05202056 | 0.06565854 | 0.07880755 | 0.06563165
[5 empty] | 0.02471598 | 0.06678372 |  |  | 0.02471598 | 0.06678372 | 0.05290068 | 0.06657046 | 0.07814099 | 0.0665432
[5 empty] | 0.02475306 | 0.06769857 |  |  | 0.02475306 | 0.06769857 | 0.05178693 | 0.06748238 | 0.07618731 | 0.06745475
[5 empty] | 0.02502622 | 0.06861341 |  |  | 0.02502622 | 0.06861341 | 0.0518514 | 0.06839431 | 0.08115798 | 0.0683663
[5 empty] | 0.02564091 | 0.06952826 |  |  | 0.02564091 | 0.06952826 | 0.05159193 | 0.06930623 | 0.0789966 | 0.06927785
[5 empty] | 0.02602389 | 0.0704431 |  |  | 0.02602389 | 0.0704431 | 0.05475785 | 0.07021816 | 0.08132308 | 0.0701894
[5 empty] | 0.02489505 | 0.07135795 |  |  | 0.02489505 | 0.07135795 | 0.05293973 | 0.07113008 | 0.08183952 | 0.07110095
[5 empty] | 0.02597235 | 0.07227279 |  |  | 0.02597235 | 0.07227279 | 0.05441894 | 0.072042 | 0.08275308 | 0.0720125
[5 empty] | 0.02621114 | 0.07318764 |  |  | 0.02621114 | 0.07318764 | 0.0513136 | 0.07295393 | 0.07800274 | 0.07292405
[5 empty] | 0.02537442 | 0.07410248 |  |  | 0.02537442 | 0.07410248 | 0.05336121 | 0.07386585 | 0.08138983 | 0.0738356
[5 empty] | 0.02615663 | 0.07501733 |  |  | 0.02615663 | 0.07501733 | 0.05207792 | 0.07477778 | 0.07808523 | 0.07474715
[5 empty] | 0.02635567 | 0.07593218 |  |  | 0.02635567 | 0.07593218 | 0.05517016 | 0.0756897 | 0.08393242 | 0.0756587
[5 empty] | 0.02667106 | 0.07684702 |  |  | 0.02667106 | 0.07684702 | 0.05389254 | 0.07660162 | 0.08112391 | 0.07657026
[5 empty] | 0.02577252 | 0.07776187 |  |  | 0.02577252 | 0.07776187 | 0.0533353 | 0.07751355 | 0.07877274 | 0.07748181
[5 empty] | 0.02572816 | 0.07867671 |  |  | 0.02572816 | 0.07867671 | 0.05289016 | 0.07842547 | 0.0815357 | 0.07839336
[5 empty] | 0.02574487 | 0.07959156 |  |  | 0.02574487 | 0.07959156 | 0.05260143 | 0.0793374 | 0.08370413 | 0.07930491
[5 empty] | 0.02676125 | 0.0805064 |  |  | 0.02676125 | 0.0805064 | 0.05525587 | 0.08024932 | 0.08400859 | 0.08021646
[5 empty] | 0.02579637 | 0.08142125 |  |  | 0.02579637 | 0.08142125 | 0.05400743 | 0.08116125 | 0.08481344 | 0.08112801
[5 empty] | 0.02621609 | 0.08233609 |  |  | 0.02621609 | 0.08233609 | 0.05403548 | 0.08207317 | 0.0824851 | 0.08203956
[5 empty] | 0.02616186 | 0.08325094 |  |  | 0.02616186 | 0.08325094 | 0.05275763 | 0.08298509 | 0.08238723 | 0.08295111
[5 empty] | 0.02629016 | 0.08416578 |  |  | 0.02629016 | 0.08416578 | 0.05648723 | 0.08389702 | 0.07981865 | 0.08386266
[5 empty] | 0.027226 | 0.08508063 |  |  | 0.027226 | 0.08508063 | 0.05322346 | 0.08480894 | 0.08308845 | 0.08477421
[5 empty] | 0.02693222 | 0.08599548 |  |  | 0.02693222 | 0.08599548 | 0.05592773 | 0.08572087 | 0.08308705 | 0.08568576
[5 empty] | 0.02677637 | 0.08691032 |  |  | 0.02677637 | 0.08691032 | 0.05464849 | 0.08663279 | 0.08683114 | 0.08659731
[5 empty] | 0.02746762 | 0.08782517 |  |  | 0.02746762 | 0.08782517 | 0.05413629 | 0.08754471 | 0.08161285 | 0.08750886
[5 empty] | 0.02721048 | 0.08874001 |  |  | 0.02721048 | 0.08874001 | 0.05691312 | 0.08845664 | 0.08432041 | 0.08842041
[5 empty] | 0.02625834 | 0.08965486 |  |  | 0.02625834 | 0.08965486 | 0.05453683 | 0.08936856 | 0.08461759 | 0.08933196
[5 empty] | 0.02646312 | 0.0905697 |  |  | 0.02646312 | 0.0905697 | 0.05736691 | 0.09028049 | 0.08353989 | 0.09024352
[5 empty] | 0.02717086 | 0.09148455 |  |  | 0.02717086 | 0.09148455 | 0.05483896 | 0.09119241 | 0.08383883 | 0.09115507
[5 empty] | 0.02697298 | 0.09239939 |  |  | 0.02697298 | 0.09239939 | 0.05674579 | 0.09210433 | 0.08423285 | 0.09206662
[5 empty] | 0.02793692 | 0.09331424 |  |  | 0.02793692 | 0.09331424 | 0.05495048 | 0.09301626 | 0.08442375 | 0.09297817
[5 empty] | 0.02758674 | 0.09422909 |  |  | 0.02758674 | 0.09422909 | 0.05491075 | 0.09392818 | 0.08603702 | 0.09388972
[5 empty] | 0.02734016 | 0.09514393 |  |  | 0.02734016 | 0.09514393 | 0.05884946 | 0.09484011 | 0.08955667 | 0.09480127
[5 empty] | 0.02720342 | 0.09605878 |  |  | 0.02720342 | 0.09605878 | 0.05742665 | 0.09575203 | 0.08453672 | 0.09571282
[5 empty] | 0.02746963 | 0.09697362 |  |  | 0.02746963 | 0.09697362 | 0.05867639 | 0.09666395 | 0.08604474 | 0.09662437
[5 empty] | 0.02766833 | 0.09788847 |  |  | 0.02766833 | 0.09788847 | 0.05523573 | 0.09757588 | 0.08501897 | 0.09753592
[5 empty] | 0.02796604 | 0.09880331 |  |  | 0.02796604 | 0.09880331 | 0.05942269 | 0.0984878 | 0.08734148 | 0.09844747
[5 empty] | 0.02815613 | 0.09971816 |  |  | 0.02815613 | 0.09971816 | 0.05609464 | 0.09939973 | 0.08527331 | 0.09935902
[5 empty] | 0.0274919 | 0.100633 |  |  | 0.0274919 | 0.100633 | 0.05569512 | 0.1003117 | 0.08729093 | 0.1002706
[5 empty] | 0.02866971 | 0.1015478 |  |  | 0.02866971 | 0.1015478 | 0.05764211 | 0.1012236 | 0.08501065 | 0.1011821
[5 empty] | 0.0275103 | 0.1024627 |  |  | 0.0275103 | 0.1024627 | 0.05833731 | 0.1021355 | 0.08811689 | 0.1020937
[5 empty] | 0.02799597 | 0.1033775 |  |  | 0.02799597 | 0.1033775 | 0.05947931 | 0.1030474 | 0.08739927 | 0.1030052
[5 empty] | 0.02894068 | 0.1042924 |  |  | 0.02894068 | 0.1042924 | 0.05948444 | 0.1039593 | 0.08548699 | 0.1039168
[5 empty] | 0.02808445 | 0.1052072 |  |  | 0.02808445 | 0.1052072 | 0.05840386 | 0.1048713 | 0.09082857 | 0.1048283
[5 empty] | 0.02799995 | 0.1061221 |  |  | 0.02799995 | 0.1061221 | 0.05798106 | 0.1057832 | 0.08664228 | 0.1057399
[5 empty] | 0.02811827 | 0.1070369 |  |  | 0.02811827 | 0.1070369 | 0.05751253 | 0.1066951 | 0.09022962 | 0.1066514
[5 empty] | 0.02866874 | 0.1079518 |  |  | 0.02866874 | 0.1079518 | 0.05931222 | 0.107607 | 0.0907782 | 0.107563
[5 empty] | 0.0290152 | 0.1088666 |  |  | 0.0290152 | 0.1088666 | 0.05671113 | 0.108519 | 0.09007159 | 0.1084745
[5 empty] | 0.02825059 | 0.1097815 |  |  | 0.02825059 | 0.1097815 | 0.05881478 | 0.1094309 | 0.08989111 | 0.1093861
[5 empty] | 0.02873605 | 0.1106963 |  |  | 0.02873605 | 0.1106963 | 0.05937286 | 0.1103428 | 0.08886579 | 0.1102976
[5 empty] | 0.02835909 | 0.1116111 |  |  | 0.02835909 | 0.1116111 | 0.06131788 | 0.1112547 | 0.0898552 | 0.1112092
[5 empty] | 0.02871374 | 0.112526 |  |  | 0.02871374 | 0.112526 | 0.06081927 | 0.1121667 | 0.09125845 | 0.1121207
[5 empty] | 0.02827038 | 0.1134408 |  |  | 0.02827038 | 0.1134408 | 0.06179632 | 0.1130786 | 0.09347448 | 0.1130323
[5 empty] | 0.02840076 | 0.1143557 |  |  | 0.02840076 | 0.1143557 | 0.05880573 | 0.1139905 | 0.08781387 | 0.1139438
[5 empty] | 0.02880781 | 0.1152705 |  |  | 0.02880781 | 0.1152705 | 0.06084421 | 0.1149024 | 0.09027816 | 0.1148554
[5 empty] | 0.02907831 | 0.1161854 |  |  | 0.02907831 | 0.1161854 | 0.05994934 | 0.1158144 | 0.08845713 | 0.1157669
[5 empty] | 0.02891699 | 0.1171002 |  |  | 0.02891699 | 0.1171002 | 0.06252897 | 0.1167263 | 0.09410324 | 0.1166785
[5 empty] | 0.02890199 | 0.1180151 |  |  | 0.02890199 | 0.1180151 | 0.05924671 | 0.1176382 | 0.09231727 | 0.11759
[5 empty] | 0.02889407 | 0.1189299 |  |  | 0.02889407 | 0.1189299 | 0.06050024 | 0.1185501 | 0.08946497 | 0.1185016
[5 empty] | 0.02966424 | 0.1198448 |  |  | 0.02966424 | 0.1198448 | 0.06203208 | 0.1194621 | 0.09386967 | 0.1194131
[5 empty] | 0.02986288 | 0.1207596 |  |  | 0.02986288 | 0.1207596 | 0.06083855 | 0.120374 | 0.08984333 | 0.1203247
[5 empty] | 0.02894795 | 0.1216744 |  |  | 0.02894795 | 0.1216744 | 0.05984649 | 0.1212859 | 0.09363666 | 0.1212362
[5 empty] | 0.02930604 | 0.1225893 |  |  | 0.02930604 | 0.1225893 | 0.05929016 | 0.1221978 | 0.09618292 | 0.1221478
[5 empty] | 0.03059588 | 0.1235041 |  |  | 0.03059588 | 0.1235041 | 0.06064456 | 0.1231098 | 0.09614465 | 0.1230593
[5 empty] | 0.02961191 | 0.124419 |  |  | 0.02961191 | 0.124419 | 0.05953962 | 0.1240217 | 0.09671927 | 0.1239709
[5 empty] | 0.0297595 | 0.1253338 |  |  | 0.0297595 | 0.1253338 | 0.06136315 | 0.1249336 | 0.0934826 | 0.1248824
[5 empty] | 0.02906997 | 0.1262487 |  |  | 0.02906997 | 0.1262487 | 0.06241942 | 0.1258455 | 0.09109602 | 0.125794
[5 empty] | 0.03043728 | 0.1271635 |  |  | 0.03043728 | 0.1271635 | 0.06051993 | 0.1267575 | 0.09559871 | 0.1267055
[5 empty] | 0.02994399 | 0.1280784 |  |  | 0.02994399 | 0.1280784 | 0.06291656 | 0.1276694 | 0.09618308 | 0.1276171
[5 empty] | 0.03050304 | 0.1289932 |  |  | 0.03050304 | 0.1289932 | 0.06053133 | 0.1285813 | 0.09635135 | 0.1285286
[5 empty] | 0.02981141 | 0.1299081 |  |  | 0.02981141 | 0.1299081 | 0.06235697 | 0.1294932 | 0.09602988 | 0.1294402
[5 empty] | 0.03107237 | 0.1308229 |  |  | 0.03107237 | 0.1308229 | 0.06361323 | 0.1304051 | 0.09742816 | 0.1303517
[5 empty] | 0.03021067 | 0.1317378 |  |  | 0.03021067 | 0.1317378 | 0.06164213 | 0.1313171 | 0.09864688 | 0.1312633
[5 empty] | 0.02971221 | 0.1326526 |  |  | 0.02971221 | 0.1326526 | 0.06276836 | 0.132229 | 0.09757368 | 0.1321748
[5 empty] | 0.03088319 | 0.1335674 |  |  | 0.03088319 | 0.1335674 | 0.06366379 | 0.1331409 | 0.09716037 | 0.1330864
[5 empty] | 0.03006398 | 0.1344823 |  |  | 0.03006398 | 0.1344823 | 0.06385871 | 0.1340528 | 0.09442511 | 0.1339979
[5 empty] | 0.03089131 | 0.1353971 |  |  | 0.03089131 | 0.1353971 | 0.06187495 | 0.1349648 | 0.09267639 | 0.1349095
[5 empty] | 0.03014605 | 0.136312 |  |  | 0.03014605 | 0.136312 | 0.06341089 | 0.1358767 | 0.09624363 | 0.135821
[5 empty] | 0.03112636 | 0.1372268 |  |  | 0.03112636 | 0.1372268 | 0.06264377 | 0.1367886 | 0.09959884 | 0.1367326
[5 empty] | 0.03110746 | 0.1381417 |  |  | 0.03110746 | 0.1381417 | 0.06491803 | 0.1377005 | 0.09564899 | 0.1376441
[5 empty] | 0.03108276 | 0.1390565 |  |  | 0.03108276 | 0.1390565 | 0.0637427 | 0.1386125 | 0.1002851 | 0.1385557
[5 empty] | 0.03174897 | 0.1399714 |  |  | 0.03174897 | 0.1399714 | 0.06486841 | 0.1395244 | 0.09718202 | 0.1394673
[5 empty] | 0.03136368 | 0.1408862 |  |  | 0.03136368 | 0.1408862 | 0.06636094 | 0.1404363 | 0.09490179 | 0.1403788
[5 empty] | 0.0307923 | 0.1418011 |  |  | 0.0307923 | 0.1418011 | 0.06568557 | 0.1413482 | 0.0969843 | 0.1412904
[5 empty] | 0.03143658 | 0.1427159 |  |  | 0.03143658 | 0.1427159 | 0.06608263 | 0.1422602 | 0.1000479 | 0.1422019
[5 empty] | 0.03229253 | 0.1436307 |  |  | 0.03229253 | 0.1436307 | 0.06481097 | 0.1431721 | 0.09440659 | 0.1431135
[5 empty] | 0.03105389 | 0.1445456 |  |  | 0.03105389 | 0.1445456 | 0.06427632 | 0.144084 | 0.09676782 | 0.144025
[5 empty] | 0.03228691 | 0.1454604 |  |  | 0.03228691 | 0.1454604 | 0.06536793 | 0.1449959 | 0.09691645 | 0.1449366
[5 empty] | 0.03163881 | 0.1463753 |  |  | 0.03163881 | 0.1463753 | 0.06461477 | 0.1459079 | 0.1009586 | 0.1458481
[5 empty] | 0.03103989 | 0.1472901 |  |  | 0.03103989 | 0.1472901 | 0.06546227 | 0.1468198 | 0.0982605 | 0.1467597
[5 empty] | 0.03143245 | 0.148205 |  |  | 0.03143245 | 0.148205 | 0.06455901 | 0.1477317 | 0.1000285 | 0.1476712
[5 empty] | 0.03145428 | 0.1491198 |  |  | 0.03145428 | 0.1491198 | 0.06652208 | 0.1486436 | 0.1021445 | 0.1485828
[5 empty] | 0.03284701 | 0.1500347 |  |  | 0.03284701 | 0.1500347 | 0.06471421 | 0.1495556 | 0.09979064 | 0.1494943
[5 empty] | 0.03130969 | 0.1509495 |  |  | 0.03130969 | 0.1509495 | 0.06621967 | 0.1504675 | 0.1000379 | 0.1504059
[5 empty] | 0.03282378 | 0.1518644 |  |  | 0.03282378 | 0.1518644 | 0.06479376 | 0.1513794 | 0.0978504 | 0.1513174
[5 empty] | 0.03241302 | 0.1527792 |  |  | 0.03241302 | 0.1527792 | 0.06666335 | 0.1522913 | 0.1023918 | 0.152229
[5 empty] | 0.03185838 | 0.153694 |  |  | 0.03185838 | 0.153694 | 0.06547884 | 0.1532032 | 0.09961322 | 0.1531405
[5 empty] | 0.03186836 | 0.1546089 |  |  | 0.03186836 | 0.1546089 | 0.06508688 | 0.1541152 | 0.09810246 | 0.1540521
[5 empty] | 0.03220341 | 0.1555237 |  |  | 0.03220341 | 0.1555237 | 0.06479042 | 0.1550271 | 0.1008434 | 0.1549636
[5 empty] | 0.03274418 | 0.1564386 |  |  | 0.03274418 | 0.1564386 | 0.06751666 | 0.155939 | 0.1042514 | 0.1558752
[5 empty] | 0.03291459 | 0.1573534 |  |  | 0.03291459 | 0.1573534 | 0.06581511 | 0.1568509 | 0.1009069 | 0.1567867
[5 empty] | 0.03232236 | 0.1582683 |  |  | 0.03232236 | 0.1582683 | 0.06509516 | 0.1577629 | 0.1005797 | 0.1576983
[5 empty] | 0.03359558 | 0.1591831 |  |  | 0.03359558 | 0.1591831 | 0.06883741 | 0.1586748 | 0.1012638 | 0.1586098
[5 empty] | 0.03222051 | 0.160098 |  |  | 0.03222051 | 0.160098 | 0.06679602 | 0.1595867 | 0.1033676 | 0.1595214
[5 empty] | 0.03248931 | 0.1610128 |  |  | 0.03248931 | 0.1610128 | 0.06747327 | 0.1604986 | 0.1039881 | 0.1604329
[5 empty] | 0.03226788 | 0.1619277 |  |  | 0.03226788 | 0.1619277 | 0.06861495 | 0.1614106 | 0.1035802 | 0.1613445
[5 empty] | 0.03292047 | 0.1628425 |  |  | 0.03292047 | 0.1628425 | 0.06644913 | 0.1623225 | 0.1048142 | 0.162256
[5 empty] | 0.03349067 | 0.1637573 |  |  | 0.03349067 | 0.1637573 | 0.06717814 | 0.1632344 | 0.1041404 | 0.1631676
[5 empty] | 0.03258476 | 0.1646722 |  |  | 0.03258476 | 0.1646722 | 0.07011002 | 0.1641463 | 0.1007442 | 0.1640791
[5 empty] | 0.03269603 | 0.165587 |  |  | 0.03269603 | 0.165587 | 0.06945787 | 0.1650583 | 0.101302 | 0.1649907
[5 empty] | 0.03296621 | 0.1665019 |  |  | 0.03296621 | 0.1665019 | 0.07104481 | 0.1659702 | 0.1053877 | 0.1659022
[5 empty] | 0.03357065 | 0.1674167 |  |  | 0.03357065 | 0.1674167 | 0.06814002 | 0.1668821 | 0.1051933 | 0.1668138
[5 empty] | 0.03389195 | 0.1683316 |  |  | 0.03389195 | 0.1683316 | 0.06812514 | 0.167794 | 0.1065398 | 0.1677253
[5 empty] | 0.03338373 | 0.1692464 |  |  | 0.03338373 | 0.1692464 | 0.07069558 | 0.168706 | 0.1080723 | 0.1686369
[5 empty] | 0.03420167 | 0.1701613 |  |  | 0.03420167 | 0.1701613 | 0.0720252 | 0.1696179 | 0.1040118 | 0.1695484
[5 empty] | 0.03309634 | 0.1710761 |  |  | 0.03309634 | 0.1710761 | 0.06943356 | 0.1705298 | 0.1029812 | 0.17046
[5 empty] | 0.03434193 | 0.171991 |  |  | 0.03434193 | 0.171991 | 0.07183125 | 0.1714417 | 0.1052184 | 0.1713715
[5 empty] | 0.03453961 | 0.1729058 |  |  | 0.03453961 | 0.1729058 | 0.06979326 | 0.1723537 | 0.1091141 | 0.1722831
[5 empty] | 0.0336248 | 0.1738206 |  |  | 0.0336248 | 0.1738206 | 0.06803228 | 0.1732656 | 0.1059421 | 0.1731946
[5 empty] | 0.03464723 | 0.1747355 |  |  | 0.03464723 | 0.1747355 | 0.07140181 | 0.1741775 | 0.1042218 | 0.1741062
[5 empty] | 0.03493633 | 0.1756503 |  |  | 0.03493633 | 0.1756503 | 0.07159798 | 0.1750894 | 0.1042927 | 0.1750177
[5 empty] | 0.03351305 | 0.1765652 |  |  | 0.03351305 | 0.1765652 | 0.0685456 | 0.1760014 | 0.1080911 | 0.1759293
[5 empty] | 0.03461945 | 0.17748 |  |  | 0.03461945 | 0.17748 | 0.06892668 | 0.1769133 | 0.1050143 | 0.1768408
[5 empty] | 0.03504123 | 0.1783949 |  |  | 0.03504123 | 0.1783949 | 0.07030354 | 0.1778252 | 0.1043841 | 0.1777524
[5 empty] | 0.03456829 | 0.1793097 |  |  | 0.03456829 | 0.1793097 | 0.07011077 | 0.1787371 | 0.1112849 | 0.1786639
[5 empty] | 0.03422132 | 0.1802246 |  |  | 0.03422132 | 0.1802246 | 0.07068184 | 0.179649 | 0.1097049 | 0.1795755
[5 empty] | 0.03506321 | 0.1811394 |  |  | 0.03506321 | 0.1811394 | 0.07060997 | 0.180561 | 0.1115787 | 0.180487
[5 empty] | 0.0341804 | 0.1820543 |  |  | 0.0341804 | 0.1820543 | 0.07143639 | 0.1814729 | 0.1082936 | 0.1813986