## 1
Общество с ограниченной ответственностью "Инженерная геология" (ООО "ИнжГео") | [11 empty] | Общество с ограниченной ответственностью "Инженерная геология" (ООО "ИнжГео")
Юр. адрес: 117279, г. Москва, ул. Миклухо-Маклая, 36 а, этаж 5, пом. XXIII к. 76-84 | [11 empty] | Юр. адрес: 117279, г. Москва, ул. Миклухо-Маклая, 36 а, этаж 5, пом. XXIII к. 76-84 | [8 empty] | нагр |  |  | X0 | Y0 | R |  | нагр |  |  |  | X0 | Y0 | R | нагр |  |  |  | X0 | Y0 | R |  | нагр |  |  |  | X0 | Y0 | R
Телефон/факс +7 (495) 132-30-00, Адрес электронной почты inbox@inj-geo.ru | [11 empty] | Телефон/факс +7 (495) 132-30-00, Адрес электронной почты inbox@inj-geo.ru | [12 empty] | 0 | [7 empty] | 0 | [6 empty] | 0 | [7 empty] | 0
[21 empty] | девиатор | [6 empty] | девиатор | [6 empty] | девиатор | [7 empty] | девиатор
Испытательная лаборатория ООО «ИнжГео» | [11 empty] | Испытательная лаборатория ООО «ИнжГео» | [8 empty] | x0 | Угол | X | Y |  |  |  | x0 |  | Угол | X | Y |  |  | x0 |  | Угол | X | Y |  |  |  | x0 |  | Угол | X | Y
Адрес места осуществления деятельности лаборатории: г. Москва, просп. Вернадского, д. 51, стр. 1 | [11 empty] | Адрес места осуществления деятельности лаборатории: г. Москва, просп. Вернадского, д. 51, стр. 1 | [9 empty] | 0 | [7 empty] | 0 | [6 empty] | 0 | [7 empty] | 0
Телефон +7(910)4557682, E-mail: slg85@mail.ru | [11 empty] | Телефон +7(910)4557682, E-mail: slg85@mail.ru | [9 empty] | 5 | [7 empty] | 5 | [6 empty] | 5 | [7 empty] | 5
[22 empty] | 10 | [7 empty] | 10 | [6 empty] | 10 | [7 empty] | 10
[12 empty] | Протокол испытаний № 13-63/39 от 07-12-2022 | [9 empty] | 15 | [7 empty] | 15 | [6 empty] | 15 | [7 empty] | 15
[22 empty] | 20 | [7 empty] | 20 | [6 empty] | 20 | [7 empty] | 20
[12 empty] | Наименование и адрес заказчика: Переход трубопровода через р. Енисей | [9 empty] | 25 | [7 empty] | 25 | [6 empty] | 25 | [7 empty] | 25
[12 empty] | Наименование объекта: ООО Регионстрой | [9 empty] | 30 | [7 empty] | 30 | [6 empty] | 30 | [7 empty] | 30
Наименование используемого метода/методики: ГОСТ 12248.4-2020 | [11 empty] | Наименование используемого метода/методики: ГОСТ 12248.3-2020 | [9 empty] | 35 | [7 empty] | 35 | [6 empty] | 35 | [7 empty] | 35
Условия проведения испытания: температура окружающей среды (18 - 25)0С, влажность воздуха (40 - 75)% | [11 empty] | Условия проведения испытания: температура окружающей среды (18 - 25)0С, влажность воздуха (40 - 75)% | [9 empty] | 40 | [7 empty] | 40 | [6 empty] | 40 | [7 empty] | 40
[12 empty] | Дата получение объекта подлежащего испытаниям: 10-11-2022 | [9 empty] | 45 | [7 empty] | 45 | [6 empty] | 45 | [7 empty] | 45
[12 empty] | Дата испытания: 25.10.2022-19.11.2039 | [9 empty] | 50 | [7 empty] | 50 | [6 empty] | 50 | [7 empty] | 50
[22 empty] | 55 | [7 empty] | 55 | [6 empty] | 55 | [7 empty] | 55
Испытание грунтов методом трехосного сжатия | [11 empty] | Испытание грунтов методом трехосного сжатия | [9 empty] | 60 | [7 empty] | 60 | [6 empty] | 60 | [7 empty] | 60
[22 empty] | 65 | [7 empty] | 65 | [6 empty] | 65 | [7 empty] | 65
Лабораторный номер: | [6 empty] | We, д.е. = |  |  |  |  | Лабораторный номер: |  | 1074 |  |  |  | We, д.е. = | 0.568577864 |  |  | 70 | [7 empty] | 70 | [6 empty] | 70 | [7 empty] | 70
Номер скважины: | [6 empty] | ρ, г/см3 = |  |  |  |  | Номер скважины: |  | BH-006 |  |  |  | ρ, г/см3 = | 1.52 |  |  | 75 | [7 empty] | 75 | [6 empty] | 75 | [7 empty] | 75
Глубина отбора, м: | [6 empty] | ρs, г/см3 = |  |  |  |  | Глубина отбора, м: |  | 1.6 |  |  |  | ρs, г/см3 = | 2.73 |  |  | 80 | [7 empty] | 80 | [6 empty] | 80 | [7 empty] | 80
Наименование грунта: | [6 empty] | e, д.е. = |  |  |  |  | Наименование грунта: |  | Суглинок, после оттаивания текучий, тяжелый песчанистый |  |  |  | e, д.е. = | 1.817248 |  |  | 85 | [7 empty] | 85 | [6 empty] | 85 | [7 empty] | 85
Схема проведения опыта: | [6 empty] | IL, д.е. = |  |  |  |  | Схема проведения опыта: |  | КД |  |  |  | IL, д.е. = | 3.153 |  |  | 90 | [7 empty] | 90 | [6 empty] | 90 | [7 empty] | 90
[22 empty] | 95 | [7 empty] | 95 | [6 empty] | 95 | [7 empty] | 95
[22 empty] | 100 | [7 empty] | 100 | [6 empty] | 100 | [7 empty] | 100
Результаты испытаний | [11 empty] | Результаты испытаний | [9 empty] | 105 | [7 empty] | 105 | [6 empty] | 105 | [7 empty] | 105
[22 empty] | 110 | [7 empty] | 110 | [6 empty] | 110 | [7 empty] | 110
[22 empty] | 115 | [7 empty] | 115 | [6 empty] | 115 | [7 empty] | 115
[22 empty] | 120 | [7 empty] | 120 | [6 empty] | 120 | [7 empty] | 120
[22 empty] | 125 | [7 empty] | 125 | [6 empty] | 125 | [7 empty] | 125
[22 empty] | 130 | [7 empty] | 130 | [6 empty] | 130 | [7 empty] | 130
[22 empty] | 135 | [7 empty] | 135 | [6 empty] | 135 | [7 empty] | 135
[22 empty] | 140 | [7 empty] | 140 | [6 empty] | 140 | [7 empty] | 140
[22 empty] | 145 | [7 empty] | 145 | [6 empty] | 145 | [7 empty] | 145
[22 empty] | 150 | [7 empty] | 150 | [6 empty] | 150 | [7 empty] | 150
[22 empty] | 155 | [7 empty] | 155 | [6 empty] | 155 | [7 empty] | 155
[22 empty] | 160 | [7 empty] | 160 | [6 empty] | 160 | [7 empty] | 160
[22 empty] | 165 | [7 empty] | 165 | [6 empty] | 165 | [7 empty] | 165
[22 empty] | 170 | [7 empty] | 170 | [6 empty] | 170 | [7 empty] | 170
[22 empty] | 175 | [7 empty] | 175 | [6 empty] | 175 | [7 empty] | 175
[22 empty] | 180 | [7 empty] | 180 | [6 empty] | 180 | [7 empty] | 180
[13 empty] | Давление в камере, Мпа σ3 | Вертикальная нагрузка, Мпа σ1 | Поровое давление, Мпа u
| K0, д.е. | 0.8435655 |  |  |  |  | Коэфф. Точки | [5 empty] | 0.05 | 0.08493633 | [5 empty] | 1 | [6 empty] | σ3,кПа | σ1,кПа | u, кПа |  |  |  | 4
| q_zg, МПа | 0.04217828 | [10 empty] | 0.15 | 0.2220252 | [27 empty] | δ3, Мпа | δ1-δ3, МПа | δ1, МПа | δ1, КПа
|  |  | Модуль деформации, МПа: | [9 empty] | 0.25 | 0.3591141 | [21 empty] | С, МПа:
|  |  | Е0= |  | Точки модуля (полное напр.), МПа |  |  |  | 0.04217828 | 0.06748524 | [25 empty] | φ, град:
|  |  | E50 = |  | qf (полное напр.), МПа |  |  |  | 0.06746816 | [26 empty] | E, Мпа
|  |  | Коэф. Поперечной деформации, ϑ = | [9 empty] | Эффективные значения угла внутреннего трения и удельного сцепления ϕ', С' | [13 empty] | x | 0
[13 empty] | ϕ', град. = | 9 | [12 empty] | y |  |  |  | С, кПа | φ,°
[13 empty] | С', МПа = | 0.007
| Исполнитель: | [6 empty] | Морозов Д.С. |  |  |  |  | Исполнитель: |  |  |  |  | Морозов Д.С.
| Начальник исп. лаборатории: | [6 empty] | Семиколенова Л.Г. |  |  |  |  | Начальник исп. лаборатории: |  |  |  |  | Семиколенова Л.Г.
Лист 1 , всего листов 2 | [11 empty] | Лист 2 , всего листов 2
Частичное воспроизведение протокола испытаний без письменного разрешения ООО «ИнжГео» ЗАПРЕЩАЕТСЯ | [11 empty] | Частичное воспроизведение протокола испытаний без письменного разрешения ООО «ИнжГео» ЗАПРЕЩАЕТСЯ
[5 empty] | второй график |  | первый график | [9 empty] | К Пуассона
dev50 | epsE50 | ind | devE0 | epsE0 | dev | eps | sigma |  | dev1 | eps1 | dev2 | eps2 | dev3 | eps3 |  | Глины
0.01746816 | 0.001746803 |  |  |  | -0.00017 | 0 |  |  | -0.00017 | 0 | 0.01620567 | 0.0003334475 | 0.02291395 | 0.0003117521 |  | < 0 | 0,20-0,30
ind |  |  |  |  | 0.008035356 | 0.0005356864 |  |  | 0.008035356 | 0.0005356864 | 0.0360126 | 0.001111492 | 0.05455704 | 0.001113401 |  | 0-0,25 | 0,30-0,38
2 |  |  |  |  | 0.01746816 | 0.001746803 |  |  | 0.01746816 | 0.001746803 | 0.03637808 | 0.001823306 | 0.05580585 | 0.001823325 |  | 0,25< | 0,38-0,45
E0 |  |  |  |  | 0.01727755 | 0.002744536 |  |  | 0.01727755 | 0.002744536 | 0.03558151 | 0.002734959 | 0.05428825 | 0.002734988 |  | Суглинки | 0,35-0,37
epsE0 | devE0 |  |  |  | 0.01849738 | 0.003659382 |  |  | 0.01849738 | 0.003659382 | 0.03622791 | 0.003646612 | 0.05911867 | 0.00364665 |  | Пески и супеси | 0,30-0,35
0.0005356864 | 0.008035356 |  |  |  | 0.01868328 | 0.004574227 |  |  | 0.01868328 | 0.004574227 | 0.03819557 | 0.004558265 | 0.05754802 | 0.004558313
[5 empty] | 0.01851208 | 0.005489073 |  |  | 0.01851208 | 0.005489073 | 0.03739783 | 0.005469918 | 0.05620041 | 0.005469975
График E50 |  | График E |  |  | 0.01877828 | 0.006403918 |  |  | 0.01877828 | 0.006403918 | 0.03670548 | 0.006381571 | 0.0568698 | 0.006381638
eps | q | sigma |  |  | 0.01925207 | 0.007318764 |  |  | 0.01925207 | 0.007318764 | 0.03791365 | 0.007293224 | 0.05803987 | 0.0072933
Горизонтальная линия E50 |  | Касательная |  |  | 0.01834566 | 0.008233609 |  |  | 0.01834566 | 0.008233609 | 0.03944201 | 0.008204877 | 0.06195885 | 0.008204963
0 |  | a | b |  | 0.01858621 | 0.009148455 |  |  | 0.01858621 | 0.009148455 | 0.0413768 | 0.00911653 | 0.05751074 | 0.009116626
|  |  | 0 |  | 0.01913765 | 0.0100633 |  |  | 0.01913765 | 0.0100633 | 0.04142093 | 0.01002818 | 0.05978009 | 0.01002829
Вертикальная линия E50 |  | p1 и p2 |  |  | 0.01990334 | 0.01097815 |  |  | 0.01990334 | 0.01097815 | 0.04122224 | 0.01093984 | 0.06279335 | 0.01093995
| 0 | 0 |  |  | 0.02007581 | 0.01189299 |  |  | 0.02007581 | 0.01189299 | 0.03878206 | 0.01185149 | 0.06319682 | 0.01185161
[5 empty] | 0.01950809 | 0.01280784 |  |  | 0.01950809 | 0.01280784 | 0.04193502 | 0.01276314 | 0.06357508 | 0.01276328
Касательная линия E50 |  |  |  |  | 0.01990534 | 0.01372268 |  |  | 0.01990534 | 0.01372268 | 0.04015058 | 0.01367479 | 0.06139318 | 0.01367494
0 | 0 | Горизонтальная 1 |  |  | 0.01925468 | 0.01463753 |  |  | 0.01925468 | 0.01463753 | 0.04077436 | 0.01458645 | 0.06035326 | 0.0145866
[5 empty] | 0.02047259 | 0.01555237 |  |  | 0.02047259 | 0.01555237 | 0.04289912 | 0.0154981 | 0.06279742 | 0.01549826
Горизонтальная линия qкр |  |  |  |  | 0.01954959 | 0.01646722 |  |  | 0.01954959 | 0.01646722 | 0.04154431 | 0.01640975 | 0.06399866 | 0.01640993
Горизонтальная линия q |  | Горизонтальная 2 |  |  | 0.01917135 | 0.01738206 |  |  | 0.01917135 | 0.01738206 | 0.0413503 | 0.01732141 | 0.06469536 | 0.01732159
0 |  | 0 |  |  | 0.0191812 | 0.01829691 |  |  | 0.0191812 | 0.01829691 | 0.04178341 | 0.01823306 | 0.065657 | 0.01823325
[5 empty] | 0.01968961 | 0.01921176 |  |  | 0.01968961 | 0.01921176 | 0.04179135 | 0.01914471 | 0.06105682 | 0.01914491
Вертикальная линия q |  |  |  |  | 0.02047918 | 0.0201266 |  |  | 0.02047918 | 0.0201266 | 0.04287825 | 0.02005637 | 0.06586639 | 0.02005658
| 0 |  |  |  | 0.01946432 | 0.02104145 |  |  | 0.01946432 | 0.02104145 | 0.04077463 | 0.02096802 | 0.06593498 | 0.02096824
[5 empty] | 0.02042115 | 0.02195629 |  |  | 0.02042115 | 0.02195629 | 0.04020937 | 0.02187967 | 0.06648501 | 0.0218799
[5 empty] | 0.02032439 | 0.02287114 |  |  | 0.02032439 | 0.02287114 | 0.04131659 | 0.02279132 | 0.06512978 | 0.02279156
[5 empty] | 0.02118991 | 0.02378598 |  |  | 0.02118991 | 0.02378598 | 0.04234049 | 0.02370298 | 0.06614221 | 0.02370323
[5 empty] | 0.0205249 | 0.02470083 |  |  | 0.0205249 | 0.02470083 | 0.04342908 | 0.02461463 | 0.06360961 | 0.02461489
[5 empty] | 0.02081744 | 0.02561567 |  |  | 0.02081744 | 0.02561567 | 0.04234072 | 0.02552628 | 0.06453344 | 0.02552655
[5 empty] | 0.02147486 | 0.02653052 |  |  | 0.02147486 | 0.02653052 | 0.04424162 | 0.02643794 | 0.06637777 | 0.02643821
[5 empty] | 0.02150447 | 0.02744536 |  |  | 0.02150447 | 0.02744536 | 0.04538298 | 0.02734959 | 0.06427507 | 0.02734988
[5 empty] | 0.02073689 | 0.02836021 |  |  | 0.02073689 | 0.02836021 | 0.04446173 | 0.02826124 | 0.06794307 | 0.02826154
[5 empty] | 0.02078576 | 0.02927506 |  |  | 0.02078576 | 0.02927506 | 0.04166727 | 0.02917289 | 0.06665708 | 0.0291732
[5 empty] | 0.0217056 | 0.0301899 |  |  | 0.0217056 | 0.0301899 | 0.04471233 | 0.03008455 | 0.06771988 | 0.03008486
[5 empty] | 0.02093708 | 0.03110475 |  |  | 0.02093708 | 0.03110475 | 0.04443545 | 0.0309962 | 0.06501971 | 0.03099653
[5 empty] | 0.02137021 | 0.03201959 |  |  | 0.02137021 | 0.03201959 | 0.04626968 | 0.03190785 | 0.06596503 | 0.03190819
[5 empty] | 0.0216739 | 0.03293444 |  |  | 0.0216739 | 0.03293444 | 0.04643351 | 0.03281951 | 0.06933805 | 0.03281985
[5 empty] | 0.02185638 | 0.03384928 |  |  | 0.02185638 | 0.03384928 | 0.04562133 | 0.03373116 | 0.06635867 | 0.03373151
[5 empty] | 0.0213077 | 0.03476413 |  |  | 0.0213077 | 0.03476413 | 0.04651316 | 0.03464281 | 0.06532612 | 0.03464318
[5 empty] | 0.02222217 | 0.03567897 |  |  | 0.02222217 | 0.03567897 | 0.04409531 | 0.03555447 | 0.06807167 | 0.03555484
[5 empty] | 0.02281898 | 0.03659382 |  |  | 0.02281898 | 0.03659382 | 0.04668485 | 0.03646612 | 0.06783205 | 0.0364665
[5 empty] | 0.02179046 | 0.03750867 |  |  | 0.02179046 | 0.03750867 | 0.04585376 | 0.03737777 | 0.07062557 | 0.03737816
[5 empty] | 0.02257394 | 0.03842351 |  |  | 0.02257394 | 0.03842351 | 0.0461246 | 0.03828942 | 0.073056 | 0.03828983
[5 empty] | 0.02245258 | 0.03933836 |  |  | 0.02245258 | 0.03933836 | 0.04490261 | 0.03920108 | 0.06870515 | 0.03920149
[5 empty] | 0.02197871 | 0.0402532 |  |  | 0.02197871 | 0.0402532 | 0.04613595 | 0.04011273 | 0.07023512 | 0.04011315
[5 empty] | 0.02263079 | 0.04116805 |  |  | 0.02263079 | 0.04116805 | 0.04750712 | 0.04102438 | 0.07381972 | 0.04102482
[5 empty] | 0.02327055 | 0.04208289 |  |  | 0.02327055 | 0.04208289 | 0.04855867 | 0.04193604 | 0.07088156 | 0.04193648
[5 empty] | 0.02228346 | 0.04299774 |  |  | 0.02228346 | 0.04299774 | 0.04843302 | 0.04284769 | 0.07128886 | 0.04284814
[5 empty] | 0.02282687 | 0.04391258 |  |  | 0.02282687 | 0.04391258 | 0.04637701 | 0.04375934 | 0.07330731 | 0.0437598
[5 empty] | 0.02234851 | 0.04482743 |  |  | 0.02234851 | 0.04482743 | 0.04776331 | 0.044671 | 0.07425451 | 0.04467147
[5 empty] | 0.02383568 | 0.04574227 |  |  | 0.02383568 | 0.04574227 | 0.04679649 | 0.04558265 | 0.06958965 | 0.04558313
[5 empty] | 0.02279991 | 0.04665712 |  |  | 0.02279991 | 0.04665712 | 0.04930483 | 0.0464943 | 0.0757224 | 0.04649479
[5 empty] | 0.02335626 | 0.04757197 |  |  | 0.02335626 | 0.04757197 | 0.04848941 | 0.04740595 | 0.07101761 | 0.04740645
[5 empty] | 0.02313453 | 0.04848681 |  |  | 0.02313453 | 0.04848681 | 0.04607395 | 0.04831761 | 0.07398187 | 0.04831812
[5 empty] | 0.02331451 | 0.04940166 |  |  | 0.02331451 | 0.04940166 | 0.04936477 | 0.04922926 | 0.07321089 | 0.04922978
[5 empty] | 0.02332451 | 0.0503165 |  |  | 0.02332451 | 0.0503165 | 0.05022699 | 0.05014091 | 0.07204084 | 0.05014144
[5 empty] | 0.02400812 | 0.05123135 |  |  | 0.02400812 | 0.05123135 | 0.04876345 | 0.05105257 | 0.07611296 | 0.0510531
[5 empty] | 0.02419158 | 0.05214619 |  |  | 0.02419158 | 0.05214619 | 0.05052321 | 0.05196422 | 0.07635213 | 0.05196477
[5 empty] | 0.02412642 | 0.05306104 |  |  | 0.02412642 | 0.05306104 | 0.04915181 | 0.05287587 | 0.07706495 | 0.05287643
[5 empty] | 0.0237417 | 0.05397588 |  |  | 0.0237417 | 0.05397588 | 0.04833419 | 0.05378753 | 0.07608166 | 0.05378809
[5 empty] | 0.0241932 | 0.05489073 |  |  | 0.0241932 | 0.05489073 | 0.0501742 | 0.05469918 | 0.07667116 | 0.05469975
[5 empty] | 0.02429305 | 0.05580557 |  |  | 0.02429305 | 0.05580557 | 0.0510754 | 0.05561083 | 0.07548104 | 0.05561142
[5 empty] | 0.02385547 | 0.05672042 |  |  | 0.02385547 | 0.05672042 | 0.05057447 | 0.05652248 | 0.07763779 | 0.05652308
[5 empty] | 0.02408734 | 0.05763527 |  |  | 0.02408734 | 0.05763527 | 0.05201514 | 0.05743414 | 0.07962739 | 0.05743474
[5 empty] | 0.0242267 | 0.05855011 |  |  | 0.0242267 | 0.05855011 | 0.05050818 | 0.05834579 | 0.07819276 | 0.0583464
[5 empty] | 0.0242886 | 0.05946496 |  |  | 0.0242886 | 0.05946496 | 0.04952033 | 0.05925744 | 0.0773447 | 0.05925807
[5 empty] | 0.02509066 | 0.0603798 |  |  | 0.02509066 | 0.0603798 | 0.05059671 | 0.0601691 | 0.07993888 | 0.06016973
[5 empty] | 0.02519559 | 0.06129465 |  |  | 0.02519559 | 0.06129465 | 0.05071083 | 0.06108075 | 0.07413975 | 0.06108139
[5 empty] | 0.02537033 | 0.06220949 |  |  | 0.02537033 | 0.06220949 | 0.04983558 | 0.0619924 | 0.07957451 | 0.06199305
[5 empty] | 0.02533256 | 0.06312434 |  |  | 0.02533256 | 0.06312434 | 0.05290862 | 0.06290405 | 0.07662792 | 0.06290472
[5 empty] | 0.02479605 | 0.06403918 |  |  | 0.02479605 | 0.06403918 | 0.05171256 | 0.06381571 | 0.07917305 | 0.06381638
[5 empty] | 0.02464078 | 0.06495403 |  |  | 0.02464078 | 0.06495403 | 0.05303341 | 0.06472736 | 0.08052009 | 0.06472804
[5 empty] | 0.02593564 | 0.06586888 |  |  | 0.02593564 | 0.06586888 | 0.05112186 | 0.06563901 | 0.0755222 | 0.0656397
[5 empty] | 0.0253107 | 0.06678372 |  |  | 0.0253107 | 0.06678372 | 0.05144463 | 0.06655067 | 0.07685754 | 0.06655137
[5 empty] | 0.02580668 | 0.06769857 |  |  | 0.02580668 | 0.06769857 | 0.05266679 | 0.06746232 | 0.07986946 | 0.06746303
[5 empty] | 0.02473762 | 0.06861341 |  |  | 0.02473762 | 0.06861341 | 0.05006386 | 0.06837397 | 0.07943584 | 0.06837469
[5 empty] | 0.02505938 | 0.06952826 |  |  | 0.02505938 | 0.06952826 | 0.05342619 | 0.06928563 | 0.07852898 | 0.06928635
[5 empty] | 0.02543005 | 0.0704431 |  |  | 0.02543005 | 0.0704431 | 0.05148188 | 0.07019728 | 0.0826455 | 0.07019802
[5 empty] | 0.02559569 | 0.07135795 |  |  | 0.02559569 | 0.07135795 | 0.05347648 | 0.07110893 | 0.08210008 | 0.07110968
[5 empty] | 0.02617691 | 0.07227279 |  |  | 0.02617691 | 0.07227279 | 0.05259774 | 0.07202058 | 0.07930405 | 0.07202134
[5 empty] | 0.02573951 | 0.07318764 |  |  | 0.02573951 | 0.07318764 | 0.05226664 | 0.07293224 | 0.0777368 | 0.072933
[5 empty] | 0.02656508 | 0.07410248 |  |  | 0.02656508 | 0.07410248 | 0.05280231 | 0.07384389 | 0.08055454 | 0.07384467
[5 empty] | 0.02646063 | 0.07501733 |  |  | 0.02646063 | 0.07501733 | 0.0533295 | 0.07475554 | 0.082096 | 0.07475633
[5 empty] | 0.02605897 | 0.07593218 |  |  | 0.02605897 | 0.07593218 | 0.05446423 | 0.0756672 | 0.07862371 | 0.07566799
[5 empty] | 0.02630752 | 0.07684702 |  |  | 0.02630752 | 0.07684702 | 0.05226611 | 0.07657885 | 0.08022237 | 0.07657965
[5 empty] | 0.0258353 | 0.07776187 |  |  | 0.0258353 | 0.07776187 | 0.05436937 | 0.0774905 | 0.08458104 | 0.07749132
[5 empty] | 0.02688967 | 0.07867671 |  |  | 0.02688967 | 0.07867671 | 0.05589653 | 0.07840216 | 0.08355857 | 0.07840298
[5 empty] | 0.02573584 | 0.07959156 |  |  | 0.02573584 | 0.07959156 | 0.05475793 | 0.07931381 | 0.08120755 | 0.07931464
[5 empty] | 0.02596424 | 0.0805064 |  |  | 0.02596424 | 0.0805064 | 0.05256012 | 0.08022546 | 0.07997969 | 0.08022631
[5 empty] | 0.02601833 | 0.08142125 |  |  | 0.02601833 | 0.08142125 | 0.05457397 | 0.08113711 | 0.08417746 | 0.08113797
[5 empty] | 0.02676086 | 0.08233609 |  |  | 0.02676086 | 0.08233609 | 0.0547758 | 0.08204877 | 0.0807494 | 0.08204963
[5 empty] | 0.02606216 | 0.08325094 |  |  | 0.02606216 | 0.08325094 | 0.05339834 | 0.08296042 | 0.08315091 | 0.08296129
[5 empty] | 0.02678935 | 0.08416578 |  |  | 0.02678935 | 0.08416578 | 0.05480441 | 0.08387207 | 0.08495394 | 0.08387296
[5 empty] | 0.02667242 | 0.08508063 |  |  | 0.02667242 | 0.08508063 | 0.05607787 | 0.08478373 | 0.0808819 | 0.08478462
[5 empty] | 0.02627073 | 0.08599548 |  |  | 0.02627073 | 0.08599548 | 0.05352209 | 0.08569538 | 0.08311747 | 0.08569628
[5 empty] | 0.02634495 | 0.08691032 |  |  | 0.02634495 | 0.08691032 | 0.05532572 | 0.08660703 | 0.08097734 | 0.08660794
[5 empty] | 0.02678907 | 0.08782517 |  |  | 0.02678907 | 0.08782517 | 0.0541469 | 0.08751868 | 0.08134109 | 0.08751961
[5 empty] | 0.02704134 | 0.08874001 |  |  | 0.02704134 | 0.08874001 | 0.05491648 | 0.08843034 | 0.08475236 | 0.08843127
[5 empty] | 0.02645062 | 0.08965486 |  |  | 0.02645062 | 0.08965486 | 0.05801933 | 0.08934199 | 0.08592206 | 0.08934293
[5 empty] | 0.02727418 | 0.0905697 |  |  | 0.02727418 | 0.0905697 | 0.05711587 | 0.09025364 | 0.08568424 | 0.09025459
[5 empty] | 0.02773561 | 0.09148455 |  |  | 0.02773561 | 0.09148455 | 0.05625706 | 0.0911653 | 0.08429918 | 0.09116626
[5 empty] | 0.02716016 | 0.09239939 |  |  | 0.02716016 | 0.09239939 | 0.05798248 | 0.09207695 | 0.08204979 | 0.09207792
[5 empty] | 0.02791519 | 0.09331424 |  |  | 0.02791519 | 0.09331424 | 0.05854918 | 0.0929886 | 0.08351624 | 0.09298958
[5 empty] | 0.02741434 | 0.09422909 |  |  | 0.02741434 | 0.09422909 | 0.05614271 | 0.09390026 | 0.08499201 | 0.09390124
[5 empty] | 0.02671209 | 0.09514393 |  |  | 0.02671209 | 0.09514393 | 0.05503005 | 0.09481191 | 0.08958669 | 0.09481291
[5 empty] | 0.02696918 | 0.09605878 |  |  | 0.02696918 | 0.09605878 | 0.05640559 | 0.09572356 | 0.08685321 | 0.09572457
[5 empty] | 0.02747307 | 0.09697362 |  |  | 0.02747307 | 0.09697362 | 0.05617277 | 0.09663521 | 0.08856362 | 0.09663623
[5 empty] | 0.02759824 | 0.09788847 |  |  | 0.02759824 | 0.09788847 | 0.05647365 | 0.09754687 | 0.08465013 | 0.09754789
[5 empty] | 0.02719567 | 0.09880331 |  |  | 0.02719567 | 0.09880331 | 0.0559948 | 0.09845852 | 0.08403637 | 0.09845956
[5 empty] | 0.02751777 | 0.09971816 |  |  | 0.02751777 | 0.09971816 | 0.05934969 | 0.09937017 | 0.09063346 | 0.09937122
[5 empty] | 0.02748104 | 0.100633 |  |  | 0.02748104 | 0.100633 | 0.05716282 | 0.1002818 | 0.08678575 | 0.1002829
[5 empty] | 0.02781309 | 0.1015478 |  |  | 0.02781309 | 0.1015478 | 0.05841201 | 0.1011935 | 0.08667739 | 0.1011945
[5 empty] | 0.02873871 | 0.1024627 |  |  | 0.02873871 | 0.1024627 | 0.05843277 | 0.1021051 | 0.08709963 | 0.1021062
[5 empty] | 0.02781947 | 0.1033775 |  |  | 0.02781947 | 0.1033775 | 0.05702401 | 0.1030168 | 0.08891084 | 0.1030179
[5 empty] | 0.02826061 | 0.1042924 |  |  | 0.02826061 | 0.1042924 | 0.05953797 | 0.1039284 | 0.08693795 | 0.1039295
[5 empty] | 0.02791183 | 0.1052072 |  |  | 0.02791183 | 0.1052072 | 0.05885028 | 0.1048401 | 0.08940091 | 0.1048412
[5 empty] | 0.02805702 | 0.1061221 |  |  | 0.02805702 | 0.1061221 | 0.05737588 | 0.1057517 | 0.0898979 | 0.1057529
[5 empty] | 0.02919648 | 0.1070369 |  |  | 0.02919648 | 0.1070369 | 0.06069162 | 0.1066634 | 0.09142985 | 0.1066645
[5 empty] | 0.02898904 | 0.1079518 |  |  | 0.02898904 | 0.1079518 | 0.05874392 | 0.1075751 | 0.09194953 | 0.1075762
[5 empty] | 0.02880732 | 0.1088666 |  |  | 0.02880732 | 0.1088666 | 0.06038006 | 0.1084867 | 0.08913537 | 0.1084878
[5 empty] | 0.02819541 | 0.1097815 |  |  | 0.02819541 | 0.1097815 | 0.05842031 | 0.1093984 | 0.08799047 | 0.1093995
[5 empty] | 0.02942505 | 0.1106963 |  |  | 0.02942505 | 0.1106963 | 0.05853478 | 0.11031 | 0.08873588 | 0.1103112
[5 empty] | 0.02958049 | 0.1116111 |  |  | 0.02958049 | 0.1116111 | 0.06050958 | 0.1112217 | 0.08913139 | 0.1112228
[5 empty] | 0.02901963 | 0.112526 |  |  | 0.02901963 | 0.112526 | 0.05797884 | 0.1121333 | 0.08957253 | 0.1121345
[5 empty] | 0.02972331 | 0.1134408 |  |  | 0.02972331 | 0.1134408 | 0.0584646 | 0.113045 | 0.09363365 | 0.1130462
[5 empty] | 0.02900853 | 0.1143557 |  |  | 0.02900853 | 0.1143557 | 0.06084309 | 0.1139566 | 0.0909957 | 0.1139578
[5 empty] | 0.02841331 | 0.1152705 |  |  | 0.02841331 | 0.1152705 | 0.06208383 | 0.1148683 | 0.09382733 | 0.1148695
[5 empty] | 0.02906393 | 0.1161854 |  |  | 0.02906393 | 0.1161854 | 0.06068417 | 0.1157799 | 0.0932197 | 0.1157811
[5 empty] | 0.02836757 | 0.1171002 |  |  | 0.02836757 | 0.1171002 | 0.06260075 | 0.1166916 | 0.0944909 | 0.1166928
[5 empty] | 0.02910199 | 0.1180151 |  |  | 0.02910199 | 0.1180151 | 0.06030402 | 0.1176032 | 0.09326273 | 0.1176045
[5 empty] | 0.0299989 | 0.1189299 |  |  | 0.0299989 | 0.1189299 | 0.06104182 | 0.1185149 | 0.09358417 | 0.1185161
[5 empty] | 0.02998984 | 0.1198448 |  |  | 0.02998984 | 0.1198448 | 0.06223079 | 0.1194265 | 0.09481313 | 0.1194278
[5 empty] | 0.02941578 | 0.1207596 |  |  | 0.02941578 | 0.1207596 | 0.05917661 | 0.1203382 | 0.09281851 | 0.1203395
[5 empty] | 0.03031229 | 0.1216744 |  |  | 0.03031229 | 0.1216744 | 0.05977065 | 0.1212498 | 0.09569912 | 0.1212511
[5 empty] | 0.02920604 | 0.1225893 |  |  | 0.02920604 | 0.1225893 | 0.05954327 | 0.1221615 | 0.09533472 | 0.1221628
[5 empty] | 0.0294647 | 0.1235041 |  |  | 0.0294647 | 0.1235041 | 0.06304617 | 0.1230732 | 0.09678634 | 0.1230744
[5 empty] | 0.02987997 | 0.124419 |  |  | 0.02987997 | 0.124419 | 0.06283039 | 0.1239848 | 0.09354218 | 0.1239861
[5 empty] | 0.02957919 | 0.1253338 |  |  | 0.02957919 | 0.1253338 | 0.06115396 | 0.1248965 | 0.09096624 | 0.1248978
[5 empty] | 0.02941848 | 0.1262487 |  |  | 0.02941848 | 0.1262487 | 0.05978175 | 0.1258081 | 0.09295981 | 0.1258094
[5 empty] | 0.03003608 | 0.1271635 |  |  | 0.03003608 | 0.1271635 | 0.06110231 | 0.1267198 | 0.09434672 | 0.1267211
[5 empty] | 0.0308062 | 0.1280784 |  |  | 0.0308062 | 0.1280784 | 0.06066268 | 0.1276314 | 0.09599529 | 0.1276328
[5 empty] | 0.03034127 | 0.1289932 |  |  | 0.03034127 | 0.1289932 | 0.06232698 | 0.1285431 | 0.09518678 | 0.1285444
[5 empty] | 0.03111846 | 0.1299081 |  |  | 0.03111846 | 0.1299081 | 0.06022071 | 0.1294547 | 0.09365335 | 0.1294561
[5 empty] | 0.03033939 | 0.1308229 |  |  | 0.03033939 | 0.1308229 | 0.06363898 | 0.1303664 | 0.09185559 | 0.1303677
[5 empty] | 0.03017036 | 0.1317378 |  |  | 0.03017036 | 0.1317378 | 0.06493567 | 0.131278 | 0.09359807 | 0.1312794
[5 empty] | 0.03041924 | 0.1326526 |  |  | 0.03041924 | 0.1326526 | 0.06112965 | 0.1321897 | 0.09581912 | 0.1321911
[5 empty] | 0.0312467 | 0.1335674 |  |  | 0.0312467 | 0.1335674 | 0.06434949 | 0.1331013 | 0.09592023 | 0.1331027
[5 empty] | 0.0314173 | 0.1344823 |  |  | 0.0314173 | 0.1344823 | 0.06253747 | 0.134013 | 0.09639426 | 0.1340144
[5 empty] | 0.03105084 | 0.1353971 |  |  | 0.03105084 | 0.1353971 | 0.06213394 | 0.1349246 | 0.09514423 | 0.1349261
[5 empty] | 0.0302458 | 0.136312 |  |  | 0.0302458 | 0.136312 | 0.06417005 | 0.1358363 | 0.0957646 | 0.1358377
[5 empty] | 0.03039109 | 0.1372268 |  |  | 0.03039109 | 0.1372268 | 0.06463045 | 0.1367479 | 0.09476776 | 0.1367494
[5 empty] | 0.03030904 | 0.1381417 |  |  | 0.03030904 | 0.1381417 | 0.06396316 | 0.1376596 | 0.09447485 | 0.137661
[5 empty] | 0.03034088 | 0.1390565 |  |  | 0.03034088 | 0.1390565 | 0.06471743 | 0.1385713 | 0.09542484 | 0.1385727
[5 empty] | 0.03129113 | 0.1399714 |  |  | 0.03129113 | 0.1399714 | 0.06427746 | 0.1394829 | 0.09708065 | 0.1394844
[5 empty] | 0.03161604 | 0.1408862 |  |  | 0.03161604 | 0.1408862 | 0.06381469 | 0.1403946 | 0.09494344 | 0.140396
[5 empty] | 0.03146048 | 0.1418011 |  |  | 0.03146048 | 0.1418011 | 0.06300192 | 0.1413062 | 0.09816294 | 0.1413077
[5 empty] | 0.03114507 | 0.1427159 |  |  | 0.03114507 | 0.1427159 | 0.06691715 | 0.1422179 | 0.09931454 | 0.1422194
[5 empty] | 0.03054134 | 0.1436307 |  |  | 0.03054134 | 0.1436307 | 0.06506993 | 0.1431295 | 0.09518444 | 0.143131
[5 empty] | 0.03211431 | 0.1445456 |  |  | 0.03211431 | 0.1445456 | 0.06479211 | 0.1440412 | 0.09656186 | 0.1440427
[5 empty] | 0.0309354 | 0.1454604 |  |  | 0.0309354 | 0.1454604 | 0.06480336 | 0.1449528 | 0.0999751 | 0.1449543
[5 empty] | 0.03249032 | 0.1463753 |  |  | 0.03249032 | 0.1463753 | 0.06356154 | 0.1458645 | 0.1005932 | 0.145866
[5 empty] | 0.03104154 | 0.1472901 |  |  | 0.03104154 | 0.1472901 | 0.06681405 | 0.1467761 | 0.0986092 | 0.1467777
[5 empty] | 0.03159652 | 0.148205 |  |  | 0.03159652 | 0.148205 | 0.06771832 | 0.1476878 | 0.09930717 | 0.1476893
[5 empty] | 0.0316185 | 0.1491198 |  |  | 0.0316185 | 0.1491198 | 0.06389673 | 0.1485994 | 0.09776884 | 0.148601
[5 empty] | 0.03246072 | 0.1500347 |  |  | 0.03246072 | 0.1500347 | 0.06781307 | 0.1495111 | 0.1030343 | 0.1495127
[5 empty] | 0.03182358 | 0.1509495 |  |  | 0.03182358 | 0.1509495 | 0.06667287 | 0.1504227 | 0.1003877 | 0.1504243
[5 empty] | 0.03194973 | 0.1518644 |  |  | 0.03194973 | 0.1518644 | 0.06791248 | 0.1513344 | 0.09774942 | 0.151336
[5 empty] | 0.03200198 | 0.1527792 |  |  | 0.03200198 | 0.1527792 | 0.06685163 | 0.152246 | 0.1002261 | 0.1522476
[5 empty] | 0.03213064 | 0.153694 |  |  | 0.03213064 | 0.153694 | 0.06703355 | 0.1531577 | 0.09941537 | 0.1531593
[5 empty] | 0.03158849 | 0.1546089 |  |  | 0.03158849 | 0.1546089 | 0.06615252 | 0.1540694 | 0.09859407 | 0.154071
[5 empty] | 0.03280017 | 0.1555237 |  |  | 0.03280017 | 0.1555237 | 0.06768262 | 0.154981 | 0.1045148 | 0.1549826
[5 empty] | 0.03205132 | 0.1564386 |  |  | 0.03205132 | 0.1564386 | 0.0651384 | 0.1558927 | 0.1047199 | 0.1558943
[5 empty] | 0.0333121 | 0.1573534 |  |  | 0.0333121 | 0.1573534 | 0.06847607 | 0.1568043 | 0.1036435 | 0.156806
[5 empty] | 0.03334196 | 0.1582683 |  |  | 0.03334196 | 0.1582683 | 0.06747967 | 0.157716 | 0.1049179 | 0.1577176
[5 empty] | 0.03220162 | 0.1591831 |  |  | 0.03220162 | 0.1591831 | 0.06647149 | 0.1586276 | 0.1013805 | 0.1586293
[5 empty] | 0.03313408 | 0.160098 |  |  | 0.03313408 | 0.160098 | 0.06948952 | 0.1595393 | 0.0999045 | 0.1595409
[5 empty] | 0.03251473 | 0.1610128 |  |  | 0.03251473 | 0.1610128 | 0.06956807 | 0.1604509 | 0.1048963 | 0.1604526
[5 empty] | 0.0324178 | 0.1619277 |  |  | 0.0324178 | 0.1619277 | 0.06621863 | 0.1613626 | 0.1049394 | 0.1613643
[5 empty] | 0.03303712 | 0.1628425 |  |  | 0.03303712 | 0.1628425 | 0.06833686 | 0.1622742 | 0.1039101 | 0.1622759
[5 empty] | 0.03253189 | 0.1637573 |  |  | 0.03253189 | 0.1637573 | 0.06655707 | 0.1631859 | 0.1067235 | 0.1631876
[5 empty] | 0.03270145 | 0.1646722 |  |  | 0.03270145 | 0.1646722 | 0.06856581 | 0.1640975 | 0.1011944 | 0.1640993
[5 empty] | 0.03384006 | 0.165587 |  |  | 0.03384006 | 0.165587 | 0.06999418 | 0.1650092 | 0.1020241 | 0.1650109
[5 empty] | 0.03360994 | 0.1665019 |  |  | 0.03360994 | 0.1665019 | 0.06726869 | 0.1659208 | 0.107107 | 0.1659226
[5 empty] | 0.03341249 | 0.1674167 |  |  | 0.03341249 | 0.1674167 | 0.07128632 | 0.1668325 | 0.1044797 | 0.1668342
[5 empty] | 0.03393433 | 0.1683316 |  |  | 0.03393433 | 0.1683316 | 0.06919683 | 0.1677441 | 0.1021119 | 0.1677459
[5 empty] | 0.03381129 | 0.1692464 |  |  | 0.03381129 | 0.1692464 | 0.07150939 | 0.1686558 | 0.1052841 | 0.1686576
[5 empty] | 0.03430097 | 0.1701613 |  |  | 0.03430097 | 0.1701613 | 0.06773757 | 0.1695675 | 0.1021877 | 0.1695692
[5 empty] | 0.03455624 | 0.1710761 |  |  | 0.03455624 | 0.1710761 | 0.06763946 | 0.1704791 | 0.1035699 | 0.1704809
[5 empty] | 0.0337021 | 0.171991 |  |  | 0.0337021 | 0.171991 | 0.07101509 | 0.1713908 | 0.104927 | 0.1713926
[5 empty] | 0.03342041 | 0.1729058 |  |  | 0.03342041 | 0.1729058 | 0.0720252 | 0.1723024 | 0.1091288 | 0.1723042
[5 empty] | 0.03320473 | 0.1738206 |  |  | 0.03320473 | 0.1738206 | 0.07054872 | 0.1732141 | 0.1066985 | 0.1732159
[5 empty] | 0.03466175 | 0.1747355 |  |  | 0.03466175 | 0.1747355 | 0.07254232 | 0.1741257 | 0.1028858 | 0.1741275
[5 empty] | 0.03345923 | 0.1756503 |  |  | 0.03345923 | 0.1756503 | 0.07235295 | 0.1750374 | 0.1091141 | 0.1750392
[5 empty] | 0.03493633 | 0.1765652 |  |  | 0.03493633 | 0.1765652 | 0.06946485 | 0.175949 | 0.1095719 | 0.1759509
[5 empty] | 0.03400228 | 0.17748 |  |  | 0.03400228 | 0.17748 | 0.06874994 | 0.1768607 | 0.1095752 | 0.1768625
[5 empty] | 0.0336365 | 0.1783949 |  |  | 0.0336365 | 0.1783949 | 0.06896476 | 0.1777723 | 0.1072133 | 0.1777742
[5 empty] | 0.03496802 | 0.1793097 |  |  | 0.03496802 | 0.1793097 | 0.07250416 | 0.178684 | 0.1072368 | 0.1786859
[5 empty] | 0.03533866 | 0.1802246 |  |  | 0.03533866 | 0.1802246 | 0.06993806 | 0.1795956 | 0.1088572 | 0.1795975
[5 empty] | 0.03497652 | 0.1811394 |  |  | 0.03497652 | 0.1811394 | 0.07291708 | 0.1805073 | 0.1055138 | 0.1805092
[5 empty] | 0.03519963 | 0.1820543 |  |  | 0.03519963 | 0.1820543 | 0.07170317 | 0.1814189 | 0.1112792 | 0.1814208