## 1
Общество с ограниченной ответственностью "Инженерная геология" (ООО "ИнжГео") | [11 empty] | Общество с ограниченной ответственностью "Инженерная геология" (ООО "ИнжГео")
Юр. адрес: 117279, г. Москва, ул. Миклухо-Маклая, 36 а, этаж 5, пом. XXIII к. 76-84 | [11 empty] | Юр. адрес: 117279, г. Москва, ул. Миклухо-Маклая, 36 а, этаж 5, пом. XXIII к. 76-84 | [8 empty] | нагр |  |  | X0 | Y0 | R |  | нагр |  |  |  | X0 | Y0 | R | нагр |  |  |  | X0 | Y0 | R |  | нагр |  |  |  | X0 | Y0 | R
Телефон/факс +7 (495) 132-30-00, Адрес электронной почты inbox@inj-geo.ru | [11 empty] | Телефон/факс +7 (495) 132-30-00, Адрес электронной почты inbox@inj-geo.ru | [12 empty] | 0 | [7 empty] | 0 | [6 empty] | 0 | [7 empty] | 0
[21 empty] | девиатор | [6 empty] | девиатор | [6 empty] | девиатор | [7 empty] | девиатор
Испытательная лаборатория ООО «ИнжГео» | [11 empty] | Испытательная лаборатория ООО «ИнжГео» | [8 empty] | x0 | Угол | X | Y |  |  |  | x0 |  | Угол | X | Y |  |  | x0 |  | Угол | X | Y |  |  |  | x0 |  | Угол | X | Y
Адрес места осуществления деятельности лаборатории: г. Москва, просп. Вернадского, д. 51, стр. 1 | [11 empty] | Адрес места осуществления деятельности лаборатории: г. Москва, просп. Вернадского, д. 51, стр. 1 | [9 empty] | 0 | [7 empty] | 0 | [6 empty] | 0 | [7 empty] | 0
Телефон +7(910)4557682, E-mail: slg85@mail.ru | [11 empty] | Телефон +7(910)4557682, E-mail: slg85@mail.ru | [9 empty] | 5 | [7 empty] | 5 | [6 empty] | 5 | [7 empty] | 5
[22 empty] | 10 | [7 empty] | 10 | [6 empty] | 10 | [7 empty] | 10
[12 empty] | Протокол испытаний № 13-63/40 от 08-12-2022 | [9 empty] | 15 | [7 empty] | 15 | [6 empty] | 15 | [7 empty] | 15
[22 empty] | 20 | [7 empty] | 20 | [6 empty] | 20 | [7 empty] | 20
[12 empty] | Наименование и адрес заказчика: Переход трубопровода через р. Енисей | [9 empty] | 25 | [7 empty] | 25 | [6 empty] | 25 | [7 empty] | 25
[12 empty] | Наименование объекта: ООО Регионстрой | [9 empty] | 30 | [7 empty] | 30 | [6 empty] | 30 | [7 empty] | 30
Наименование используемого метода/методики: ГОСТ 12248.4-2020 | [11 empty] | Наименование используемого метода/методики: ГОСТ 12248.3-2020 | [9 empty] | 35 | [7 empty] | 35 | [6 empty] | 35 | [7 empty] | 35
Условия проведения испытания: температура окружающей среды (18 - 25)0С, влажность воздуха (40 - 75)% | [11 empty] | Условия проведения испытания: температура окружающей среды (18 - 25)0С, влажность воздуха (40 - 75)% | [9 empty] | 40 | [7 empty] | 40 | [6 empty] | 40 | [7 empty] | 40
[12 empty] | Дата получение объекта подлежащего испытаниям: 11-11-2022 | [9 empty] | 45 | [7 empty] | 45 | [6 empty] | 45 | [7 empty] | 45
[12 empty] | Дата испытания: 25.10.2022-19.11.2040 | [9 empty] | 50 | [7 empty] | 50 | [6 empty] | 50 | [7 empty] | 50
[22 empty] | 55 | [7 empty] | 55 | [6 empty] | 55 | [7 empty] | 55
Испытание грунтов методом трехосного сжатия | [11 empty] | Испытание грунтов методом трехосного сжатия | [9 empty] | 60 | [7 empty] | 60 | [6 empty] | 60 | [7 empty] | 60
[22 empty] | 65 | [7 empty] | 65 | [6 empty] | 65 | [7 empty] | 65
Лабораторный номер: | [6 empty] | We, д.е. = |  |  |  |  | Лабораторный номер: |  | 1075 |  |  |  | We, д.е. = | 0.538958387 |  |  | 70 | [7 empty] | 70 | [6 empty] | 70 | [7 empty] | 70
Номер скважины: | [6 empty] | ρ, г/см3 = |  |  |  |  | Номер скважины: |  | BH-007 |  |  |  | ρ, г/см3 = | 1.51 |  |  | 75 | [7 empty] | 75 | [6 empty] | 75 | [7 empty] | 75
Глубина отбора, м: | [6 empty] | ρs, г/см3 = |  |  |  |  | Глубина отбора, м: |  | 1 |  |  |  | ρs, г/см3 = | 2.72 |  |  | 80 | [7 empty] | 80 | [6 empty] | 80 | [7 empty] | 80
Наименование грунта: | [6 empty] | e, д.е. = |  |  |  |  | Наименование грунта: |  | Суглинок, после оттаивания текучий, легкий песчанистый |  |  |  | e, д.е. = | 1.772163 |  |  | 85 | [7 empty] | 85 | [6 empty] | 85 | [7 empty] | 85
Схема проведения опыта: | [6 empty] | IL, д.е. = |  |  |  |  | Схема проведения опыта: |  | КД |  |  |  | IL, д.е. = | 2.651 |  |  | 90 | [7 empty] | 90 | [6 empty] | 90 | [7 empty] | 90
[22 empty] | 95 | [7 empty] | 95 | [6 empty] | 95 | [7 empty] | 95
[22 empty] | 100 | [7 empty] | 100 | [6 empty] | 100 | [7 empty] | 100
Результаты испытаний | [11 empty] | Результаты испытаний | [9 empty] | 105 | [7 empty] | 105 | [6 empty] | 105 | [7 empty] | 105
[22 empty] | 110 | [7 empty] | 110 | [6 empty] | 110 | [7 empty] | 110
[22 empty] | 115 | [7 empty] | 115 | [6 empty] | 115 | [7 empty] | 115
[22 empty] | 120 | [7 empty] | 120 | [6 empty] | 120 | [7 empty] | 120
[22 empty] | 125 | [7 empty] | 125 | [6 empty] | 125 | [7 empty] | 125
[22 empty] | 130 | [7 empty] | 130 | [6 empty] | 130 | [7 empty] | 130
[22 empty] | 135 | [7 empty] | 135 | [6 empty] | 135 | [7 empty] | 135
[22 empty] | 140 | [7 empty] | 140 | [6 empty] | 140 | [7 empty] | 140
[22 empty] | 145 | [7 empty] | 145 | [6 empty] | 145 | [7 empty] | 145
[22 empty] | 150 | [7 empty] | 150 | [6 empty] | 150 | [7 empty] | 150
[22 empty] | 155 | [7 empty] | 155 | [6 empty] | 155 | [7 empty] | 155
[22 empty] | 160 | [7 empty] | 160 | [6 empty] | 160 | [7 empty] | 160
[22 empty] | 165 | [7 empty] | 165 | [6 empty] | 165 | [7 empty] | 165
[22 empty] | 170 | [7 empty] | 170 | [6 empty] | 170 | [7 empty] | 170
[22 empty] | 175 | [7 empty] | 175 | [6 empty] | 175 | [7 empty] | 175
[22 empty] | 180 | [7 empty] | 180 | [6 empty] | 180 | [7 empty] | 180
[13 empty] | Давление в камере, Мпа σ3 | Вертикальная нагрузка, Мпа σ1 | Поровое давление, Мпа u
| K0, д.е. | 0.8435655 |  |  |  |  | Коэфф. Точки | [5 empty] | 0.05 | 0.08493633 | [5 empty] | 1 | [6 empty] | σ3,кПа | σ1,кПа | u, кПа |  |  |  | 4
| q_zg, МПа | 0.04217828 | [10 empty] | 0.15 | 0.2220252 | [27 empty] | δ3, Мпа | δ1-δ3, МПа | δ1, МПа | δ1, КПа
|  |  | Модуль деформации, МПа: | [9 empty] | 0.25 | 0.3591141 | [21 empty] | С, МПа:
|  |  | Е0= |  | Точки модуля (полное напр.), МПа |  |  |  | 0.04217828 | 0.06748524 | [25 empty] | φ, град:
|  |  | E50 = |  | qf (полное напр.), МПа |  |  |  | 0.06746816 | [26 empty] | E, Мпа
|  |  | Коэф. Поперечной деформации, ϑ = | [9 empty] | Эффективные значения угла внутреннего трения и удельного сцепления ϕ', С' | [13 empty] | x | 0
[13 empty] | ϕ', град. = | 9 | [12 empty] | y |  |  |  | С, кПа | φ,°
[13 empty] | С', МПа = | 0.007
| Исполнитель: | [6 empty] | Морозов Д.С. |  |  |  |  | Исполнитель: |  |  |  |  | Морозов Д.С.
| Начальник исп. лаборатории: | [6 empty] | Семиколенова Л.Г. |  |  |  |  | Начальник исп. лаборатории: |  |  |  |  | Семиколенова Л.Г.
Лист 1 , всего листов 2 | [11 empty] | Лист 2 , всего листов 2
Частичное воспроизведение протокола испытаний без письменного разрешения ООО «ИнжГео» ЗАПРЕЩАЕТСЯ | [11 empty] | Частичное воспроизведение протокола испытаний без письменного разрешения ООО «ИнжГео» ЗАПРЕЩАЕТСЯ
[5 empty] | второй график |  | первый график | [9 empty] | К Пуассона
dev50 | epsE50 | ind | devE0 | epsE0 | dev | eps | sigma |  | dev1 | eps1 | dev2 | eps2 | dev3 | eps3 |  | Глины
0.01746816 | 0.001746803 |  |  |  | 0.00041 | 0 |  |  | 0.00041 | 0 | 0.01764617 | 0.0003564857 | 0.0294608 | 0.0003705733 |  | < 0 | 0,20-0,30
ind |  |  |  |  | 0.01030622 | 0.000687076 |  |  | 0.01030622 | 0.000687076 | 0.0360126 | 0.001091283 | 0.05455704 | 0.00102937 |  | 0-0,25 | 0,30-0,38
2 |  |  |  |  | 0.01746816 | 0.001746803 |  |  | 0.01746816 | 0.001746803 | 0.03503088 | 0.001823103 | 0.05616207 | 0.001822481 |  | 0,25< | 0,38-0,45
E0 |  |  |  |  | 0.01750848 | 0.002744536 |  |  | 0.01750848 | 0.002744536 | 0.03577186 | 0.002734654 | 0.05723401 | 0.002733721 |  | Суглинки | 0,35-0,37
epsE0 | devE0 |  |  |  | 0.01825246 | 0.003659382 |  |  | 0.01825246 | 0.003659382 | 0.03974924 | 0.003646206 | 0.05807951 | 0.003644961 |  | Пески и супеси | 0,30-0,35
0.000687076 | 0.01030622 |  |  |  | 0.01799425 | 0.004574227 |  |  | 0.01799425 | 0.004574227 | 0.03970205 | 0.004557757 | 0.0606609 | 0.004556201
[5 empty] | 0.01826338 | 0.005489073 |  |  | 0.01826338 | 0.005489073 | 0.03965811 | 0.005469308 | 0.06166761 | 0.005467442
График E50 |  | График E |  |  | 0.01910618 | 0.006403918 |  |  | 0.01910618 | 0.006403918 | 0.03873665 | 0.00638086 | 0.05821158 | 0.006378682
eps | q | sigma |  |  | 0.01892102 | 0.007318764 |  |  | 0.01892102 | 0.007318764 | 0.03980685 | 0.007292411 | 0.05689445 | 0.007289922
Горизонтальная линия E50 |  | Касательная |  |  | 0.01914583 | 0.008233609 |  |  | 0.01914583 | 0.008233609 | 0.03939858 | 0.008203963 | 0.06074404 | 0.008201163
0 |  | a | b |  | 0.01981676 | 0.009148455 |  |  | 0.01981676 | 0.009148455 | 0.03915037 | 0.009115514 | 0.06158473 | 0.009112403
|  |  | 0 |  | 0.01882419 | 0.0100633 |  |  | 0.01882419 | 0.0100633 | 0.04045282 | 0.01002707 | 0.06278585 | 0.01002364
Вертикальная линия E50 |  | p1 и p2 |  |  | 0.01972319 | 0.01097815 |  |  | 0.01972319 | 0.01097815 | 0.04189171 | 0.01093862 | 0.05799126 | 0.01093488
| 0 | 0 |  |  | 0.01938416 | 0.01189299 |  |  | 0.01938416 | 0.01189299 | 0.0421933 | 0.01185017 | 0.06136944 | 0.01184612
[5 empty] | 0.01960649 | 0.01280784 |  |  | 0.01960649 | 0.01280784 | 0.04029766 | 0.01276172 | 0.06067403 | 0.01275736
Касательная линия E50 |  |  |  |  | 0.02011549 | 0.01372268 |  |  | 0.02011549 | 0.01372268 | 0.04066436 | 0.01367327 | 0.06226482 | 0.0136686
0 | 0 | Горизонтальная 1 |  |  | 0.01991659 | 0.01463753 |  |  | 0.01991659 | 0.01463753 | 0.0399802 | 0.01458482 | 0.06119721 | 0.01457984
[5 empty] | 0.0195084 | 0.01555237 |  |  | 0.0195084 | 0.01555237 | 0.04262484 | 0.01549637 | 0.06302061 | 0.01549109
Горизонтальная линия qкр |  |  |  |  | 0.01960094 | 0.01646722 |  |  | 0.01960094 | 0.01646722 | 0.04156268 | 0.01640793 | 0.0646325 | 0.01640233
Горизонтальная линия q |  | Горизонтальная 2 |  |  | 0.01985136 | 0.01738206 |  |  | 0.01985136 | 0.01738206 | 0.04184086 | 0.01731948 | 0.05961619 | 0.01731357
0 |  | 0 |  |  | 0.02040718 | 0.01829691 |  |  | 0.02040718 | 0.01829691 | 0.04270221 | 0.01823103 | 0.06549644 | 0.01822481
[5 empty] | 0.01963532 | 0.01921176 |  |  | 0.01963532 | 0.01921176 | 0.04185902 | 0.01914258 | 0.06369686 | 0.01913605
Вертикальная линия q |  |  |  |  | 0.019376 | 0.0201266 |  |  | 0.019376 | 0.0201266 | 0.04087902 | 0.02005413 | 0.0661518 | 0.02004729
| 0 |  |  |  | 0.02087447 | 0.02104145 |  |  | 0.02087447 | 0.02104145 | 0.04387181 | 0.02096568 | 0.06629378 | 0.02095853
[5 empty] | 0.01971801 | 0.02195629 |  |  | 0.01971801 | 0.02195629 | 0.0428408 | 0.02187723 | 0.06110824 | 0.02186977
[5 empty] | 0.02068427 | 0.02287114 |  |  | 0.02068427 | 0.02287114 | 0.04207968 | 0.02278879 | 0.06430175 | 0.02278101
[5 empty] | 0.02128388 | 0.02378598 |  |  | 0.02128388 | 0.02378598 | 0.04348388 | 0.02370034 | 0.06492539 | 0.02369225
[5 empty] | 0.02142407 | 0.02470083 |  |  | 0.02142407 | 0.02470083 | 0.04346694 | 0.02461189 | 0.06790365 | 0.02460349
[5 empty] | 0.0213933 | 0.02561567 |  |  | 0.0213933 | 0.02561567 | 0.04087552 | 0.02552344 | 0.06193165 | 0.02551473
[5 empty] | 0.02040113 | 0.02653052 |  |  | 0.02040113 | 0.02653052 | 0.04494589 | 0.02643499 | 0.06785917 | 0.02642597
[5 empty] | 0.02020242 | 0.02744536 |  |  | 0.02020242 | 0.02744536 | 0.04460308 | 0.02734654 | 0.06508239 | 0.02733721
[5 empty] | 0.02137137 | 0.02836021 |  |  | 0.02137137 | 0.02836021 | 0.04566278 | 0.02825809 | 0.06811908 | 0.02824845
[5 empty] | 0.02174222 | 0.02927506 |  |  | 0.02174222 | 0.02927506 | 0.04216286 | 0.02916965 | 0.06413348 | 0.02915969
[5 empty] | 0.02104064 | 0.0301899 |  |  | 0.02104064 | 0.0301899 | 0.04459716 | 0.0300812 | 0.06567143 | 0.03007093
[5 empty] | 0.0213383 | 0.03110475 |  |  | 0.0213383 | 0.03110475 | 0.0454917 | 0.03099275 | 0.06836765 | 0.03098217
[5 empty] | 0.02100527 | 0.03201959 |  |  | 0.02100527 | 0.03201959 | 0.04493159 | 0.0319043 | 0.06997106 | 0.03189341
[5 empty] | 0.02213468 | 0.03293444 |  |  | 0.02213468 | 0.03293444 | 0.04575955 | 0.03281585 | 0.07012385 | 0.03280465
[5 empty] | 0.02253114 | 0.03384928 |  |  | 0.02253114 | 0.03384928 | 0.04667234 | 0.0337274 | 0.06744111 | 0.03371589
[5 empty] | 0.02179038 | 0.03476413 |  |  | 0.02179038 | 0.03476413 | 0.04634556 | 0.03463895 | 0.07043659 | 0.03462713
[5 empty] | 0.02235304 | 0.03567897 |  |  | 0.02235304 | 0.03567897 | 0.04674444 | 0.03555051 | 0.07114967 | 0.03553837
[5 empty] | 0.02226984 | 0.03659382 |  |  | 0.02226984 | 0.03659382 | 0.04571066 | 0.03646206 | 0.06862824 | 0.03644961
[5 empty] | 0.02257919 | 0.03750867 |  |  | 0.02257919 | 0.03750867 | 0.04387758 | 0.03737361 | 0.07032147 | 0.03736085
[5 empty] | 0.0217377 | 0.03842351 |  |  | 0.0217377 | 0.03842351 | 0.04554971 | 0.03828516 | 0.07237961 | 0.03827209
[5 empty] | 0.02299118 | 0.03933836 |  |  | 0.02299118 | 0.03933836 | 0.047684 | 0.03919671 | 0.07137453 | 0.03918333
[5 empty] | 0.02261648 | 0.0402532 |  |  | 0.02261648 | 0.0402532 | 0.04674823 | 0.04010826 | 0.07128619 | 0.04009457
[5 empty] | 0.02315664 | 0.04116805 |  |  | 0.02315664 | 0.04116805 | 0.04615093 | 0.04101981 | 0.07377793 | 0.04100581
[5 empty] | 0.02266368 | 0.04208289 |  |  | 0.02266368 | 0.04208289 | 0.04570452 | 0.04193137 | 0.07029236 | 0.04191705
[5 empty] | 0.02313508 | 0.04299774 |  |  | 0.02313508 | 0.04299774 | 0.04750203 | 0.04284292 | 0.06838904 | 0.04282829
[5 empty] | 0.02264691 | 0.04391258 |  |  | 0.02264691 | 0.04391258 | 0.04873499 | 0.04375447 | 0.07444972 | 0.04373953
[5 empty] | 0.02294605 | 0.04482743 |  |  | 0.02294605 | 0.04482743 | 0.04703982 | 0.04466602 | 0.07055006 | 0.04465077
[5 empty] | 0.02280999 | 0.04574227 |  |  | 0.02280999 | 0.04574227 | 0.04600358 | 0.04557757 | 0.07206662 | 0.04556201
[5 empty] | 0.02287056 | 0.04665712 |  |  | 0.02287056 | 0.04665712 | 0.04811847 | 0.04648912 | 0.07149127 | 0.04647326
[5 empty] | 0.02276296 | 0.04757197 |  |  | 0.02276296 | 0.04757197 | 0.04702166 | 0.04740067 | 0.07475056 | 0.0473845
[5 empty] | 0.02331104 | 0.04848681 |  |  | 0.02331104 | 0.04848681 | 0.04613591 | 0.04831222 | 0.07167065 | 0.04829574
[5 empty] | 0.02416754 | 0.04940166 |  |  | 0.02416754 | 0.04940166 | 0.04672218 | 0.04922378 | 0.07524155 | 0.04920698
[5 empty] | 0.02400512 | 0.0503165 |  |  | 0.02400512 | 0.0503165 | 0.04744374 | 0.05013533 | 0.07478894 | 0.05011822
[5 empty] | 0.02301222 | 0.05123135 |  |  | 0.02301222 | 0.05123135 | 0.04934291 | 0.05104688 | 0.07560187 | 0.05102946
[5 empty] | 0.02411376 | 0.05214619 |  |  | 0.02411376 | 0.05214619 | 0.05098413 | 0.05195843 | 0.07544134 | 0.0519407
[5 empty] | 0.02389702 | 0.05306104 |  |  | 0.02389702 | 0.05306104 | 0.04711774 | 0.05286998 | 0.07758319 | 0.05285194
[5 empty] | 0.0240492 | 0.05397588 |  |  | 0.0240492 | 0.05397588 | 0.0477582 | 0.05378153 | 0.07183457 | 0.05376318
[5 empty] | 0.02377424 | 0.05489073 |  |  | 0.02377424 | 0.05489073 | 0.05071684 | 0.05469308 | 0.07405098 | 0.05467442
[5 empty] | 0.02462725 | 0.05580557 |  |  | 0.02462725 | 0.05580557 | 0.04921714 | 0.05560464 | 0.07802368 | 0.05558566
[5 empty] | 0.02475256 | 0.05672042 |  |  | 0.02475256 | 0.05672042 | 0.04981593 | 0.05651619 | 0.07796148 | 0.0564969
[5 empty] | 0.02498807 | 0.05763527 |  |  | 0.02498807 | 0.05763527 | 0.04917254 | 0.05742774 | 0.07750591 | 0.05740814
[5 empty] | 0.02458755 | 0.05855011 |  |  | 0.02458755 | 0.05855011 | 0.04930823 | 0.05833929 | 0.07836698 | 0.05831938
[5 empty] | 0.02369316 | 0.05946496 |  |  | 0.02369316 | 0.05946496 | 0.05006599 | 0.05925084 | 0.07687069 | 0.05923062
[5 empty] | 0.02459187 | 0.0603798 |  |  | 0.02459187 | 0.0603798 | 0.04919428 | 0.06016239 | 0.07776253 | 0.06014186
[5 empty] | 0.02514793 | 0.06129465 |  |  | 0.02514793 | 0.06129465 | 0.05278429 | 0.06107394 | 0.07802753 | 0.0610531
[5 empty] | 0.02437728 | 0.06220949 |  |  | 0.02437728 | 0.06220949 | 0.05100521 | 0.0619855 | 0.07385063 | 0.06196434
[5 empty] | 0.02425071 | 0.06312434 |  |  | 0.02425071 | 0.06312434 | 0.05103775 | 0.06289705 | 0.07815571 | 0.06287558
[5 empty] | 0.02481611 | 0.06403918 |  |  | 0.02481611 | 0.06403918 | 0.05145113 | 0.0638086 | 0.07522944 | 0.06378682
[5 empty] | 0.02454547 | 0.06495403 |  |  | 0.02454547 | 0.06495403 | 0.05042537 | 0.06472015 | 0.07553823 | 0.06469806
[5 empty] | 0.02545741 | 0.06586888 |  |  | 0.02545741 | 0.06586888 | 0.0513818 | 0.0656317 | 0.07898166 | 0.0656093
[5 empty] | 0.02561935 | 0.06678372 |  |  | 0.02561935 | 0.06678372 | 0.05164917 | 0.06654325 | 0.08055672 | 0.06652054
[5 empty] | 0.02456872 | 0.06769857 |  |  | 0.02456872 | 0.06769857 | 0.05344046 | 0.0674548 | 0.07860092 | 0.06743178
[5 empty] | 0.0249206 | 0.06861341 |  |  | 0.0249206 | 0.06861341 | 0.05291672 | 0.06836636 | 0.07918997 | 0.06834302
[5 empty] | 0.02484036 | 0.06952826 |  |  | 0.02484036 | 0.06952826 | 0.05130287 | 0.06927791 | 0.08092011 | 0.06925426
[5 empty] | 0.02600464 | 0.0704431 |  |  | 0.02600464 | 0.0704431 | 0.05195353 | 0.07018946 | 0.07810154 | 0.0701655
[5 empty] | 0.02599842 | 0.07135795 |  |  | 0.02599842 | 0.07135795 | 0.05418927 | 0.07110101 | 0.08006236 | 0.07107674
[5 empty] | 0.02603296 | 0.07227279 |  |  | 0.02603296 | 0.07227279 | 0.05363296 | 0.07201256 | 0.07803589 | 0.07198798
[5 empty] | 0.02527687 | 0.07318764 |  |  | 0.02527687 | 0.07318764 | 0.05207714 | 0.07292411 | 0.08274191 | 0.07289922
[5 empty] | 0.02647267 | 0.07410248 |  |  | 0.02647267 | 0.07410248 | 0.05490231 | 0.07383566 | 0.07755651 | 0.07381046
[5 empty] | 0.02608703 | 0.07501733 |  |  | 0.02608703 | 0.07501733 | 0.05389636 | 0.07474722 | 0.07879605 | 0.0747217
[5 empty] | 0.02564925 | 0.07593218 |  |  | 0.02564925 | 0.07593218 | 0.05434784 | 0.07565877 | 0.07943075 | 0.07563294
[5 empty] | 0.02540127 | 0.07684702 |  |  | 0.02540127 | 0.07684702 | 0.05486722 | 0.07657032 | 0.07983794 | 0.07654418
[5 empty] | 0.02682633 | 0.07776187 |  |  | 0.02682633 | 0.07776187 | 0.0556658 | 0.07748187 | 0.08279888 | 0.07745543
[5 empty] | 0.02629365 | 0.07867671 |  |  | 0.02629365 | 0.07867671 | 0.05422323 | 0.07839342 | 0.08397275 | 0.07836667
[5 empty] | 0.02549834 | 0.07959156 |  |  | 0.02549834 | 0.07959156 | 0.055019 | 0.07930497 | 0.08560908 | 0.07927791
[5 empty] | 0.02615719 | 0.0805064 |  |  | 0.02615719 | 0.0805064 | 0.05609272 | 0.08021652 | 0.08062369 | 0.08018915
[5 empty] | 0.02679038 | 0.08142125 |  |  | 0.02679038 | 0.08142125 | 0.05533355 | 0.08112808 | 0.08192503 | 0.08110039
[5 empty] | 0.02604067 | 0.08233609 |  |  | 0.02604067 | 0.08233609 | 0.05554903 | 0.08203963 | 0.079495 | 0.08201163
[5 empty] | 0.02665944 | 0.08325094 |  |  | 0.02665944 | 0.08325094 | 0.0562304 | 0.08295118 | 0.08509653 | 0.08292287
[5 empty] | 0.02597542 | 0.08416578 |  |  | 0.02597542 | 0.08416578 | 0.05405427 | 0.08386273 | 0.0860667 | 0.08383411
[5 empty] | 0.02693379 | 0.08508063 |  |  | 0.02693379 | 0.08508063 | 0.05406682 | 0.08477428 | 0.08446707 | 0.08474535
[5 empty] | 0.02673991 | 0.08599548 |  |  | 0.02673991 | 0.08599548 | 0.05676879 | 0.08568583 | 0.08429884 | 0.08565659
[5 empty] | 0.02706124 | 0.08691032 |  |  | 0.02706124 | 0.08691032 | 0.05304703 | 0.08659738 | 0.08576777 | 0.08656783
[5 empty] | 0.02755202 | 0.08782517 |  |  | 0.02755202 | 0.08782517 | 0.05416036 | 0.08750894 | 0.08576722 | 0.08747907
[5 empty] | 0.02664792 | 0.08874001 |  |  | 0.02664792 | 0.08874001 | 0.05628088 | 0.08842049 | 0.08154636 | 0.08839031
[5 empty] | 0.0277872 | 0.08965486 |  |  | 0.0277872 | 0.08965486 | 0.05466369 | 0.08933204 | 0.08616642 | 0.08930155
[5 empty] | 0.02724279 | 0.0905697 |  |  | 0.02724279 | 0.0905697 | 0.05510054 | 0.09024359 | 0.08847334 | 0.09021279
[5 empty] | 0.02652931 | 0.09148455 |  |  | 0.02652931 | 0.09148455 | 0.05667615 | 0.09115514 | 0.08434722 | 0.09112403
[5 empty] | 0.02691103 | 0.09239939 |  |  | 0.02691103 | 0.09239939 | 0.05511628 | 0.09206669 | 0.08376745 | 0.09203527
[5 empty] | 0.02738037 | 0.09331424 |  |  | 0.02738037 | 0.09331424 | 0.05691735 | 0.09297824 | 0.0851041 | 0.09294651
[5 empty] | 0.02708244 | 0.09422909 |  |  | 0.02708244 | 0.09422909 | 0.05587878 | 0.0938898 | 0.08449781 | 0.09385775
[5 empty] | 0.02722272 | 0.09514393 |  |  | 0.02722272 | 0.09514393 | 0.05716092 | 0.09480135 | 0.08579758 | 0.09476899
[5 empty] | 0.02735006 | 0.09605878 |  |  | 0.02735006 | 0.09605878 | 0.05567828 | 0.0957129 | 0.08619882 | 0.09568023
[5 empty] | 0.02751083 | 0.09697362 |  |  | 0.02751083 | 0.09697362 | 0.05675128 | 0.09662445 | 0.08915486 | 0.09659147
[5 empty] | 0.02814338 | 0.09788847 |  |  | 0.02814338 | 0.09788847 | 0.05852213 | 0.097536 | 0.08361231 | 0.09750271
[5 empty] | 0.02831816 | 0.09880331 |  |  | 0.02831816 | 0.09880331 | 0.05890915 | 0.09844755 | 0.08360971 | 0.09841395
[5 empty] | 0.02847252 | 0.09971816 |  |  | 0.02847252 | 0.09971816 | 0.05535588 | 0.0993591 | 0.08471014 | 0.09932519
[5 empty] | 0.02751228 | 0.100633 |  |  | 0.02751228 | 0.100633 | 0.05527574 | 0.1002707 | 0.08628566 | 0.1002364
[5 empty] | 0.02788964 | 0.1015478 |  |  | 0.02788964 | 0.1015478 | 0.05808455 | 0.1011822 | 0.08915162 | 0.1011477
[5 empty] | 0.02847708 | 0.1024627 |  |  | 0.02847708 | 0.1024627 | 0.05969213 | 0.1020938 | 0.08747939 | 0.1020589
[5 empty] | 0.02845382 | 0.1033775 |  |  | 0.02845382 | 0.1033775 | 0.05895112 | 0.1030053 | 0.08645341 | 0.1029702
[5 empty] | 0.02860361 | 0.1042924 |  |  | 0.02860361 | 0.1042924 | 0.05594826 | 0.1039169 | 0.09155531 | 0.1038814
[5 empty] | 0.02831798 | 0.1052072 |  |  | 0.02831798 | 0.1052072 | 0.0602118 | 0.1048284 | 0.08945379 | 0.1047926
[5 empty] | 0.02899366 | 0.1061221 |  |  | 0.02899366 | 0.1061221 | 0.05874564 | 0.10574 | 0.09144005 | 0.1057039
[5 empty] | 0.02901439 | 0.1070369 |  |  | 0.02901439 | 0.1070369 | 0.05745317 | 0.1066515 | 0.08640601 | 0.1066151
[5 empty] | 0.02835402 | 0.1079518 |  |  | 0.02835402 | 0.1079518 | 0.06049514 | 0.1075631 | 0.09190345 | 0.1075264
[5 empty] | 0.02925383 | 0.1088666 |  |  | 0.02925383 | 0.1088666 | 0.05767421 | 0.1084746 | 0.08654899 | 0.1084376
[5 empty] | 0.02854719 | 0.1097815 |  |  | 0.02854719 | 0.1097815 | 0.06088865 | 0.1093862 | 0.09109165 | 0.1093488
[5 empty] | 0.02856248 | 0.1106963 |  |  | 0.02856248 | 0.1106963 | 0.0596567 | 0.1102977 | 0.09095832 | 0.1102601
[5 empty] | 0.02919362 | 0.1116111 |  |  | 0.02919362 | 0.1116111 | 0.05739362 | 0.1112093 | 0.09224291 | 0.1111713
[5 empty] | 0.02903268 | 0.112526 |  |  | 0.02903268 | 0.112526 | 0.05949536 | 0.1121208 | 0.09218449 | 0.1120826
[5 empty] | 0.02955496 | 0.1134408 |  |  | 0.02955496 | 0.1134408 | 0.05918514 | 0.1130324 | 0.09109328 | 0.1129938
[5 empty] | 0.0284166 | 0.1143557 |  |  | 0.0284166 | 0.1143557 | 0.05767449 | 0.1139439 | 0.08906322 | 0.113905
[5 empty] | 0.02974499 | 0.1152705 |  |  | 0.02974499 | 0.1152705 | 0.0598548 | 0.1148555 | 0.0941498 | 0.1148163
[5 empty] | 0.02943055 | 0.1161854 |  |  | 0.02943055 | 0.1161854 | 0.05894328 | 0.115767 | 0.08802604 | 0.1157275
[5 empty] | 0.02924113 | 0.1171002 |  |  | 0.02924113 | 0.1171002 | 0.05861507 | 0.1166786 | 0.09465079 | 0.1166388
[5 empty] | 0.03027508 | 0.1180151 |  |  | 0.03027508 | 0.1180151 | 0.06074312 | 0.1175901 | 0.0947336 | 0.11755
[5 empty] | 0.02943744 | 0.1189299 |  |  | 0.02943744 | 0.1189299 | 0.06048894 | 0.1185017 | 0.09454052 | 0.1184612
[5 empty] | 0.0299341 | 0.1198448 |  |  | 0.0299341 | 0.1198448 | 0.06076838 | 0.1194132 | 0.09239621 | 0.1193725
[5 empty] | 0.02934041 | 0.1207596 |  |  | 0.02934041 | 0.1207596 | 0.06044549 | 0.1203248 | 0.09079145 | 0.1202837
[5 empty] | 0.02902774 | 0.1216744 |  |  | 0.02902774 | 0.1216744 | 0.06051183 | 0.1212363 | 0.09017671 | 0.121195
[5 empty] | 0.03044389 | 0.1225893 |  |  | 0.03044389 | 0.1225893 | 0.06043686 | 0.1221479 | 0.09086963 | 0.1221062
[5 empty] | 0.02920906 | 0.1235041 |  |  | 0.02920906 | 0.1235041 | 0.06206967 | 0.1230594 | 0.09257988 | 0.1230174
[5 empty] | 0.02931587 | 0.124419 |  |  | 0.02931587 | 0.124419 | 0.06277054 | 0.123971 | 0.09093924 | 0.1239287
[5 empty] | 0.02898676 | 0.1253338 |  |  | 0.02898676 | 0.1253338 | 0.06110056 | 0.1248825 | 0.09578615 | 0.1248399
[5 empty] | 0.03023614 | 0.1262487 |  |  | 0.03023614 | 0.1262487 | 0.06234166 | 0.1257941 | 0.09612717 | 0.1257512
[5 empty] | 0.03066135 | 0.1271635 |  |  | 0.03066135 | 0.1271635 | 0.06214401 | 0.1267056 | 0.09393993 | 0.1266624
[5 empty] | 0.03024919 | 0.1280784 |  |  | 0.03024919 | 0.1280784 | 0.06066506 | 0.1276172 | 0.09254418 | 0.1275736
[5 empty] | 0.03069049 | 0.1289932 |  |  | 0.03069049 | 0.1289932 | 0.06021377 | 0.1285287 | 0.09180239 | 0.1284849
[5 empty] | 0.02999992 | 0.1299081 |  |  | 0.02999992 | 0.1299081 | 0.06106227 | 0.1294403 | 0.09342759 | 0.1293961
[5 empty] | 0.03002388 | 0.1308229 |  |  | 0.03002388 | 0.1308229 | 0.06201103 | 0.1303519 | 0.09533276 | 0.1303074
[5 empty] | 0.03025423 | 0.1317378 |  |  | 0.03025423 | 0.1317378 | 0.06154571 | 0.1312634 | 0.09399933 | 0.1312186
[5 empty] | 0.03054345 | 0.1326526 |  |  | 0.03054345 | 0.1326526 | 0.06146527 | 0.132175 | 0.09494521 | 0.1321298
[5 empty] | 0.03018039 | 0.1335674 |  |  | 0.03018039 | 0.1335674 | 0.06498194 | 0.1330865 | 0.09262209 | 0.1330411
[5 empty] | 0.03050062 | 0.1344823 |  |  | 0.03050062 | 0.1344823 | 0.06493899 | 0.1339981 | 0.09629691 | 0.1339523
[5 empty] | 0.031137 | 0.1353971 |  |  | 0.031137 | 0.1353971 | 0.06254866 | 0.1349096 | 0.09776467 | 0.1348636
[5 empty] | 0.03028909 | 0.136312 |  |  | 0.03028909 | 0.136312 | 0.06180983 | 0.1358212 | 0.09760889 | 0.1357748
[5 empty] | 0.03099387 | 0.1372268 |  |  | 0.03099387 | 0.1372268 | 0.06272534 | 0.1367327 | 0.09910293 | 0.136686
[5 empty] | 0.03119382 | 0.1381417 |  |  | 0.03119382 | 0.1381417 | 0.06230682 | 0.1376443 | 0.09316853 | 0.1375973
[5 empty] | 0.03168964 | 0.1390565 |  |  | 0.03168964 | 0.1390565 | 0.06511129 | 0.1385558 | 0.09502624 | 0.1385085
[5 empty] | 0.03068117 | 0.1399714 |  |  | 0.03068117 | 0.1399714 | 0.06523674 | 0.1394674 | 0.09888613 | 0.1394198
[5 empty] | 0.03096016 | 0.1408862 |  |  | 0.03096016 | 0.1408862 | 0.06433232 | 0.1403789 | 0.09494031 | 0.140331
[5 empty] | 0.03204717 | 0.1418011 |  |  | 0.03204717 | 0.1418011 | 0.06303731 | 0.1412905 | 0.09848144 | 0.1412422
[5 empty] | 0.03112451 | 0.1427159 |  |  | 0.03112451 | 0.1427159 | 0.06376998 | 0.142202 | 0.1015488 | 0.1421535
[5 empty] | 0.03105361 | 0.1436307 |  |  | 0.03105361 | 0.1436307 | 0.06310693 | 0.1431136 | 0.09994993 | 0.1430647
[5 empty] | 0.03154808 | 0.1445456 |  |  | 0.03154808 | 0.1445456 | 0.06664702 | 0.1440251 | 0.09680317 | 0.143976
[5 empty] | 0.03155257 | 0.1454604 |  |  | 0.03155257 | 0.1454604 | 0.06666765 | 0.1449367 | 0.09908572 | 0.1448872
[5 empty] | 0.03079024 | 0.1463753 |  |  | 0.03079024 | 0.1463753 | 0.06513917 | 0.1458482 | 0.1009919 | 0.1457984
[5 empty] | 0.03246755 | 0.1472901 |  |  | 0.03246755 | 0.1472901 | 0.06580226 | 0.1467598 | 0.1024515 | 0.1467097
[5 empty] | 0.03149652 | 0.148205 |  |  | 0.03149652 | 0.148205 | 0.06580656 | 0.1476713 | 0.1019721 | 0.1476209
[5 empty] | 0.03243815 | 0.1491198 |  |  | 0.03243815 | 0.1491198 | 0.06335952 | 0.1485829 | 0.1036883 | 0.1485322
[5 empty] | 0.03164704 | 0.1500347 |  |  | 0.03164704 | 0.1500347 | 0.06391356 | 0.1494944 | 0.1017424 | 0.1494434
[5 empty] | 0.03181152 | 0.1509495 |  |  | 0.03181152 | 0.1509495 | 0.06569904 | 0.150406 | 0.1041452 | 0.1503546
[5 empty] | 0.03194268 | 0.1518644 |  |  | 0.03194268 | 0.1518644 | 0.06674129 | 0.1513175 | 0.09869566 | 0.1512659
[5 empty] | 0.03228441 | 0.1527792 |  |  | 0.03228441 | 0.1527792 | 0.06840038 | 0.1522291 | 0.1034429 | 0.1521771
[5 empty] | 0.03245339 | 0.153694 |  |  | 0.03245339 | 0.153694 | 0.06809838 | 0.1531406 | 0.0993134 | 0.1530884
[5 empty] | 0.03304927 | 0.1546089 |  |  | 0.03304927 | 0.1546089 | 0.06883352 | 0.1540522 | 0.1049296 | 0.1539996
[5 empty] | 0.03230422 | 0.1555237 |  |  | 0.03230422 | 0.1555237 | 0.06866989 | 0.1549637 | 0.1017131 | 0.1549109
[5 empty] | 0.03176031 | 0.1564386 |  |  | 0.03176031 | 0.1564386 | 0.06486489 | 0.1558753 | 0.09966738 | 0.1558221
[5 empty] | 0.03323819 | 0.1573534 |  |  | 0.03323819 | 0.1573534 | 0.06621688 | 0.1567868 | 0.1023013 | 0.1567333
[5 empty] | 0.03343367 | 0.1582683 |  |  | 0.03343367 | 0.1582683 | 0.06588105 | 0.1576984 | 0.1045503 | 0.1576446
[5 empty] | 0.03264095 | 0.1591831 |  |  | 0.03264095 | 0.1591831 | 0.06930204 | 0.1586099 | 0.1055548 | 0.1585558
[5 empty] | 0.03290153 | 0.160098 |  |  | 0.03290153 | 0.160098 | 0.06718294 | 0.1595215 | 0.09953109 | 0.1594671
[5 empty] | 0.03319664 | 0.1610128 |  |  | 0.03319664 | 0.1610128 | 0.06731632 | 0.160433 | 0.103083 | 0.1603783
[5 empty] | 0.0335744 | 0.1619277 |  |  | 0.0335744 | 0.1619277 | 0.06923062 | 0.1613446 | 0.1066412 | 0.1612895
[5 empty] | 0.03284551 | 0.1628425 |  |  | 0.03284551 | 0.1628425 | 0.06708168 | 0.1622562 | 0.1015363 | 0.1622008
[5 empty] | 0.03260691 | 0.1637573 |  |  | 0.03260691 | 0.1637573 | 0.06674494 | 0.1631677 | 0.100633 | 0.163112
[5 empty] | 0.03294371 | 0.1646722 |  |  | 0.03294371 | 0.1646722 | 0.06807789 | 0.1640793 | 0.1045423 | 0.1640233
[5 empty] | 0.03320552 | 0.165587 |  |  | 0.03320552 | 0.165587 | 0.06984112 | 0.1649908 | 0.1013616 | 0.1649345
[5 empty] | 0.03355142 | 0.1665019 |  |  | 0.03355142 | 0.1665019 | 0.07070738 | 0.1659024 | 0.1051956 | 0.1658457
[5 empty] | 0.03365474 | 0.1674167 |  |  | 0.03365474 | 0.1674167 | 0.06983078 | 0.1668139 | 0.1008585 | 0.166757
[5 empty] | 0.03355844 | 0.1683316 |  |  | 0.03355844 | 0.1683316 | 0.07120295 | 0.1677255 | 0.1062657 | 0.1676682
[5 empty] | 0.03454905 | 0.1692464 |  |  | 0.03454905 | 0.1692464 | 0.06809885 | 0.168637 | 0.1091141 | 0.1685795
[5 empty] | 0.03448558 | 0.1701613 |  |  | 0.03448558 | 0.1701613 | 0.06773161 | 0.1695486 | 0.1083265 | 0.1694907
[5 empty] | 0.03334071 | 0.1710761 |  |  | 0.03334071 | 0.1710761 | 0.06983435 | 0.1704601 | 0.1037206 | 0.1704019
[5 empty] | 0.03334148 | 0.171991 |  |  | 0.03334148 | 0.171991 | 0.07131528 | 0.1713717 | 0.104356 | 0.1713132
[5 empty] | 0.03493633 | 0.1729058 |  |  | 0.03493633 | 0.1729058 | 0.07150129 | 0.1722832 | 0.1030519 | 0.1722244
[5 empty] | 0.03407014 | 0.1738206 |  |  | 0.03407014 | 0.1738206 | 0.0720252 | 0.1731948 | 0.1028805 | 0.1731357
[5 empty] | 0.03494113 | 0.1747355 |  |  | 0.03494113 | 0.1747355 | 0.07018195 | 0.1741063 | 0.1102299 | 0.1740469
[5 empty] | 0.03374488 | 0.1756503 |  |  | 0.03374488 | 0.1756503 | 0.07236233 | 0.1750179 | 0.1081749 | 0.1749581
[5 empty] | 0.03401848 | 0.1765652 |  |  | 0.03401848 | 0.1765652 | 0.07032393 | 0.1759294 | 0.1075902 | 0.1758694
[5 empty] | 0.03516343 | 0.17748 |  |  | 0.03516343 | 0.17748 | 0.07275317 | 0.176841 | 0.1101337 | 0.1767806
[5 empty] | 0.03484505 | 0.1783949 |  |  | 0.03484505 | 0.1783949 | 0.07252904 | 0.1777525 | 0.1051365 | 0.1776919
[5 empty] | 0.0350325 | 0.1793097 |  |  | 0.0350325 | 0.1793097 | 0.07316761 | 0.1786641 | 0.1075146 | 0.1786031
[5 empty] | 0.03513519 | 0.1802246 |  |  | 0.03513519 | 0.1802246 | 0.07047159 | 0.1795756 | 0.1051505 | 0.1795143
[5 empty] | 0.0348717 | 0.1811394 |  |  | 0.0348717 | 0.1811394 | 0.07111968 | 0.1804872 | 0.1104998 | 0.1804256
[5 empty] | 0.03505524 | 0.1820543 |  |  | 0.03505524 | 0.1820543 | 0.07065966 | 0.1813987 | 0.1114356 | 0.1813368