## 1
Общество с ограниченной ответственностью "Инженерная геология" (ООО "ИнжГео") | [11 empty] | Общество с ограниченной ответственностью "Инженерная геология" (ООО "ИнжГео")
Юр. адрес: 117279, г. Москва, ул. Миклухо-Маклая, 36 а, этаж 5, пом. XXIII к. 76-84 | [11 empty] | Юр. адрес: 117279, г. Москва, ул. Миклухо-Маклая, 36 а, этаж 5, пом. XXIII к. 76-84 | [8 empty] | нагр |  |  | X0 | Y0 | R |  | нагр |  |  |  | X0 | Y0 | R | нагр |  |  |  | X0 | Y0 | R |  | нагр |  |  |  | X0 | Y0 | R
Телефон/факс +7 (495) 132-30-00, Адрес электронной почты inbox@inj-geo.ru | [11 empty] | Телефон/факс +7 (495) 132-30-00, Адрес электронной почты inbox@inj-geo.ru | [12 empty] | 0 | [7 empty] | 0 | [6 empty] | 0 | [7 empty] | 0
[21 empty] | девиатор | [6 empty] | девиатор | [6 empty] | девиатор | [7 empty] | девиатор
Испытательная лаборатория ООО «ИнжГео» | [11 empty] | Испытательная лаборатория ООО «ИнжГео» | [8 empty] | x0 | Угол | X | Y |  |  |  | x0 |  | Угол | X | Y |  |  | x0 |  | Угол | X | Y |  |  |  | x0 |  | Угол | X | Y
Адрес места осуществления деятельности лаборатории: г. Москва, просп. Вернадского, д. 51, стр. 1 | [11 empty] | Адрес места осуществления деятельности лаборатории: г. Москва, просп. Вернадского, д. 51, стр. 1 | [9 empty] | 0 | [7 empty] | 0 | [6 empty] | 0 | [7 empty] | 0
Телефон +7(910)4557682, E-mail: slg85@mail.ru | [11 empty] | Телефон +7(910)4557682, E-mail: slg85@mail.ru | [9 empty] | 5 | [7 empty] | 5 | [6 empty] | 5 | [7 empty] | 5
[22 empty] | 10 | [7 empty] | 10 | [6 empty] | 10 | [7 empty] | 10
[12 empty] | Протокол испытаний № 13-63/41 от 09-12-2022 | [9 empty] | 15 | [7 empty] | 15 | [6 empty] | 15 | [7 empty] | 15
[22 empty] | 20 | [7 empty] | 20 | [6 empty] | 20 | [7 empty] | 20
[12 empty] | Наименование и адрес заказчика: Переход трубопровода через р. Енисей | [9 empty] | 25 | [7 empty] | 25 | [6 empty] | 25 | [7 empty] | 25
[12 empty] | Наименование объекта: ООО Регионстрой | [9 empty] | 30 | [7 empty] | 30 | [6 empty] | 30 | [7 empty] | 30
Наименование используемого метода/методики: ГОСТ 12248.4-2020 | [11 empty] | Наименование используемого метода/методики: ГОСТ 12248.3-2020 | [9 empty] | 35 | [7 empty] | 35 | [6 empty] | 35 | [7 empty] | 35
Условия проведения испытания: температура окружающей среды (18 - 25)0С, влажность воздуха (40 - 75)% | [11 empty] | Условия проведения испытания: температура окружающей среды (18 - 25)0С, влажность воздуха (40 - 75)% | [9 empty] | 40 | [7 empty] | 40 | [6 empty] | 40 | [7 empty] | 40
[12 empty] | Дата получение объекта подлежащего испытаниям: 12-11-2022 | [9 empty] | 45 | [7 empty] | 45 | [6 empty] | 45 | [7 empty] | 45
[12 empty] | Дата испытания: 25.10.2022-19.11.2041 | [9 empty] | 50 | [7 empty] | 50 | [6 empty] | 50 | [7 empty] | 50
[22 empty] | 55 | [7 empty] | 55 | [6 empty] | 55 | [7 empty] | 55
Испытание грунтов методом трехосного сжатия | [11 empty] | Испытание грунтов методом трехосного сжатия | [9 empty] | 60 | [7 empty] | 60 | [6 empty] | 60 | [7 empty] | 60
[22 empty] | 65 | [7 empty] | 65 | [6 empty] | 65 | [7 empty] | 65
Лабораторный номер: | [6 empty] | We, д.е. = |  |  |  |  | Лабораторный номер: |  | 1076 |  |  |  | We, д.е. = | 0.473392464 |  |  | 70 | [7 empty] | 70 | [6 empty] | 70 | [7 empty] | 70
Номер скважины: | [6 empty] | ρ, г/см3 = |  |  |  |  | Номер скважины: |  | BH-007 |  |  |  | ρ, г/см3 = |  |  |  | 75 | [7 empty] | 75 | [6 empty] | 75 | [7 empty] | 75
Глубина отбора, м: | [6 empty] | ρs, г/см3 = |  |  |  |  | Глубина отбора, м: |  | 2.9 |  |  |  | ρs, г/см3 = | 2.71 |  |  | 80 | [7 empty] | 80 | [6 empty] | 80 | [7 empty] | 80
Наименование грунта: | [6 empty] | e, д.е. = |  |  |  |  | Наименование грунта: |  | Суглинок, после оттаивания текучий, легкий песчанистый |  |  |  | e, д.е. = |  |  |  | 85 | [7 empty] | 85 | [6 empty] | 85 | [7 empty] | 85
Схема проведения опыта: | [6 empty] | IL, д.е. = |  |  |  |  | Схема проведения опыта: |  | КД |  |  |  | IL, д.е. = | 2.488 |  |  | 90 | [7 empty] | 90 | [6 empty] | 90 | [7 empty] | 90
[22 empty] | 95 | [7 empty] | 95 | [6 empty] | 95 | [7 empty] | 95
[22 empty] | 100 | [7 empty] | 100 | [6 empty] | 100 | [7 empty] | 100
Результаты испытаний | [11 empty] | Результаты испытаний | [9 empty] | 105 | [7 empty] | 105 | [6 empty] | 105 | [7 empty] | 105
[22 empty] | 110 | [7 empty] | 110 | [6 empty] | 110 | [7 empty] | 110
[22 empty] | 115 | [7 empty] | 115 | [6 empty] | 115 | [7 empty] | 115
[22 empty] | 120 | [7 empty] | 120 | [6 empty] | 120 | [7 empty] | 120
[22 empty] | 125 | [7 empty] | 125 | [6 empty] | 125 | [7 empty] | 125
[22 empty] | 130 | [7 empty] | 130 | [6 empty] | 130 | [7 empty] | 130
[22 empty] | 135 | [7 empty] | 135 | [6 empty] | 135 | [7 empty] | 135
[22 empty] | 140 | [7 empty] | 140 | [6 empty] | 140 | [7 empty] | 140
[22 empty] | 145 | [7 empty] | 145 | [6 empty] | 145 | [7 empty] | 145
[22 empty] | 150 | [7 empty] | 150 | [6 empty] | 150 | [7 empty] | 150
[22 empty] | 155 | [7 empty] | 155 | [6 empty] | 155 | [7 empty] | 155
[22 empty] | 160 | [7 empty] | 160 | [6 empty] | 160 | [7 empty] | 160
[22 empty] | 165 | [7 empty] | 165 | [6 empty] | 165 | [7 empty] | 165
[22 empty] | 170 | [7 empty] | 170 | [6 empty] | 170 | [7 empty] | 170
[22 empty] | 175 | [7 empty] | 175 | [6 empty] | 175 | [7 empty] | 175
[22 empty] | 180 | [7 empty] | 180 | [6 empty] | 180 | [7 empty] | 180
[13 empty] | Давление в камере, Мпа σ3 | Вертикальная нагрузка, Мпа σ1 | Поровое давление, Мпа u
| K0, д.е. | 0.8435655 |  |  |  |  | Коэфф. Точки | [5 empty] | 0.05 | 0.08493633 | [5 empty] | 1 | [6 empty] | σ3,кПа | σ1,кПа | u, кПа |  |  |  | 4
| q_zg, МПа | 0.04217828 | [10 empty] | 0.15 | 0.2220252 | [27 empty] | δ3, Мпа | δ1-δ3, МПа | δ1, МПа | δ1, КПа
|  |  | Модуль деформации, МПа: | [9 empty] | 0.25 | 0.3591141 | [21 empty] | С, МПа:
|  |  | Е0= |  | Точки модуля (полное напр.), МПа |  |  |  | 0.04217828 | 0.06748524 | [25 empty] | φ, град:
|  |  | E50 = |  | qf (полное напр.), МПа |  |  |  | 0.06746816 | [26 empty] | E, Мпа
|  |  | Коэф. Поперечной деформации, ϑ = | [9 empty] | Эффективные значения угла внутреннего трения и удельного сцепления ϕ', С' | [13 empty] | x | 0
[13 empty] | ϕ', град. = | 9 | [12 empty] | y |  |  |  | С, кПа | φ,°
[13 empty] | С', МПа = | 0.007
| Исполнитель: | [6 empty] | Морозов Д.С. |  |  |  |  | Исполнитель: |  |  |  |  | Морозов Д.С.
| Начальник исп. лаборатории: | [6 empty] | Семиколенова Л.Г. |  |  |  |  | Начальник исп. лаборатории: |  |  |  |  | Семиколенова Л.Г.
Лист 1 , всего листов 2 | [11 empty] | Лист 2 , всего листов 2
Частичное воспроизведение протокола испытаний без письменного разрешения ООО «ИнжГео» ЗАПРЕЩАЕТСЯ | [11 empty] | Частичное воспроизведение протокола испытаний без письменного разрешения ООО «ИнжГео» ЗАПРЕЩАЕТСЯ
[5 empty] | второй график |  | первый график | [9 empty] | К Пуассона
dev50 | epsE50 | ind | devE0 | epsE0 | dev | eps | sigma |  | dev1 | eps1 | dev2 | eps2 | dev3 | eps3 |  | Глины
0.01746816 | 0.001746803 |  |  |  | 5e-05 | 0 |  |  | 5e-05 | 0 | 0.01620567 | 0.0003751284 | 0.03273422 | 0.0004499516 |  | < 0 | 0,20-0,30
ind |  |  |  |  | 0.01013154 | 0.0006754306 |  |  | 0.01013154 | 0.0006754306 | 0.0360126 | 0.001250428 | 0.05455704 | 0.001124879 |  | 0-0,25 | 0,30-0,38
2 |  |  |  |  | 0.01746816 | 0.001746803 |  |  | 0.01746816 | 0.001746803 | 0.03540656 | 0.001824702 | 0.05346558 | 0.00182344 |  | 0,25< | 0,38-0,45
E0 |  |  |  |  | 0.01760025 | 0.002744536 |  |  | 0.01760025 | 0.002744536 | 0.03591532 | 0.002737053 | 0.05574817 | 0.002735161 |  | Суглинки | 0,35-0,37
epsE0 | devE0 |  |  |  | 0.01751651 | 0.003659382 |  |  | 0.01751651 | 0.003659382 | 0.03779165 | 0.003649405 | 0.05478362 | 0.003646881 |  | Пески и супеси | 0,30-0,35
0.0006754306 | 0.01013154 |  |  |  | 0.01793272 | 0.004574227 |  |  | 0.01793272 | 0.004574227 | 0.03917796 | 0.004561756 | 0.05807927 | 0.004558601
[5 empty] | 0.01918671 | 0.005489073 |  |  | 0.01918671 | 0.005489073 | 0.03718545 | 0.005474107 | 0.05889758 | 0.005470321
График E50 |  | График E |  |  | 0.01836202 | 0.006403918 |  |  | 0.01836202 | 0.006403918 | 0.04040902 | 0.006386458 | 0.05962403 | 0.006382042
eps | q | sigma |  |  | 0.01884511 | 0.007318764 |  |  | 0.01884511 | 0.007318764 | 0.04114831 | 0.007298809 | 0.06147325 | 0.007293762
Горизонтальная линия E50 |  | Касательная |  |  | 0.0195198 | 0.008233609 |  |  | 0.0195198 | 0.008233609 | 0.03994345 | 0.00821116 | 0.06151775 | 0.008205482
0 |  | a | b |  | 0.01890916 | 0.009148455 |  |  | 0.01890916 | 0.009148455 | 0.03906556 | 0.009123511 | 0.06283805 | 0.009117202
|  |  | 0 |  | 0.01883391 | 0.0100633 |  |  | 0.01883391 | 0.0100633 | 0.03822285 | 0.01003586 | 0.06326606 | 0.01002892
Вертикальная линия E50 |  | p1 и p2 |  |  | 0.02004414 | 0.01097815 |  |  | 0.02004414 | 0.01097815 | 0.04039431 | 0.01094821 | 0.06223617 | 0.01094064
| 0 | 0 |  |  | 0.01921453 | 0.01189299 |  |  | 0.01921453 | 0.01189299 | 0.03865546 | 0.01186056 | 0.06134982 | 0.01185236
[5 empty] | 0.02034381 | 0.01280784 |  |  | 0.02034381 | 0.01280784 | 0.04225501 | 0.01277292 | 0.05934401 | 0.01276408
Касательная линия E50 |  |  |  |  | 0.01976633 | 0.01372268 |  |  | 0.01976633 | 0.01372268 | 0.04010729 | 0.01368527 | 0.06389558 | 0.0136758
0 | 0 | Горизонтальная 1 |  |  | 0.0204549 | 0.01463753 |  |  | 0.0204549 | 0.01463753 | 0.04021215 | 0.01459762 | 0.06495676 | 0.01458752
[5 empty] | 0.01976441 | 0.01555237 |  |  | 0.01976441 | 0.01555237 | 0.03988942 | 0.01550997 | 0.06058391 | 0.01549924
Горизонтальная линия qкр |  |  |  |  | 0.01926686 | 0.01646722 |  |  | 0.01926686 | 0.01646722 | 0.03988118 | 0.01642232 | 0.06414115 | 0.01641096
Горизонтальная линия q |  | Горизонтальная 2 |  |  | 0.02027884 | 0.01738206 |  |  | 0.02027884 | 0.01738206 | 0.04157179 | 0.01733467 | 0.06084539 | 0.01732268
0 |  | 0 |  |  | 0.02030018 | 0.01829691 |  |  | 0.02030018 | 0.01829691 | 0.03945901 | 0.01824702 | 0.06322047 | 0.0182344
[5 empty] | 0.0201952 | 0.01921176 |  |  | 0.0201952 | 0.01921176 | 0.04008617 | 0.01915937 | 0.06451336 | 0.01914613
Вертикальная линия q |  |  |  |  | 0.02026684 | 0.0201266 |  |  | 0.02026684 | 0.0201266 | 0.04001825 | 0.02007173 | 0.06150786 | 0.02005785
| 0 |  |  |  | 0.02018349 | 0.02104145 |  |  | 0.02018349 | 0.02104145 | 0.042004 | 0.02098408 | 0.066063 | 0.02096957
[5 empty] | 0.02091706 | 0.02195629 |  |  | 0.02091706 | 0.02195629 | 0.04117463 | 0.02189643 | 0.06516445 | 0.02188129
[5 empty] | 0.02036552 | 0.02287114 |  |  | 0.02036552 | 0.02287114 | 0.04273555 | 0.02280878 | 0.06584326 | 0.02279301
[5 empty] | 0.02046998 | 0.02378598 |  |  | 0.02046998 | 0.02378598 | 0.04333122 | 0.02372113 | 0.06768078 | 0.02370473
[5 empty] | 0.02019922 | 0.02470083 |  |  | 0.02019922 | 0.02470083 | 0.04315681 | 0.02463348 | 0.06169279 | 0.02461645
[5 empty] | 0.02109473 | 0.02561567 |  |  | 0.02109473 | 0.02561567 | 0.04165501 | 0.02554583 | 0.06787431 | 0.02552817
[5 empty] | 0.02153824 | 0.02653052 |  |  | 0.02153824 | 0.02653052 | 0.04348172 | 0.02645818 | 0.06807978 | 0.02643989
[5 empty] | 0.02074316 | 0.02744536 |  |  | 0.02074316 | 0.02744536 | 0.04197221 | 0.02737053 | 0.06283785 | 0.02735161
[5 empty] | 0.02067229 | 0.02836021 |  |  | 0.02067229 | 0.02836021 | 0.04197274 | 0.02828289 | 0.06686279 | 0.02826333
[5 empty] | 0.0212283 | 0.02927506 |  |  | 0.0212283 | 0.02927506 | 0.04529432 | 0.02919524 | 0.0654681 | 0.02917505
[5 empty] | 0.02117656 | 0.0301899 |  |  | 0.02117656 | 0.0301899 | 0.04294443 | 0.03010759 | 0.06833542 | 0.03008677
[5 empty] | 0.02208297 | 0.03110475 |  |  | 0.02208297 | 0.03110475 | 0.04226633 | 0.03101994 | 0.06413023 | 0.03099849
[5 empty] | 0.02182878 | 0.03201959 |  |  | 0.02182878 | 0.03201959 | 0.04379337 | 0.03193229 | 0.06722012 | 0.03191021
[5 empty] | 0.02196119 | 0.03293444 |  |  | 0.02196119 | 0.03293444 | 0.04481282 | 0.03284464 | 0.0690027 | 0.03282193
[5 empty] | 0.02138162 | 0.03384928 |  |  | 0.02138162 | 0.03384928 | 0.0438748 | 0.03375699 | 0.06966084 | 0.03373365
[5 empty] | 0.02144458 | 0.03476413 |  |  | 0.02144458 | 0.03476413 | 0.04719863 | 0.03466934 | 0.06922345 | 0.03464537
[5 empty] | 0.02137282 | 0.03567897 |  |  | 0.02137282 | 0.03567897 | 0.04588928 | 0.03558169 | 0.06633961 | 0.03555709
[5 empty] | 0.02267072 | 0.03659382 |  |  | 0.02267072 | 0.03659382 | 0.04471014 | 0.03649405 | 0.06767301 | 0.03646881
[5 empty] | 0.02303376 | 0.03750867 |  |  | 0.02303376 | 0.03750867 | 0.04392279 | 0.0374064 | 0.06888225 | 0.03738053
[5 empty] | 0.02207104 | 0.03842351 |  |  | 0.02207104 | 0.03842351 | 0.04771671 | 0.03831875 | 0.06988618 | 0.03829225
[5 empty] | 0.02170831 | 0.03933836 |  |  | 0.02170831 | 0.03933836 | 0.04812519 | 0.0392311 | 0.06799061 | 0.03920397
[5 empty] | 0.02286909 | 0.0402532 |  |  | 0.02286909 | 0.0402532 | 0.04682299 | 0.04014345 | 0.06816422 | 0.04011569
[5 empty] | 0.0221249 | 0.04116805 |  |  | 0.0221249 | 0.04116805 | 0.0446227 | 0.0410558 | 0.07062866 | 0.04102741
[5 empty] | 0.02319363 | 0.04208289 |  |  | 0.02319363 | 0.04208289 | 0.04885423 | 0.04196815 | 0.07089665 | 0.04193913
[5 empty] | 0.02276292 | 0.04299774 |  |  | 0.02276292 | 0.04299774 | 0.04721958 | 0.0428805 | 0.07506252 | 0.04285085
[5 empty] | 0.02262498 | 0.04391258 |  |  | 0.02262498 | 0.04391258 | 0.04526692 | 0.04379285 | 0.06949897 | 0.04376257
[5 empty] | 0.02243876 | 0.04482743 |  |  | 0.02243876 | 0.04482743 | 0.04554231 | 0.04470521 | 0.07280663 | 0.04467429
[5 empty] | 0.02376242 | 0.04574227 |  |  | 0.02376242 | 0.04574227 | 0.04615354 | 0.04561756 | 0.06907985 | 0.04558601
[5 empty] | 0.02340145 | 0.04665712 |  |  | 0.02340145 | 0.04665712 | 0.04581273 | 0.04652991 | 0.07059002 | 0.04649773
[5 empty] | 0.02279067 | 0.04757197 |  |  | 0.02279067 | 0.04757197 | 0.04846474 | 0.04744226 | 0.07191746 | 0.04740945
[5 empty] | 0.02387153 | 0.04848681 |  |  | 0.02387153 | 0.04848681 | 0.04736594 | 0.04835461 | 0.07398211 | 0.04832117
[5 empty] | 0.02360362 | 0.04940166 |  |  | 0.02360362 | 0.04940166 | 0.04685812 | 0.04926696 | 0.07476895 | 0.04923289
[5 empty] | 0.02306137 | 0.0503165 |  |  | 0.02306137 | 0.0503165 | 0.04756106 | 0.05017931 | 0.07144372 | 0.05014461
[5 empty] | 0.02366519 | 0.05123135 |  |  | 0.02366519 | 0.05123135 | 0.04870169 | 0.05109166 | 0.07078273 | 0.05105633
[5 empty] | 0.02382986 | 0.05214619 |  |  | 0.02382986 | 0.05214619 | 0.04946474 | 0.05200401 | 0.07214999 | 0.05196805
[5 empty] | 0.02338261 | 0.05306104 |  |  | 0.02338261 | 0.05306104 | 0.04953118 | 0.05291637 | 0.07215353 | 0.05287977
[5 empty] | 0.02356385 | 0.05397588 |  |  | 0.02356385 | 0.05397588 | 0.05027308 | 0.05382872 | 0.07190491 | 0.05379149
[5 empty] | 0.02472015 | 0.05489073 |  |  | 0.02472015 | 0.05489073 | 0.04917537 | 0.05474107 | 0.07482179 | 0.05470321
[5 empty] | 0.02424798 | 0.05580557 |  |  | 0.02424798 | 0.05580557 | 0.05029573 | 0.05565342 | 0.07498312 | 0.05561493
[5 empty] | 0.02421646 | 0.05672042 |  |  | 0.02421646 | 0.05672042 | 0.04859341 | 0.05656577 | 0.07290998 | 0.05652665
[5 empty] | 0.02484762 | 0.05763527 |  |  | 0.02484762 | 0.05763527 | 0.05125553 | 0.05747812 | 0.07889654 | 0.05743838
[5 empty] | 0.02470679 | 0.05855011 |  |  | 0.02470679 | 0.05855011 | 0.04834447 | 0.05839047 | 0.07559942 | 0.0583501
[5 empty] | 0.02469151 | 0.05946496 |  |  | 0.02469151 | 0.05946496 | 0.04857791 | 0.05930282 | 0.07760974 | 0.05926182
[5 empty] | 0.02415116 | 0.0603798 |  |  | 0.02415116 | 0.0603798 | 0.05220645 | 0.06021518 | 0.07957484 | 0.06017354
[5 empty] | 0.02448985 | 0.06129465 |  |  | 0.02448985 | 0.06129465 | 0.04964676 | 0.06112753 | 0.0764682 | 0.06108526
[5 empty] | 0.02426017 | 0.06220949 |  |  | 0.02426017 | 0.06220949 | 0.04979696 | 0.06203988 | 0.07881843 | 0.06199698
[5 empty] | 0.02428069 | 0.06312434 |  |  | 0.02428069 | 0.06312434 | 0.04918461 | 0.06295223 | 0.07455438 | 0.0629087
[5 empty] | 0.02465349 | 0.06403918 |  |  | 0.02465349 | 0.06403918 | 0.05015882 | 0.06386458 | 0.07934717 | 0.06382042
[5 empty] | 0.02580743 | 0.06495403 |  |  | 0.02580743 | 0.06495403 | 0.05307446 | 0.06477693 | 0.07568822 | 0.06473214
[5 empty] | 0.02559052 | 0.06586888 |  |  | 0.02559052 | 0.06586888 | 0.05287816 | 0.06568928 | 0.07979473 | 0.06564386
[5 empty] | 0.02485149 | 0.06678372 |  |  | 0.02485149 | 0.06678372 | 0.05355465 | 0.06660163 | 0.07655297 | 0.06655558
[5 empty] | 0.02498668 | 0.06769857 |  |  | 0.02498668 | 0.06769857 | 0.05382674 | 0.06751398 | 0.08172248 | 0.0674673
[5 empty] | 0.02501676 | 0.06861341 |  |  | 0.02501676 | 0.06861341 | 0.05155955 | 0.06842634 | 0.08055216 | 0.06837902
[5 empty] | 0.02593363 | 0.06952826 |  |  | 0.02593363 | 0.06952826 | 0.05419565 | 0.06933869 | 0.07918984 | 0.06929074
[5 empty] | 0.02554587 | 0.0704431 |  |  | 0.02554587 | 0.0704431 | 0.05189543 | 0.07025104 | 0.07848271 | 0.07020246
[5 empty] | 0.02581678 | 0.07135795 |  |  | 0.02581678 | 0.07135795 | 0.0503944 | 0.07116339 | 0.07886104 | 0.07111418
[5 empty] | 0.02605871 | 0.07227279 |  |  | 0.02605871 | 0.07227279 | 0.05256092 | 0.07207574 | 0.07993109 | 0.0720259
[5 empty] | 0.02603951 | 0.07318764 |  |  | 0.02603951 | 0.07318764 | 0.05099799 | 0.07298809 | 0.0822325 | 0.07293762
[5 empty] | 0.02529091 | 0.07410248 |  |  | 0.02529091 | 0.07410248 | 0.05176682 | 0.07390044 | 0.0826452 | 0.07384934
[5 empty] | 0.02642383 | 0.07501733 |  |  | 0.02642383 | 0.07501733 | 0.05359109 | 0.07481279 | 0.07851128 | 0.07476106
[5 empty] | 0.02561882 | 0.07593218 |  |  | 0.02561882 | 0.07593218 | 0.05359777 | 0.07572514 | 0.08113952 | 0.07567278
[5 empty] | 0.0262446 | 0.07684702 |  |  | 0.0262446 | 0.07684702 | 0.05212978 | 0.0766375 | 0.08466885 | 0.0765845
[5 empty] | 0.02581243 | 0.07776187 |  |  | 0.02581243 | 0.07776187 | 0.05314106 | 0.07754985 | 0.08036416 | 0.07749622
[5 empty] | 0.02673705 | 0.07867671 |  |  | 0.02673705 | 0.07867671 | 0.05375815 | 0.0784622 | 0.07863966 | 0.07840794
[5 empty] | 0.02562056 | 0.07959156 |  |  | 0.02562056 | 0.07959156 | 0.05252746 | 0.07937455 | 0.08373164 | 0.07931966
[5 empty] | 0.02631597 | 0.0805064 |  |  | 0.02631597 | 0.0805064 | 0.05195816 | 0.0802869 | 0.07984511 | 0.08023138
[5 empty] | 0.02594229 | 0.08142125 |  |  | 0.02594229 | 0.08142125 | 0.05592413 | 0.08119925 | 0.08114518 | 0.0811431
[5 empty] | 0.02574913 | 0.08233609 |  |  | 0.02574913 | 0.08233609 | 0.05299313 | 0.0821116 | 0.08248035 | 0.08205482
[5 empty] | 0.02624531 | 0.08325094 |  |  | 0.02624531 | 0.08325094 | 0.05408811 | 0.08302395 | 0.07964823 | 0.08296654
[5 empty] | 0.02675097 | 0.08416578 |  |  | 0.02675097 | 0.08416578 | 0.05666936 | 0.0839363 | 0.08274982 | 0.08387826
[5 empty] | 0.02684916 | 0.08508063 |  |  | 0.02684916 | 0.08508063 | 0.05556969 | 0.08484866 | 0.08438561 | 0.08478998
[5 empty] | 0.02728602 | 0.08599548 |  |  | 0.02728602 | 0.08599548 | 0.05651896 | 0.08576101 | 0.08635915 | 0.0857017
[5 empty] | 0.02674539 | 0.08691032 |  |  | 0.02674539 | 0.08691032 | 0.05478154 | 0.08667336 | 0.08639316 | 0.08661342
[5 empty] | 0.02702027 | 0.08782517 |  |  | 0.02702027 | 0.08782517 | 0.05676973 | 0.08758571 | 0.08716114 | 0.08752514
[5 empty] | 0.0278119 | 0.08874001 |  |  | 0.0278119 | 0.08874001 | 0.05601739 | 0.08849806 | 0.08287526 | 0.08843686
[5 empty] | 0.02668341 | 0.08965486 |  |  | 0.02668341 | 0.08965486 | 0.05462135 | 0.08941041 | 0.08618864 | 0.08934858
[5 empty] | 0.02803114 | 0.0905697 |  |  | 0.02803114 | 0.0905697 | 0.05650273 | 0.09032276 | 0.08179083 | 0.0902603
[5 empty] | 0.0272869 | 0.09148455 |  |  | 0.0272869 | 0.09148455 | 0.05645199 | 0.09123511 | 0.0833622 | 0.09117202
[5 empty] | 0.02636256 | 0.09239939 |  |  | 0.02636256 | 0.09239939 | 0.05477608 | 0.09214747 | 0.08832214 | 0.09208374
[5 empty] | 0.02789041 | 0.09331424 |  |  | 0.02789041 | 0.09331424 | 0.05781082 | 0.09305982 | 0.08724762 | 0.09299546
[5 empty] | 0.02749106 | 0.09422909 |  |  | 0.02749106 | 0.09422909 | 0.05640407 | 0.09397217 | 0.08730538 | 0.09390718
[5 empty] | 0.02718389 | 0.09514393 |  |  | 0.02718389 | 0.09514393 | 0.055202 | 0.09488452 | 0.08834885 | 0.0948189
[5 empty] | 0.02779628 | 0.09605878 |  |  | 0.02779628 | 0.09605878 | 0.05699929 | 0.09579687 | 0.08375939 | 0.09573063
[5 empty] | 0.02756643 | 0.09697362 |  |  | 0.02756643 | 0.09697362 | 0.05520823 | 0.09670922 | 0.08751785 | 0.09664235
[5 empty] | 0.02842498 | 0.09788847 |  |  | 0.02842498 | 0.09788847 | 0.05555006 | 0.09762157 | 0.08808649 | 0.09755407
[5 empty] | 0.02732819 | 0.09880331 |  |  | 0.02732819 | 0.09880331 | 0.05574064 | 0.09853392 | 0.08609059 | 0.09846579
[5 empty] | 0.02843701 | 0.09971816 |  |  | 0.02843701 | 0.09971816 | 0.0562507 | 0.09944627 | 0.08439178 | 0.09937751
[5 empty] | 0.02792772 | 0.100633 |  |  | 0.02792772 | 0.100633 | 0.05862515 | 0.1003586 | 0.09019647 | 0.1002892
[5 empty] | 0.02867915 | 0.1015478 |  |  | 0.02867915 | 0.1015478 | 0.05837244 | 0.101271 | 0.09061856 | 0.1012009
[5 empty] | 0.0286744 | 0.1024627 |  |  | 0.0286744 | 0.1024627 | 0.05993894 | 0.1021833 | 0.08591591 | 0.1021127
[5 empty] | 0.02734777 | 0.1033775 |  |  | 0.02734777 | 0.1033775 | 0.05999445 | 0.1030957 | 0.0869525 | 0.1030244
[5 empty] | 0.02761402 | 0.1042924 |  |  | 0.02761402 | 0.1042924 | 0.05806879 | 0.104008 | 0.0884965 | 0.1039361
[5 empty] | 0.02856906 | 0.1052072 |  |  | 0.02856906 | 0.1052072 | 0.05673264 | 0.1049204 | 0.09092837 | 0.1048478
[5 empty] | 0.02854393 | 0.1061221 |  |  | 0.02854393 | 0.1061221 | 0.05823917 | 0.1058327 | 0.08982711 | 0.1057595
[5 empty] | 0.02825538 | 0.1070369 |  |  | 0.02825538 | 0.1070369 | 0.05876824 | 0.1067451 | 0.08878127 | 0.1066713
[5 empty] | 0.02792686 | 0.1079518 |  |  | 0.02792686 | 0.1079518 | 0.05798164 | 0.1076574 | 0.0918144 | 0.107583
[5 empty] | 0.02857894 | 0.1088666 |  |  | 0.02857894 | 0.1088666 | 0.05928935 | 0.1085698 | 0.08606564 | 0.1084947
[5 empty] | 0.02845013 | 0.1097815 |  |  | 0.02845013 | 0.1097815 | 0.05861125 | 0.1094821 | 0.08956187 | 0.1094064
[5 empty] | 0.02802853 | 0.1106963 |  |  | 0.02802853 | 0.1106963 | 0.06004946 | 0.1103945 | 0.08944104 | 0.1103181
[5 empty] | 0.02908297 | 0.1116111 |  |  | 0.02908297 | 0.1116111 | 0.05974407 | 0.1113068 | 0.08977083 | 0.1112299
[5 empty] | 0.02896706 | 0.112526 |  |  | 0.02896706 | 0.112526 | 0.06121766 | 0.1122192 | 0.09129823 | 0.1121416
[5 empty] | 0.02878971 | 0.1134408 |  |  | 0.02878971 | 0.1134408 | 0.06075574 | 0.1131315 | 0.09269385 | 0.1130533
[5 empty] | 0.0298371 | 0.1143557 |  |  | 0.0298371 | 0.1143557 | 0.06015159 | 0.1140439 | 0.08964629 | 0.113965
[5 empty] | 0.02941695 | 0.1152705 |  |  | 0.02941695 | 0.1152705 | 0.06003961 | 0.1149562 | 0.09050676 | 0.1148768
[5 empty] | 0.02956857 | 0.1161854 |  |  | 0.02956857 | 0.1161854 | 0.05922321 | 0.1158686 | 0.08774404 | 0.1157885
[5 empty] | 0.02994938 | 0.1171002 |  |  | 0.02994938 | 0.1171002 | 0.05984356 | 0.1167809 | 0.08777459 | 0.1167002
[5 empty] | 0.0301479 | 0.1180151 |  |  | 0.0301479 | 0.1180151 | 0.05921581 | 0.1176933 | 0.09359062 | 0.1176119
[5 empty] | 0.03030233 | 0.1189299 |  |  | 0.03030233 | 0.1189299 | 0.06281604 | 0.1186056 | 0.09408422 | 0.1185236
[5 empty] | 0.02944035 | 0.1198448 |  |  | 0.02944035 | 0.1198448 | 0.06108265 | 0.119518 | 0.09156283 | 0.1194354
[5 empty] | 0.02938824 | 0.1207596 |  |  | 0.02938824 | 0.1207596 | 0.06162675 | 0.1204304 | 0.090829 | 0.1203471
[5 empty] | 0.02892827 | 0.1216744 |  |  | 0.02892827 | 0.1216744 | 0.06278643 | 0.1213427 | 0.09634414 | 0.1212588
[5 empty] | 0.03063591 | 0.1225893 |  |  | 0.03063591 | 0.1225893 | 0.06163213 | 0.1222551 | 0.09197664 | 0.1221705
[5 empty] | 0.02960059 | 0.1235041 |  |  | 0.02960059 | 0.1235041 | 0.05965061 | 0.1231674 | 0.09519892 | 0.1230822
[5 empty] | 0.03003999 | 0.124419 |  |  | 0.03003999 | 0.124419 | 0.0615786 | 0.1240798 | 0.09698525 | 0.123994
[5 empty] | 0.03062445 | 0.1253338 |  |  | 0.03062445 | 0.1253338 | 0.06121622 | 0.1249921 | 0.09324547 | 0.1249057
[5 empty] | 0.02980285 | 0.1262487 |  |  | 0.02980285 | 0.1262487 | 0.06010504 | 0.1259045 | 0.09452445 | 0.1258174
[5 empty] | 0.03030027 | 0.1271635 |  |  | 0.03030027 | 0.1271635 | 0.06033328 | 0.1268168 | 0.09650943 | 0.1267291
[5 empty] | 0.02934524 | 0.1280784 |  |  | 0.02934524 | 0.1280784 | 0.06036188 | 0.1277292 | 0.09120261 | 0.1276408
[5 empty] | 0.03065579 | 0.1289932 |  |  | 0.03065579 | 0.1289932 | 0.06329196 | 0.1286415 | 0.09711775 | 0.1285526
[5 empty] | 0.02952976 | 0.1299081 |  |  | 0.02952976 | 0.1299081 | 0.0635852 | 0.1295539 | 0.09355605 | 0.1294643
[5 empty] | 0.03046826 | 0.1308229 |  |  | 0.03046826 | 0.1308229 | 0.060714 | 0.1304662 | 0.09507472 | 0.130376
[5 empty] | 0.03025423 | 0.1317378 |  |  | 0.03025423 | 0.1317378 | 0.06088538 | 0.1313786 | 0.09275154 | 0.1312877
[5 empty] | 0.03019152 | 0.1326526 |  |  | 0.03019152 | 0.1326526 | 0.06235233 | 0.1322909 | 0.09417347 | 0.1321994
[5 empty] | 0.03020156 | 0.1335674 |  |  | 0.03020156 | 0.1335674 | 0.0612452 | 0.1332033 | 0.09774647 | 0.1331112
[5 empty] | 0.03010738 | 0.1344823 |  |  | 0.03010738 | 0.1344823 | 0.06398387 | 0.1341156 | 0.09744452 | 0.1340229
[5 empty] | 0.0303519 | 0.1353971 |  |  | 0.0303519 | 0.1353971 | 0.06408022 | 0.135028 | 0.09501144 | 0.1349346
[5 empty] | 0.03084278 | 0.136312 |  |  | 0.03084278 | 0.136312 | 0.06549745 | 0.1359403 | 0.09436397 | 0.1358463
[5 empty] | 0.03072626 | 0.1372268 |  |  | 0.03072626 | 0.1372268 | 0.06161936 | 0.1368527 | 0.0958349 | 0.136758
[5 empty] | 0.03152955 | 0.1381417 |  |  | 0.03152955 | 0.1381417 | 0.06310726 | 0.137765 | 0.09438354 | 0.1376698
[5 empty] | 0.03053276 | 0.1390565 |  |  | 0.03053276 | 0.1390565 | 0.06252382 | 0.1386774 | 0.0946769 | 0.1385815
[5 empty] | 0.03103569 | 0.1399714 |  |  | 0.03103569 | 0.1399714 | 0.06480877 | 0.1395897 | 0.09593615 | 0.1394932
[5 empty] | 0.03165212 | 0.1408862 |  |  | 0.03165212 | 0.1408862 | 0.06429575 | 0.1405021 | 0.09889366 | 0.1404049
[5 empty] | 0.03167384 | 0.1418011 |  |  | 0.03167384 | 0.1418011 | 0.06365535 | 0.1414144 | 0.0953753 | 0.1413166
[5 empty] | 0.03072095 | 0.1427159 |  |  | 0.03072095 | 0.1427159 | 0.06460505 | 0.1423268 | 0.09973498 | 0.1422284
[5 empty] | 0.03218436 | 0.1436307 |  |  | 0.03218436 | 0.1436307 | 0.06503831 | 0.1432391 | 0.09716069 | 0.1431401
[5 empty] | 0.03127023 | 0.1445456 |  |  | 0.03127023 | 0.1445456 | 0.06344539 | 0.1441515 | 0.09805471 | 0.1440518
[5 empty] | 0.0310354 | 0.1454604 |  |  | 0.0310354 | 0.1454604 | 0.06569188 | 0.1450638 | 0.0992998 | 0.1449635
[5 empty] | 0.03152243 | 0.1463753 |  |  | 0.03152243 | 0.1463753 | 0.06419611 | 0.1459762 | 0.09684708 | 0.1458752
[5 empty] | 0.03177425 | 0.1472901 |  |  | 0.03177425 | 0.1472901 | 0.06562987 | 0.1468885 | 0.09839343 | 0.146787
[5 empty] | 0.03207231 | 0.148205 |  |  | 0.03207231 | 0.148205 | 0.06545316 | 0.1478009 | 0.09899168 | 0.1476987
[5 empty] | 0.03256659 | 0.1491198 |  |  | 0.03256659 | 0.1491198 | 0.0665545 | 0.1487132 | 0.09900525 | 0.1486104
[5 empty] | 0.03174567 | 0.1500347 |  |  | 0.03174567 | 0.1500347 | 0.06479814 | 0.1496256 | 0.1007861 | 0.1495221
[5 empty] | 0.0324203 | 0.1509495 |  |  | 0.0324203 | 0.1509495 | 0.06846595 | 0.1505379 | 0.09996622 | 0.1504338
[5 empty] | 0.03238379 | 0.1518644 |  |  | 0.03238379 | 0.1518644 | 0.06576803 | 0.1514503 | 0.1037413 | 0.1513456
[5 empty] | 0.03220089 | 0.1527792 |  |  | 0.03220089 | 0.1527792 | 0.06598384 | 0.1523626 | 0.1010203 | 0.1522573
[5 empty] | 0.03312992 | 0.153694 |  |  | 0.03312992 | 0.153694 | 0.06647865 | 0.153275 | 0.10346 | 0.153169
[5 empty] | 0.03216566 | 0.1546089 |  |  | 0.03216566 | 0.1546089 | 0.06852973 | 0.1541873 | 0.1042443 | 0.1540807
[5 empty] | 0.03265139 | 0.1555237 |  |  | 0.03265139 | 0.1555237 | 0.06920912 | 0.1550997 | 0.1014221 | 0.1549924
[5 empty] | 0.03165203 | 0.1564386 |  |  | 0.03165203 | 0.1564386 | 0.06710128 | 0.156012 | 0.0989763 | 0.1559042
[5 empty] | 0.03211251 | 0.1573534 |  |  | 0.03211251 | 0.1573534 | 0.06868975 | 0.1569244 | 0.1052122 | 0.1568159
[5 empty] | 0.0331342 | 0.1582683 |  |  | 0.0331342 | 0.1582683 | 0.06599027 | 0.1578367 | 0.1026126 | 0.1577276
[5 empty] | 0.03249203 | 0.1591831 |  |  | 0.03249203 | 0.1591831 | 0.06520927 | 0.1587491 | 0.1042808 | 0.1586393
[5 empty] | 0.03306001 | 0.160098 |  |  | 0.03306001 | 0.160098 | 0.06768497 | 0.1596614 | 0.100428 | 0.159551
[5 empty] | 0.03314628 | 0.1610128 |  |  | 0.03314628 | 0.1610128 | 0.06773703 | 0.1605738 | 0.1064271 | 0.1604628
[5 empty] | 0.03322493 | 0.1619277 |  |  | 0.03322493 | 0.1619277 | 0.06993336 | 0.1614862 | 0.1044343 | 0.1613745
[5 empty] | 0.0334786 | 0.1628425 |  |  | 0.0334786 | 0.1628425 | 0.06806259 | 0.1623985 | 0.1037867 | 0.1622862
[5 empty] | 0.03316542 | 0.1637573 |  |  | 0.03316542 | 0.1637573 | 0.0706991 | 0.1633109 | 0.1020016 | 0.1631979
[5 empty] | 0.03331907 | 0.1646722 |  |  | 0.03331907 | 0.1646722 | 0.06694905 | 0.1642232 | 0.1055033 | 0.1641096
[5 empty] | 0.03272967 | 0.165587 |  |  | 0.03272967 | 0.165587 | 0.06771033 | 0.1651356 | 0.1022107 | 0.1650214
[5 empty] | 0.0337691 | 0.1665019 |  |  | 0.0337691 | 0.1665019 | 0.06712275 | 0.1660479 | 0.1017439 | 0.1659331
[5 empty] | 0.03278531 | 0.1674167 |  |  | 0.03278531 | 0.1674167 | 0.06816826 | 0.1669603 | 0.1023128 | 0.1668448
[5 empty] | 0.03423688 | 0.1683316 |  |  | 0.03423688 | 0.1683316 | 0.06759932 | 0.1678726 | 0.1021358 | 0.1677565
[5 empty] | 0.03466642 | 0.1692464 |  |  | 0.03466642 | 0.1692464 | 0.06852652 | 0.168785 | 0.1061174 | 0.1686682
[5 empty] | 0.03371356 | 0.1701613 |  |  | 0.03371356 | 0.1701613 | 0.067692 | 0.1696973 | 0.1030435 | 0.16958
[5 empty] | 0.03411345 | 0.1710761 |  |  | 0.03411345 | 0.1710761 | 0.0720252 | 0.1706097 | 0.1046478 | 0.1704917
[5 empty] | 0.03408308 | 0.171991 |  |  | 0.03408308 | 0.171991 | 0.0697464 | 0.171522 | 0.1041427 | 0.1714034
[5 empty] | 0.03414312 | 0.1729058 |  |  | 0.03414312 | 0.1729058 | 0.06969088 | 0.1724344 | 0.1029296 | 0.1723151
[5 empty] | 0.0340438 | 0.1738206 |  |  | 0.0340438 | 0.1738206 | 0.06865949 | 0.1733467 | 0.1073125 | 0.1732268
[5 empty] | 0.03366926 | 0.1747355 |  |  | 0.03366926 | 0.1747355 | 0.06919655 | 0.1742591 | 0.1032572 | 0.1741386
[5 empty] | 0.03368116 | 0.1756503 |  |  | 0.03368116 | 0.1756503 | 0.06951299 | 0.1751714 | 0.1073311 | 0.1750503
[5 empty] | 0.03450265 | 0.1765652 |  |  | 0.03450265 | 0.1765652 | 0.07023675 | 0.1760838 | 0.104113 | 0.175962
[5 empty] | 0.03439554 | 0.17748 |  |  | 0.03439554 | 0.17748 | 0.07053148 | 0.1769961 | 0.1050857 | 0.1768737
[5 empty] | 0.03361958 | 0.1783949 |  |  | 0.03361958 | 0.1783949 | 0.07282619 | 0.1779085 | 0.1039407 | 0.1777854
[5 empty] | 0.0339161 | 0.1793097 |  |  | 0.0339161 | 0.1793097 | 0.07015485 | 0.1788208 | 0.1051923 | 0.1786972
[5 empty] | 0.03389915 | 0.1802246 |  |  | 0.03389915 | 0.1802246 | 0.07008262 | 0.1797332 | 0.1091141 | 0.1796089
[5 empty] | 0.03493633 | 0.1811394 |  |  | 0.03493633 | 0.1811394 | 0.07383817 | 0.1806455 | 0.1102379 | 0.1805206
[5 empty] | 0.03516293 | 0.1820543 |  |  | 0.03516293 | 0.1820543 | 0.06939358 | 0.1815579 | 0.1087373 | 0.1814323