## 1
ИСПЫТАТЕЛЬНАЯ ЛАБОРАТОРИЯ
Испытательная лаборатория ООО «ИнжГео»
Адрес места осуществления деятельности лаборатории: г. Москва, просп. Вернадского, д. 51, стр. 1
Юр. адрес: 117279, г. Москва, ул. Миклухо-Маклая, 36 а, этаж 5, пом. XXIII к. 76-84
Телефон +7(910)4557682, E-mail: slg85@mail.ru
Протокол испытаний № 19-523-22 от 29-04-2022
| Объект: |  |  | Наименование объекта: ООО Регионстрой
| Заказчик: |  |  | Наименование и адрес заказчика: Переход трубопровода через р. Енисей
| Наименование выработки и ее №: |  |  | BH-101
| Глубина отбора монолита, м: |  |  | 2.3
| Лабораторный номер пробы: |  |  | 52331
РЕЗУЛЬТАТЫ ЛАБОРАТОРНОГО ОПРЕДЕЛЕНИЯ ПАРАМЕТРОВ ПЕРЕУПЛОТНЕНИЯ ПО ГОСТ 58326-2018
| Площадь образца, см2 | Плотность частиц грунта, г/см3 | Влажность грунта, % | Плотность сухого грунта, г/см3 | Плотность грунта природная, г/см3 | Степень влажности, д.е. | Коэффициент пористости, д.е. | Влажность на границе текучести, % | Влажность на границе раската, % | Число пластичности | Показатель текучести
| 13.85 | 2.74 | 0.268988716 | 1.77 | 1.92 | 0.986043 | 0.68 |  |  |  | 0.34
Метод Казагранде
Метод Казагранде
| Нагрузка, МПа | Относительная дефоормация, д.е. | Коэффициент пористости грунта, д.е. | [8 empty] | CAS_1_X | CAS_1_Y | first_line_x | first_line_y | second_line_x | second_line_y | third_line_x | third_line_y | point_X_GG | point_Y_GG | perp_GG_X | perp_GG_Y | CAS_B_X | CAS_B_Y
| 0.05 | 0.014 | 0.656 | [8 empty] | 0.05 | 0.935 | 0.236 | 0.528 | 0.236 | 0.528 | 0.236 | 0.528 | 0.517 | 0.48 | 0.517 | 0.48 | 0.05 | 0.717
| 0.1 | 0.028 | 0.633 | [8 empty] | 6.4 | -0.009 | 0.2 | 0.528 | 0.2 | 0.538 | 0.2 | 0.548 | 0.517 | 0.48 | 0.517 | 0 | 4.025 | 0.182
| 0.2 | 0.078 | 0.548 | [8 empty] | 8 | -0.052 | 8 | 0.528 | 8 | 0.313 | 8 | 0.099 | 0.517 | 0.48 | 0.517 | 0 | 8 | 0.099
| 0.4 | 0.135 | 0.454
| 0.8 | 0.198 | 0.348
| 1.6 | 0.266 | 0.234
| 3.2 | 0.337 | 0.114
| 6.4 | 0.41 | -0.009 |  | Давление предуплотнения σp, МПа |  |  |  |  | 0.5170668
| 8 | 0.436 | -0.052 |  | Бытовое (эффективное) давление σ0, МПа |  |  |  |  | 0.15
[5 empty] | Коэффициент переуплотнения OCR |  |  |  |  | 3.447112
[5 empty] | Давление переуплотнения POP, МПа |  |  |  |  | 0.3670668
Метод Беккера
Метод Беккера
| Нагрузка, МПа | Работа на единицу объёма ΔА, кДж/м3 | Суммарная работа А, кДж/м3 | [8 empty] | high_line_x | high_line_y | low_line_x | low_line_y | Sigma_Beccer | Y_Beccer
| 0.05 | 0 | 0 | [8 empty] | 0.569 | 10.9 | 0.05 | 0 | 0.569 | 10.9
| 0.1 | 1.051 | 1.051 | [8 empty] | 8 | 853.054 | 0.569 | 10.9 | 0.569 | 10.9
| 0.2 | 7.546 | 8.597
| 0.4 | 16.897 | 25.493
| 0.8 | 37.719 | 63.212
| 1.6 | 81.576 | 144.789
| 3.2 | 171.831 | 316.62
| 6.4 | 350.426 | 667.045 |  | Давление предуплотнения σp, МПа |  |  |  |  | 0.5685
| 8 | 186.009 | 853.054 |  | Бытовое (эффективное) давление σ0, МПа |  |  |  |  | 0.15
[5 empty] | Коэффициент переуплотнения OCR |  |  |  |  | 3.79
[5 empty] | Давление переуплотнения POP, МПа |  |  |  |  | 0.4185
| Исполнитель: |  |  | Морозов Д.С.
| Руководитель лаборатории: |  |  | Семиколенова Л.Г.
Результат относится только к объектам, прошедшим испытания,
Сведения и материалы для испытаний были предоставлены заказчиком,
Воспроизведение отчета испытаний не в полном объеме без письменного разрешения ООО «ИнжГео» ЗАПРЕЩАЕТСЯ
Страница 1 Всего страниц 1