## 1
ИСПЫТАТЕЛЬНАЯ ЛАБОРАТОРИЯ
Испытательная лаборатория ООО «ИнжГео»
Адрес места осуществления деятельности лаборатории: г. Москва, просп. Вернадского, д. 51, стр. 1
Юр. адрес: 117279, г. Москва, ул. Миклухо-Маклая, 36 а, этаж 5, пом. XXIII к. 76-84
Телефон +7(910)4557682, E-mail: slg85@mail.ru
Протокол испытаний № 19-523-22 от 29-04-2022
| Объект: |  |  | Наименование объекта: ООО Регионстрой
| Заказчик: |  |  | Наименование и адрес заказчика: Переход трубопровода через р. Енисей
| Наименование выработки и ее №: |  |  | BH-101
| Глубина отбора монолита, м: |  |  | 2.3
| Лабораторный номер пробы: |  |  | 52333
РЕЗУЛЬТАТЫ ЛАБОРАТОРНОГО ОПРЕДЕЛЕНИЯ ПАРАМЕТРОВ ПЕРЕУПЛОТНЕНИЯ ПО ГОСТ 58326-2018
| Площадь образца, см2 | Плотность частиц грунта, г/см3 | Влажность грунта, % | Плотность сухого грунта, г/см3 | Плотность грунта природная, г/см3 | Степень влажности, д.е. | Коэффициент пористости, д.е. | Влажность на границе текучести, % | Влажность на границе раската, % | Число пластичности | Показатель текучести
| 13.85 | 2.74 | 0.268988716 | 1.77 | 1.92 | 0.986043 | 0.68 |  |  |  | 0.34
Метод Казагранде
Метод Казагранде
| Нагрузка, МПа | Относительная дефоормация, д.е. | Коэффициент пористости грунта, д.е. | [8 empty] | CAS_1_X | CAS_1_Y | first_line_x | first_line_y | second_line_x | second_line_y | third_line_x | third_line_y | point_X_GG | point_Y_GG | perp_GG_X | perp_GG_Y | CAS_B_X | CAS_B_Y
| 0.05 | 0.01 | 0.664 | [8 empty] | 0.05 | 1.356 | 0.335 | 0.456 | 0.335 | 0.456 | 0.335 | 0.456 | 0.795 | 0.381 | 0.795 | 0.381 | 0.05 | 0.787
| 0.1 | 0.02 | 0.647 | [8 empty] | 6.4 | -0.354 | 0.4 | 0.456 | 0.4 | 0.44 | 0.4 | 0.425 | 0.795 | 0.381 | 0.795 | 0 | 4.025 | 0.023
| 0.2 | 0.08 | 0.546 | [8 empty] | 8 | -0.433 | 8 | 0.456 | 8 | 0.18 | 8 | -0.096 | 0.795 | 0.381 | 0.795 | 0 | 8 | -0.096
| 0.4 | 0.152 | 0.425
| 0.8 | 0.248 | 0.264
| 1.6 | 0.36 | 0.076
| 3.2 | 0.484 | -0.133
| 6.4 | 0.616 | -0.354 |  | Давление предуплотнения σp, МПа |  |  |  |  | 0.7951565
| 8 | 0.663 | -0.433 |  | Бытовое (эффективное) давление σ0, МПа |  |  |  |  | 0.15
[5 empty] | Коэффициент переуплотнения OCR |  |  |  |  | 5.301043
[5 empty] | Давление переуплотнения POP, МПа |  |  |  |  | 0.6451565
Метод Беккера
Метод Беккера
| Нагрузка, МПа | Работа на единицу объёма ΔА, кДж/м3 | Суммарная работа А, кДж/м3 | [8 empty] | high_line_x | high_line_y | low_line_x | low_line_y | Sigma_Beccer | Y_Beccer
| 0.05 | 0 | 0 | [8 empty] | 0.868 | 12 | 0.05 | 0 | 0.868 | 12
| 0.1 | 0.733 | 0.733 | [8 empty] | 8 | 1490.264 | 0.868 | 12 | 0.868 | 12
| 0.2 | 9.076 | 9.809
| 0.4 | 21.531 | 31.341
| 0.8 | 57.554 | 88.895
| 1.6 | 134.469 | 223.364
| 3.2 | 298.453 | 521.816
| 6.4 | 631.405 | 1153.221 |  | Давление предуплотнения σp, МПа |  |  |  |  | 0.8685
| 8 | 337.043 | 1490.264 |  | Бытовое (эффективное) давление σ0, МПа |  |  |  |  | 0.15
[5 empty] | Коэффициент переуплотнения OCR |  |  |  |  | 5.79
[5 empty] | Давление переуплотнения POP, МПа |  |  |  |  | 0.7185
| Исполнитель: |  |  | Морозов Д.С.
| Руководитель лаборатории: |  |  | Семиколенова Л.Г.
Результат относится только к объектам, прошедшим испытания,
Сведения и материалы для испытаний были предоставлены заказчиком,
Воспроизведение отчета испытаний не в полном объеме без письменного разрешения ООО «ИнжГео» ЗАПРЕЩАЕТСЯ
Страница 1 Всего страниц 1