## 1
ИСПЫТАТЕЛЬНАЯ ЛАБОРАТОРИЯ
Испытательная лаборатория ООО «ИнжГео»
Адрес места осуществления деятельности лаборатории: г. Москва, просп. Вернадского, д. 51, стр. 1
Юр. адрес: 117279, г. Москва, ул. Миклухо-Маклая, 36 а, этаж 5, пом. XXIII к. 76-84
Телефон +7(910)4557682, E-mail: slg85@mail.ru
Протокол испытаний № 19-523-22 от 29-04-2022
| Объект: |  |  | Наименование объекта: ООО Регионстрой
| Заказчик: |  |  | Наименование и адрес заказчика: Переход трубопровода через р. Енисей
| Наименование выработки и ее №: |  |  | BH-101
| Глубина отбора монолита, м: |  |  | 2.3
| Лабораторный номер пробы: |  |  | 52335
РЕЗУЛЬТАТЫ ЛАБОРАТОРНОГО ОПРЕДЕЛЕНИЯ ПАРАМЕТРОВ ПЕРЕУПЛОТНЕНИЯ ПО ГОСТ 58326-2018
| Площадь образца, см2 | Плотность частиц грунта, г/см3 | Влажность грунта, % | Плотность сухого грунта, г/см3 | Плотность грунта природная, г/см3 | Степень влажности, д.е. | Коэффициент пористости, д.е. | Влажность на границе текучести, % | Влажность на границе раската, % | Число пластичности | Показатель текучести
| 13.85 | 2.74 | 0.268988716 | 1.77 | 1.92 | 0.986043 | 0.68 |  |  |  | 0.34
Метод Казагранде
Метод Казагранде
| Нагрузка, МПа | Относительная дефоормация, д.е. | Коэффициент пористости грунта, д.е. | [8 empty] | CAS_1_X | CAS_1_Y | first_line_x | first_line_y | second_line_x | second_line_y | third_line_x | third_line_y | point_X_GG | point_Y_GG | perp_GG_X | perp_GG_Y | CAS_B_X | CAS_B_Y
| 0.05 | 0.016 | 0.654 | [8 empty] | 0.05 | 1.775 | 0.485 | 0.354 | 0.485 | 0.354 | 0.485 | 0.354 | 1.072 | 0.276 | 1.072 | 0.276 | 0.05 | 0.802
| 0.1 | 0.031 | 0.628 | [8 empty] | 6.4 | -0.599 | 0.4 | 0.354 | 0.4 | 0.373 | 0.4 | 0.392 | 1.072 | 0.276 | 1.072 | 0 | 4.025 | -0.064
| 0.2 | 0.09 | 0.528 | [8 empty] | 8 | -0.708 | 8 | 0.354 | 8 | 0.077 | 8 | -0.199 | 1.072 | 0.276 | 1.072 | 0 | 8 | -0.199
| 0.4 | 0.172 | 0.392
| 0.8 | 0.283 | 0.204
| 1.6 | 0.423 | -0.03
| 3.2 | 0.585 | -0.303
| 6.4 | 0.761 | -0.599 |  | Давление предуплотнения σp, МПа |  |  |  |  | 1.072178
| 8 | 0.826 | -0.708 |  | Бытовое (эффективное) давление σ0, МПа |  |  |  |  | 0.15
[5 empty] | Коэффициент переуплотнения OCR |  |  |  |  | 7.147851
[5 empty] | Давление переуплотнения POP, МПа |  |  |  |  | 0.9221777
Метод Беккера
Метод Беккера
| Нагрузка, МПа | Работа на единицу объёма ΔА, кДж/м3 | Суммарная работа А, кДж/м3 | [8 empty] | high_line_x | high_line_y | low_line_x | low_line_y | Sigma_Beccer | Y_Beccer
| 0.05 | 0 | 0 | [8 empty] | 1.168 | 26.1 | 0.05 | 0 | 1.168 | 26.1
| 0.1 | 1.167 | 1.167 | [8 empty] | 8 | 1971.409 | 1.168 | 26.1 | 1.168 | 26.1
| 0.2 | 8.865 | 10.031
| 0.4 | 24.42 | 34.452
| 0.8 | 66.868 | 101.32
| 1.6 | 167.425 | 268.744
| 3.2 | 389.645 | 658.389
| 6.4 | 845.185 | 1503.574 |  | Давление предуплотнения σp, МПа |  |  |  |  | 1.1685
| 8 | 467.835 | 1971.409 |  | Бытовое (эффективное) давление σ0, МПа |  |  |  |  | 0.15
[5 empty] | Коэффициент переуплотнения OCR |  |  |  |  | 7.79
[5 empty] | Давление переуплотнения POP, МПа |  |  |  |  | 1.0185
| Исполнитель: |  |  | Морозов Д.С.
| Руководитель лаборатории: |  |  | Семиколенова Л.Г.
Результат относится только к объектам, прошедшим испытания,
Сведения и материалы для испытаний были предоставлены заказчиком,
Воспроизведение отчета испытаний не в полном объеме без письменного разрешения ООО «ИнжГео» ЗАПРЕЩАЕТСЯ
Страница 1 Всего страниц 1