## 1
Общество с ограниченной ответственностью "Инженерная геология" (ООО "ИнжГео") | [11 empty] | Общество с ограниченной ответственностью "Инженерная геология" (ООО "ИнжГео")
Юр. адрес: 117279, г. Москва, ул. Миклухо-Маклая, 36 а, этаж 5, пом. XXIII к. 76-84 | [11 empty] | Юр. адрес: 117279, г. Москва, ул. Миклухо-Маклая, 36 а, этаж 5, пом. XXIII к. 76-84 | [8 empty] | нагр |  |  | X0 | Y0 | R |  | нагр |  |  |  | X0 | Y0 | R | нагр |  |  |  | X0 | Y0 | R |  | нагр |  |  |  | X0 | Y0 | R
Телефон/факс +7 (495) 132-30-00, Адрес электронной почты inbox@inj-geo.ru | [11 empty] | Телефон/факс +7 (495) 132-30-00, Адрес электронной почты inbox@inj-geo.ru | [12 empty] | 0 | [7 empty] | 0 | [6 empty] | 0 | [7 empty] | 0
[21 empty] | девиатор | [6 empty] | девиатор | [6 empty] | девиатор | [7 empty] | девиатор
Испытательная лаборатория ООО «ИнжГео» | [11 empty] | Испытательная лаборатория ООО «ИнжГео» | [8 empty] | x0 | Угол | X | Y |  |  |  | x0 |  | Угол | X | Y |  |  | x0 |  | Угол | X | Y |  |  |  | x0 |  | Угол | X | Y
Адрес места осуществления деятельности лаборатории: г. Москва, просп. Вернадского, д. 51, стр. 1 | [11 empty] | Адрес места осуществления деятельности лаборатории: г. Москва, просп. Вернадского, д. 51, стр. 1 | [9 empty] | 0 | [7 empty] | 0 | [6 empty] | 0 | [7 empty] | 0
Телефон +7(910)4557682, E-mail: slg85@mail.ru | [11 empty] | Телефон +7(910)4557682, E-mail: slg85@mail.ru | [9 empty] | 5 | [7 empty] | 5 | [6 empty] | 5 | [7 empty] | 5
[22 empty] | 10 | [7 empty] | 10 | [6 empty] | 10 | [7 empty] | 10
[12 empty] | Протокол испытаний № 13-63/22 от 20-11-2022 | [9 empty] | 15 | [7 empty] | 15 | [6 empty] | 15 | [7 empty] | 15
[22 empty] | 20 | [7 empty] | 20 | [6 empty] | 20 | [7 empty] | 20
[12 empty] | Наименование и адрес заказчика: Переход трубопровода через р. Енисей | [9 empty] | 25 | [7 empty] | 25 | [6 empty] | 25 | [7 empty] | 25
[12 empty] | Наименование объекта: ООО Регионстрой | [9 empty] | 30 | [7 empty] | 30 | [6 empty] | 30 | [7 empty] | 30
Наименование используемого метода/методики: ГОСТ 12248.4-2020 | [11 empty] | Наименование используемого метода/методики: ГОСТ 12248.3-2020 | [9 empty] | 35 | [7 empty] | 35 | [6 empty] | 35 | [7 empty] | 35
Условия проведения испытания: температура окружающей среды (18 - 25)0С, влажность воздуха (40 - 75)% | [11 empty] | Условия проведения испытания: температура окружающей среды (18 - 25)0С, влажность воздуха (40 - 75)% | [9 empty] | 40 | [7 empty] | 40 | [6 empty] | 40 | [7 empty] | 40
[12 empty] | Дата получение объекта подлежащего испытаниям: 24.10.2022 | [9 empty] | 45 | [7 empty] | 45 | [6 empty] | 45 | [7 empty] | 45
[12 empty] | Дата испытания: 25.10.2022-19.11.2022 | [9 empty] | 50 | [7 empty] | 50 | [6 empty] | 50 | [7 empty] | 50
[22 empty] | 55 | [7 empty] | 55 | [6 empty] | 55 | [7 empty] | 55
Испытание грунтов методом трехосного сжатия | [11 empty] | Испытание грунтов методом трехосного сжатия | [9 empty] | 60 | [7 empty] | 60 | [6 empty] | 60 | [7 empty] | 60
[22 empty] | 65 | [7 empty] | 65 | [6 empty] | 65 | [7 empty] | 65
Лабораторный номер: | [6 empty] | We, д.е. = |  |  |  |  | Лабораторный номер: |  | 1057 |  |  |  | We, д.е. = | 0.406669122 |  |  | 70 | [7 empty] | 70 | [6 empty] | 70 | [7 empty] | 70
Номер скважины: | [6 empty] | ρ, г/см3 = |  |  |  |  | Номер скважины: |  | BH-001 |  |  |  | ρ, г/см3 = | 1.75 |  |  | 75 | [7 empty] | 75 | [6 empty] | 75 | [7 empty] | 75
Глубина отбора, м: | [6 empty] | ρs, г/см3 = |  |  |  |  | Глубина отбора, м: |  | 1.7 |  |  |  | ρs, г/см3 = | 2.7 |  |  | 80 | [7 empty] | 80 | [6 empty] | 80 | [7 empty] | 80
Наименование грунта: | [6 empty] | e, д.е. = |  |  |  |  | Наименование грунта: |  | Суглинок, после оттаивания текучий, легкий песчанистый |  |  |  | e, д.е. = | 1.17029 |  |  | 85 | [7 empty] | 85 | [6 empty] | 85 | [7 empty] | 85
Схема проведения опыта: | [6 empty] | IL, д.е. = |  |  |  |  | Схема проведения опыта: |  | КД |  |  |  | IL, д.е. = | 1.082 |  |  | 90 | [7 empty] | 90 | [6 empty] | 90 | [7 empty] | 90
[22 empty] | 95 | [7 empty] | 95 | [6 empty] | 95 | [7 empty] | 95
[22 empty] | 100 | [7 empty] | 100 | [6 empty] | 100 | [7 empty] | 100
Результаты испытаний | [11 empty] | Результаты испытаний | [9 empty] | 105 | [7 empty] | 105 | [6 empty] | 105 | [7 empty] | 105
[22 empty] | 110 | [7 empty] | 110 | [6 empty] | 110 | [7 empty] | 110
[22 empty] | 115 | [7 empty] | 115 | [6 empty] | 115 | [7 empty] | 115
[22 empty] | 120 | [7 empty] | 120 | [6 empty] | 120 | [7 empty] | 120
[22 empty] | 125 | [7 empty] | 125 | [6 empty] | 125 | [7 empty] | 125
[22 empty] | 130 | [7 empty] | 130 | [6 empty] | 130 | [7 empty] | 130
[22 empty] | 135 | [7 empty] | 135 | [6 empty] | 135 | [7 empty] | 135
[22 empty] | 140 | [7 empty] | 140 | [6 empty] | 140 | [7 empty] | 140
[22 empty] | 145 | [7 empty] | 145 | [6 empty] | 145 | [7 empty] | 145
[22 empty] | 150 | [7 empty] | 150 | [6 empty] | 150 | [7 empty] | 150
[22 empty] | 155 | [7 empty] | 155 | [6 empty] | 155 | [7 empty] | 155
[22 empty] | 160 | [7 empty] | 160 | [6 empty] | 160 | [7 empty] | 160
[22 empty] | 165 | [7 empty] | 165 | [6 empty] | 165 | [7 empty] | 165
[22 empty] | 170 | [7 empty] | 170 | [6 empty] | 170 | [7 empty] | 170
[22 empty] | 175 | [7 empty] | 175 | [6 empty] | 175 | [7 empty] | 175
[22 empty] | 180 | [7 empty] | 180 | [6 empty] | 180 | [7 empty] | 180
[13 empty] | Давление в камере, Мпа σ3 | Вертикальная нагрузка, Мпа σ1 | Поровое давление, Мпа u
| K0, д.е. | 0.8435655 |  |  |  |  | Коэфф. Точки | [5 empty] | 0.05 | 0.08493633 | [5 empty] | 1 | [6 empty] | σ3,кПа | σ1,кПа | u, кПа |  |  |  | 4
| q_zg, МПа | 0.04217828 | [10 empty] | 0.15 | 0.2220252 | [27 empty] | δ3, Мпа | δ1-δ3, МПа | δ1, МПа | δ1, КПа
|  |  | Модуль деформации, МПа: | [9 empty] | 0.25 | 0.3591141 | [21 empty] | С, МПа:
|  |  | Е0= |  | Точки модуля (полное напр.), МПа |  |  |  | 0.04217828 | 0.06748524 | [25 empty] | φ, град:
|  |  | E50 = |  | qf (полное напр.), МПа |  |  |  | 0.1031446 | [26 empty] | E, Мпа
|  |  | Коэф. Поперечной деформации, ϑ = | [9 empty] | Эффективные значения угла внутреннего трения и удельного сцепления ϕ', С' | [13 empty] | x | 0
[13 empty] | ϕ', град. = | 9 | [12 empty] | y |  |  |  | С, кПа | φ,°
[13 empty] | С', МПа = | 0.007
| Исполнитель: | [6 empty] | Морозов Д.С. |  |  |  |  | Исполнитель: |  |  |  |  | Морозов Д.С.
| Начальник исп. лаборатории: | [6 empty] | Семиколенова Л.Г. |  |  |  |  | Начальник исп. лаборатории: |  |  |  |  | Семиколенова Л.Г.
Лист 1 , всего листов 2 | [11 empty] | Лист 2 , всего листов 2
Частичное воспроизведение протокола испытаний без письменного разрешения ООО «ИнжГео» ЗАПРЕЩАЕТСЯ | [11 empty] | Частичное воспроизведение протокола испытаний без письменного разрешения ООО «ИнжГео» ЗАПРЕЩАЕТСЯ
[5 empty] | второй график |  | первый график | [9 empty] | К Пуассона
dev50 | epsE50 | ind | devE0 | epsE0 | dev | eps | sigma |  | dev1 | eps1 | dev2 | eps2 | dev3 | eps3 |  | Глины
0.05314463 | 0.0128583 |  |  |  | 0 | 0 |  |  | 0 | 0 | 0 | 0 | 0 | 0 |  | < 0 | 0,20-0,30
ind |  |  |  |  | 0.001168386 | 0.000767649 |  |  | 0.004 | 0.0006774576 | 0.01544769 | 0.0006921803 | 0.02753565 | 0.0007577562 |  | 0-0,25 | 0,30-0,38
2 |  |  |  |  | 0.004180877 | 0.001535298 |  |  | 0.008091393 | 0.001546372 | 0.025 | 0.001294835 | 0.045 | 0.00152428 |  | 0,25< | 0,38-0,45
E0 |  |  |  |  | 0.009935701 | 0.002302947 |  |  | 0.01136729 | 0.002319558 | 0.03231569 | 0.002076541 | 0.05455704 | 0.002640006 |  | Суглинки | 0,35-0,37
epsE0 | devE0 |  |  |  | 0.01033108 | 0.003070596 |  |  | 0.01432557 | 0.003092744 | 0.0360126 | 0.002664593 | 0.05620211 | 0.003031025 |  | Пески и супеси | 0,30-0,35
0.004286099 | 0.02530697 |  |  |  | 0.02026525 | 0.003838245 |  |  | 0.01746816 | 0.004226408 | 0.03812481 | 0.003460901 | 0.05841553 | 0.003788781
[5 empty] | 0.02530697 | 0.004286099 |  |  | 0.0180875 | 0.004639116 | 0.04043904 | 0.004153082 | 0.06223005 | 0.004546537
График E50 |  | График E |  |  | 0.02170742 | 0.005373543 |  |  | 0.01911618 | 0.005412302 | 0.04197727 | 0.004845262 | 0.06524501 | 0.005304293
eps | q | sigma |  |  | 0.02849017 | 0.006141192 |  |  | 0.02030355 | 0.006185489 | 0.04424022 | 0.005537442 | 0.06735976 | 0.00606205
Горизонтальная линия E50 |  | Касательная |  |  | 0.03506054 | 0.006908841 |  |  | 0.02104948 | 0.006958675 | 0.04602865 | 0.006229622 | 0.06987367 | 0.006819806
0 |  | a | b |  | 0.03246719 | 0.00767649 |  |  | 0.02205386 | 0.007731861 | 0.04774329 | 0.006921803 | 0.07248608 | 0.007577562
|  |  | 0 |  | 0.03575881 | 0.008444139 |  |  | 0.02301658 | 0.008505047 | 0.04878488 | 0.007613983 | 0.07559634 | 0.008335318
Вертикальная линия E50 |  | p1 и p2 |  |  | 0.0399841 | 0.009211787 |  |  | 0.02423752 | 0.009278233 | 0.05055416 | 0.008306163 | 0.07780382 | 0.009093074
| 0 | 0 |  |  | 0.03619172 | 0.009979436 |  |  | 0.02501657 | 0.01005142 | 0.05215186 | 0.008998343 | 0.08050786 | 0.00985083
[5 empty] | 0.03643036 | 0.01074709 |  |  | 0.0256536 | 0.0108246 | 0.05377873 | 0.009690524 | 0.08200781 | 0.01060859
Касательная линия E50 |  |  |  |  | 0.0387487 | 0.01151473 |  |  | 0.02644851 | 0.01159779 | 0.0552355 | 0.0103827 | 0.08470304 | 0.01136634
0 | 0 | Горизонтальная 1 |  |  | 0.04519543 | 0.01228238 |  |  | 0.02750118 | 0.01237098 | 0.05592291 | 0.01107488 | 0.08659289 | 0.0121241
[5 empty] | 0.05314463 | 0.0128583 |  |  | 0.02801149 | 0.01314416 | 0.0574417 | 0.01176706 | 0.08827673 | 0.01288186
Горизонтальная линия qкр |  |  |  |  | 0.05277057 | 0.01381768 |  |  | 0.02887933 | 0.01391735 | 0.05879261 | 0.01245924 | 0.09015389 | 0.01363961
Горизонтальная линия q |  | Горизонтальная 2 |  |  | 0.06002915 | 0.01458533 |  |  | 0.02930458 | 0.01469054 | 0.05937637 | 0.01315142 | 0.09162374 | 0.01439737
0 |  | 0 |  |  | 0.05853804 | 0.01535298 |  |  | 0.02998712 | 0.01546372 | 0.06079373 | 0.01384361 | 0.09328562 | 0.01515512
[5 empty] | 0.05923512 | 0.01612063 |  |  | 0.03052684 | 0.01623691 | 0.06174542 | 0.01453579 | 0.0946389 | 0.01591288
Вертикальная линия q |  |  |  |  | 0.07105823 | 0.01688828 |  |  | 0.03112363 | 0.01701009 | 0.06213218 | 0.01522797 | 0.09658292 | 0.01667064
| 0 |  |  |  | 0.06894524 | 0.01765593 |  |  | 0.03157736 | 0.01778328 | 0.06295476 | 0.01592015 | 0.09751705 | 0.01742839
[5 empty] | 0.06983401 | 0.01842357 |  |  | 0.03168793 | 0.01855647 | 0.06381388 | 0.01661233 | 0.09884062 | 0.01818615
[5 empty] | 0.0776624 | 0.01919122 |  |  | 0.03205522 | 0.01932965 | 0.06481028 | 0.01730451 | 0.09945301 | 0.0189439
[5 empty] | 0.08436827 | 0.01995887 |  |  | 0.0326791 | 0.02010284 | 0.06514471 | 0.01799669 | 0.1007535 | 0.01970166
[5 empty] | 0.08388949 | 0.02072652 |  |  | 0.03265947 | 0.02087602 | 0.06571791 | 0.01868887 | 0.1016416 | 0.02045942
[5 empty] | 0.08316391 | 0.02149417 |  |  | 0.03299621 | 0.02164921 | 0.0663306 | 0.01938105 | 0.1014165 | 0.02121717
[5 empty] | 0.09312939 | 0.02226182 |  |  | 0.03328921 | 0.0224224 | 0.06668354 | 0.02007323 | 0.1021777 | 0.02197493
[5 empty] | 0.08972381 | 0.02302947 |  |  | 0.03333835 | 0.02319558 | 0.06707745 | 0.02076541 | 0.1029244 | 0.02273269
[5 empty] | 0.09188501 | 0.02379712 |  |  | 0.0334435 | 0.02396877 | 0.06761308 | 0.02145759 | 0.102656 | 0.02349044
[5 empty] | 0.09555086 | 0.02456477 |  |  | 0.03370457 | 0.02474195 | 0.06829116 | 0.02214977 | 0.1030719 | 0.0242482
[5 empty] | 0.09965921 | 0.02533242 |  |  | 0.03372143 | 0.02551514 | 0.06841244 | 0.02284195 | 0.1034715 | 0.02500595
[5 empty] | 0.1001479 | 0.02610006 |  |  | 0.03339509 | 0.02628833 | 0.06797765 | 0.02353413 | 0.1036437 | 0.02576371
[5 empty] | 0.09510603 | 0.02686771 |  |  | 0.03362877 | 0.02706151 | 0.06828753 | 0.02422631 | 0.1027581 | 0.02652147
[5 empty] | 0.09486274 | 0.02763536 |  |  | 0.0333259 | 0.0278347 | 0.06854282 | 0.02491849 | 0.1025239 | 0.02727922
[5 empty] | 0.09945784 | 0.02840301 |  |  | 0.0332899 | 0.02860788 | 0.06823682 | 0.02561067 | 0.102554 | 0.02803698
[5 empty] | 0.09791847 | 0.02917066 |  |  | 0.0330242 | 0.02938107 | 0.0680239 | 0.02630285 | 0.1017609 | 0.02879474
[5 empty] | 0.1012717 | 0.02993831 |  |  | 0.03293222 | 0.03015426 | 0.06820422 | 0.02699503 | 0.1012574 | 0.02955249
[5 empty] | 0.09354482 | 0.03070596 |  |  | 0.03261741 | 0.03092744 | 0.06818752 | 0.02768721 | 0.100356 | 0.03031025
[5 empty] | 0.09776481 | 0.03147361 |  |  | 0.03238318 | 0.03170063 | 0.06758354 | 0.02837939 | 0.09926952 | 0.031068
[5 empty] | 0.09795886 | 0.03224126 |  |  | 0.03223297 | 0.03247381 | 0.06730203 | 0.02907157 | 0.09881055 | 0.03182576
[5 empty] | 0.09315409 | 0.03300891 |  |  | 0.03207019 | 0.033247 | 0.06605274 | 0.02976375 | 0.09799178 | 0.03258352
[5 empty] | 0.09537764 | 0.03377655 |  |  | 0.03159829 | 0.03402019 | 0.06564539 | 0.03045593 | 0.09602586 | 0.03334127
[5 empty] | 0.09565664 | 0.0345442 |  |  | 0.03132068 | 0.03479337 | 0.06528975 | 0.03114811 | 0.09492548 | 0.03409903
[5 empty] | 0.09001822 | 0.03531185 |  |  | 0.0310408 | 0.03556656 | 0.06479555 | 0.03184029 | 0.0942033 | 0.03485678
[5 empty] | 0.09448951 | 0.0360795 |  |  | 0.03096207 | 0.03633975 | 0.06367253 | 0.03253247 | 0.09297197 | 0.03561454
[5 empty] | 0.09209764 | 0.03684715 |  |  | 0.03068793 | 0.03711293 | 0.06323045 | 0.03322465 | 0.09244419 | 0.0363723
[5 empty] | 0.08986975 | 0.0376148 |  |  | 0.03012179 | 0.03788612 | 0.06197904 | 0.03391683 | 0.0903326 | 0.03713005
[5 empty] | 0.08582501 | 0.03838245 |  |  | 0.03006709 | 0.0386593 | 0.06112805 | 0.03460901 | 0.09004988 | 0.03788781
[5 empty] | 0.08686822 | 0.0391501 |  |  | 0.02962726 | 0.03943249 | 0.06078722 | 0.03530119 | 0.08860869 | 0.03864557
[5 empty] | 0.08996165 | 0.03991775 |  |  | 0.02970572 | 0.04020568 | 0.05976629 | 0.03599337 | 0.08782171 | 0.03940332
[5 empty] | 0.08810218 | 0.04068539 |  |  | 0.0294059 | 0.04097886 | 0.05917502 | 0.03668555 | 0.08690159 | 0.04016108
[5 empty] | 0.0892867 | 0.04145304 |  |  | 0.02903124 | 0.04175205 | 0.05892314 | 0.03737773 | 0.08626102 | 0.04091883
[5 empty] | 0.08751208 | 0.04222069 |  |  | 0.02888515 | 0.04252523 | 0.05782039 | 0.03806991 | 0.08521264 | 0.04167659
[5 empty] | 0.09277522 | 0.04298834 |  |  | 0.02907107 | 0.04329842 | 0.05717653 | 0.03876209 | 0.08506915 | 0.04243435
[5 empty] | 0.09507299 | 0.04375599 |  |  | 0.02869242 | 0.04407161 | 0.05690129 | 0.03945427 | 0.08404319 | 0.0431921
[5 empty] | 0.08740227 | 0.04452364 |  |  | 0.02895263 | 0.04484479 | 0.05660441 | 0.04014646 | 0.08374744 | 0.04394986
[5 empty] | 0.09375996 | 0.04529129 |  |  | 0.0287575 | 0.04561798 | 0.05669565 | 0.04083864 | 0.08379456 | 0.04470762
[5 empty] | 0.09214293 | 0.04605894 |  |  | 0.02891871 | 0.04639116 | 0.05578475 | 0.04153082 | 0.08379723 | 0.04546537
[5 empty] | 0.09854806 | 0.04682659 |  |  | 0.02913328 | 0.04716435 | 0.05578144 | 0.042223 | 0.08373325 | 0.04622313
[5 empty] | 0.08897225 | 0.04759424 |  |  | 0.02929642 | 0.04793754 | 0.05579046 | 0.04291518 | 0.08357985 | 0.04698088
[5 empty] | 0.09941237 | 0.04836188 |  |  | 0.02940334 | 0.04871072 | 0.05639493 | 0.04360736 | 0.0842055 | 0.04773864
[5 empty] | 0.0958653 | 0.04912953 |  |  | 0.02944926 | 0.04948391 | 0.05608713 | 0.04429954 | 0.08587794 | 0.0484964
[5 empty] | 0.09232794 | 0.04989718 |  |  | 0.03002938 | 0.05025709 | 0.05656096 | 0.04499172 | 0.08636493 | 0.04925415
[5 empty] | 0.09879715 | 0.05066483 |  |  | 0.03023892 | 0.05103028 | 0.05691033 | 0.0456839 | 0.08773422 | 0.05001191
[5 empty] | 0.09226984 | 0.05143248 |  |  | 0.03047309 | 0.05180347 | 0.05722915 | 0.04637608 | 0.08975355 | 0.05076966
[5 empty] | 0.09674287 | 0.05220013 |  |  | 0.0307271 | 0.05257665 | 0.05751133 | 0.04706826 | 0.09149067 | 0.05152742
[5 empty] | 0.09821313 | 0.05296778 |  |  | 0.03139616 | 0.05334984 | 0.05875075 | 0.04776044 | 0.09351335 | 0.05228518
[5 empty] | 0.09767751 | 0.05373543 |  |  | 0.03157549 | 0.05412302 | 0.05864134 | 0.04845262 | 0.09518931 | 0.05304293
[5 empty] | 0.09913288 | 0.05450308 |  |  | 0.0318603 | 0.05489621 | 0.05987699 | 0.0491448 | 0.09708633 | 0.05380069
[5 empty] | 0.09957614 | 0.05527072 |  |  | 0.03244579 | 0.0556694 | 0.06065161 | 0.04983698 | 0.09847215 | 0.05455845
[5 empty] | 0.09800416 | 0.05603837 |  |  | 0.03272718 | 0.05644258 | 0.06065911 | 0.05052916 | 0.1003145 | 0.0553162
[5 empty] | 0.09541383 | 0.05680602 |  |  | 0.03299968 | 0.05721577 | 0.06149338 | 0.05122134 | 0.1012812 | 0.05607396
[5 empty] | 0.101802 | 0.05757367 |  |  | 0.03365851 | 0.05798895 | 0.06234834 | 0.05191352 | 0.1037399 | 0.05683171
[5 empty] | 0.09816564 | 0.05834132 |  |  | 0.03399887 | 0.05876214 | 0.06341789 | 0.0526057 | 0.1044584 | 0.05758947
[5 empty] | 0.09750155 | 0.05910897 |  |  | 0.03421598 | 0.05953533 | 0.06409593 | 0.05329788 | 0.1058044 | 0.05834723
[5 empty] | 0.1038066 | 0.05987662 |  |  | 0.03430505 | 0.06030851 | 0.06447637 | 0.05399006 | 0.1071458 | 0.05910498
[5 empty] | 0.09707779 | 0.06064427 |  |  | 0.03493633 | 0.0610817 | 0.06595311 | 0.05468224 | 0.1082502 | 0.05986274
[5 empty] | 0.1062893 | 0.06141192 |  |  | 0.03509096 | 0.06185489 | 0.06622006 | 0.05537442 | 0.1078854 | 0.0606205
[5 empty] | 0.0985319 | 0.06217957 |  |  | 0.03502555 | 0.06262807 | 0.06687113 | 0.0560666 | 0.1091141 | 0.06137825
[5 empty] | 0.1047531 | 0.06294721 |  |  | 0.03546608 | 0.06340126 | 0.06820021 | 0.05675878 | 0.1082105 | 0.06213601
[5 empty] | 0.1069754 | 0.06371486 |  |  | 0.03571111 | 0.06417444 | 0.06840121 | 0.05745096 | 0.1089978 | 0.06289376
[5 empty] | 0.09919815 | 0.06448251 |  |  | 0.03585917 | 0.06494763 | 0.06896804 | 0.05814314 | 0.1086817 | 0.06365152
[5 empty] | 0.103421 | 0.06525016 |  |  | 0.03600882 | 0.06572082 | 0.0699946 | 0.05883532 | 0.1087621 | 0.06440928
[5 empty] | 0.09864351 | 0.06601781 |  |  | 0.03645862 | 0.066494 | 0.07037479 | 0.0595275 | 0.1090391 | 0.06516703
[5 empty] | 0.1028652 | 0.06678546 |  |  | 0.03680712 | 0.06726719 | 0.07070253 | 0.06021968 | 0.1093127 | 0.06592479
[5 empty] | 0.0990856 | 0.06755311 |  |  | 0.03685286 | 0.06804037 | 0.07157171 | 0.06091186 | 0.1095829 | 0.06668254
[5 empty] | 0.1013043 | 0.06832076 |  |  | 0.03699439 | 0.06881356 | 0.0720252 | 0.06160404 | 0.1092496 | 0.0674403
[5 empty] | 0.1075208 | 0.06908841 |  |  | 0.03743028 | 0.06958675 | 0.07208478 | 0.06229622 | 0.1094129 | 0.06819806
[5 empty] | 0.1037347 | 0.06985605 |  |  | 0.03775907 | 0.07035993 | 0.07279223 | 0.0629884 | 0.1098727 | 0.06895581
[5 empty] | 0.09994545 | 0.0706237 |  |  | 0.0376793 | 0.07113312 | 0.0732033 | 0.06368058 | 0.1099292 | 0.06971357
[5 empty] | 0.1001527 | 0.07139135 |  |  | 0.03788955 | 0.0719063 | 0.07321683 | 0.06437276 | 0.1093822 | 0.07047133
[5 empty] | 0.105356 | 0.072159 |  |  | 0.03818834 | 0.07267949 | 0.07423171 | 0.06506494 | 0.1091319 | 0.07122908
[5 empty] | 0.1075548 | 0.07292665 |  |  | 0.03847424 | 0.07345268 | 0.07404677 | 0.06575712 | 0.1094781 | 0.07198684
[5 empty] | 0.1097487 | 0.0736943 |  |  | 0.0386458 | 0.07422586 | 0.07446089 | 0.06644931 | 0.1094209 | 0.07274459
[5 empty] | 0.1049372 | 0.07446195 |  |  | 0.03880156 | 0.07499905 | 0.07537292 | 0.06714149 | 0.1091604 | 0.07350235
[5 empty] | 0.10012 | 0.0752296 |  |  | 0.03904008 | 0.07577223 | 0.07578173 | 0.06783367 | 0.1095964 | 0.07426011
[5 empty] | 0.1062965 | 0.07599725 |  |  | 0.03885992 | 0.07654542 | 0.07588617 | 0.06852585 | 0.1101291 | 0.07501786
[5 empty] | 0.1074663 | 0.0767649 |  |  | 0.03925961 | 0.07731861 | 0.0761851 | 0.06921803 | 0.1099583 | 0.07577562
[5 empty] | 0.1016289 | 0.07753254 |  |  | 0.03913772 | 0.07809179 | 0.07677739 | 0.06991021 | 0.1095842 | 0.07653338
[5 empty] | 0.1007839 | 0.07830019 |  |  | 0.0390928 | 0.07886498 | 0.07736189 | 0.07060239 | 0.1103067 | 0.07729113
[5 empty] | 0.1109308 | 0.07906784 |  |  | 0.03912339 | 0.07963816 | 0.07733746 | 0.07129457 | 0.1102258 | 0.07804889
[5 empty] | 0.1090692 | 0.07983549 |  |  | 0.03912823 | 0.08041135 | 0.07760296 | 0.07198675 | 0.1102416 | 0.07880664
[5 empty] | 0.1021986 | 0.08060314 |  |  | 0.03940916 | 0.08118454 | 0.07805726 | 0.07267893 | 0.109454 | 0.0795644
[5 empty] | 0.1013186 | 0.08137079 |  |  | 0.03906774 | 0.08195772 | 0.07839921 | 0.07337111 | 0.110363 | 0.08032216
[5 empty] | 0.1044287 | 0.08213844 |  |  | 0.03920486 | 0.08273091 | 0.07902768 | 0.07406329 | 0.1094686 | 0.08107991
[5 empty] | 0.1075285 | 0.08290609 |  |  | 0.03902143 | 0.08350409 | 0.07884152 | 0.07475547 | 0.1100709 | 0.08183767
[5 empty] | 0.1096174 | 0.08367374 |  |  | 0.03881835 | 0.08427728 | 0.07943959 | 0.07544765 | 0.1095537 | 0.08259542
[5 empty] | 0.1076952 | 0.08444139 |  |  | 0.03899654 | 0.08505047 | 0.07982076 | 0.07613983 | 0.1102864 | 0.08335318
[5 empty] | 0.1117612 | 0.08520903 |  |  | 0.0387569 | 0.08582365 | 0.08038388 | 0.07683201 | 0.1094705 | 0.08411094
[5 empty] | 0.105815 | 0.08597668 |  |  | 0.03870033 | 0.08659684 | 0.08012781 | 0.07752419 | 0.1100078 | 0.08486869
[5 empty] | 0.1028563 | 0.08674433 |  |  | 0.03852774 | 0.08737003 | 0.08015142 | 0.07821637 | 0.1097004 | 0.08562645
[5 empty] | 0.1068845 | 0.08751198 |  |  | 0.03824004 | 0.08814321 | 0.08035356 | 0.07890855 | 0.1088504 | 0.08638421
[5 empty] | 0.1088992 | 0.08827963 |  |  | 0.03793813 | 0.0889164 | 0.08083309 | 0.07960073 | 0.1092598 | 0.08714196
[5 empty] | 0.1108931 | 0.08904728 |  |  | 0.03792291 | 0.08968958 | 0.08118888 | 0.08029291 | 0.1085306 | 0.08789972
[5 empty] | 0.1058172 | 0.08981493 |  |  | 0.0374953 | 0.09046277 | 0.08081978 | 0.08098509 | 0.1075648 | 0.08865747
[5 empty] | 0.1106665 | 0.09058258 |  |  | 0.0372562 | 0.09123596 | 0.08112465 | 0.08167727 | 0.1072646 | 0.08941523
[5 empty] | 0.1084466 | 0.09135023 |  |  | 0.03690651 | 0.09200914 | 0.08100236 | 0.08236945 | 0.1073318 | 0.09017299
[5 empty] | 0.1021634 | 0.09211787 |  |  | 0.03684714 | 0.09278233 | 0.08105177 | 0.08306163 | 0.1063686 | 0.09093074
[5 empty] | 0.1078224 | 0.09288552 |  |  | 0.03657899 | 0.09355551 | 0.08157172 | 0.08375381 | 0.105977 | 0.0916885
[5 empty] | 0.1094293 | 0.09365317 |  |  | 0.03620298 | 0.0943287 | 0.08103618 | 0.08444599 | 0.105359 | 0.09244626
[5 empty] | 0.1059898 | 0.09442082 |  |  | 0.03582001 | 0.09510189 | 0.08160363 | 0.08513817 | 0.1049167 | 0.09320401
[5 empty] | 0.1085095 | 0.09518847 |  |  | 0.03563098 | 0.09587507 | 0.08067937 | 0.08583035 | 0.105152 | 0.09396177
[5 empty] | 0.1069943 | 0.09595612 |  |  | 0.0352368 | 0.09664826 | 0.08086958 | 0.08652253 | 0.1043671 | 0.09471952
[5 empty] | 0.09944961 | 0.09672377 |  |  | 0.03523837 | 0.09742144 | 0.07998046 | 0.08721471 | 0.1034639 | 0.09547728
[5 empty] | 0.1008813 | 0.09749142 |  |  | 0.0347366 | 0.09819463 | 0.08011821 | 0.08790689 | 0.1032446 | 0.09623504
[5 empty] | 0.09829489 | 0.09825907 |  |  | 0.0344324 | 0.09896782 | 0.07938902 | 0.08859907 | 0.101911 | 0.09699279
[5 empty] | 0.1056962 | 0.09902672 |  |  | 0.03432667 | 0.099741 | 0.07849909 | 0.08929125 | 0.1012653 | 0.09775055
[5 empty] | 0.1050908 | 0.09979436 |  |  | 0.03372032 | 0.1005142 | 0.07845461 | 0.08998343 | 0.1013095 | 0.0985083
[5 empty] | 0.1044844 | 0.100562 |  |  | 0.03351425 | 0.1012874 | 0.07736179 | 0.09067561 | 0.09994555 | 0.09926606
[5 empty] | 0.1018827 | 0.1013297 |  |  | 0.03340937 | 0.1020606 | 0.07642681 | 0.09136779 | 0.09937561 | 0.1000238
[5 empty] | 0.1032914 | 0.1020973 |  |  | 0.03290659 | 0.1028337 | 0.07555587 | 0.09205997 | 0.09850165 | 0.1007816
[5 empty] | 0.1037161 | 0.102865 |  |  | 0.03260681 | 0.1036069 | 0.07495517 | 0.09275216 | 0.09822571 | 0.1015393
[5 empty] | 0.09716255 | 0.1036326 |  |  | 0.03231093 | 0.1043801 | 0.07443091 | 0.09344434 | 0.09744982 | 0.1022971
[5 empty] | 0.09563637 | 0.1044003 |  |  | 0.03221987 | 0.1051533 | 0.07358927 | 0.09413652 | 0.09647603 | 0.1030548
[5 empty] | 0.09314327 | 0.1051679 |  |  | 0.03163452 | 0.1059265 | 0.07273646 | 0.0948287 | 0.09600636 | 0.1038126
[5 empty] | 0.09668891 | 0.1059356 |  |  | 0.0316558 | 0.1066997 | 0.07137867 | 0.09552088 | 0.09534284 | 0.1045704
[5 empty] | 0.09327898 | 0.1067032 |  |  | 0.03118461 | 0.1074729 | 0.0710221 | 0.09621306 | 0.09438751 | 0.1053281
[5 empty] | 0.09891914 | 0.1074709 |  |  | 0.03101661 | 0.108246 | 0.07027294 | 0.09690524 | 0.09454241 | 0.1060859
[5 empty] | 0.09961509 | 0.1082385 |  |  | 0.03064631 | 0.1090192 | 0.06903738 | 0.09759742 | 0.09400956 | 0.1068436
[5 empty] | 0.09937249 | 0.1090062 |  |  | 0.0302737 | 0.1097924 | 0.06872164 | 0.0982896 | 0.09267986 | 0.1076014
[5 empty] | 0.09319702 | 0.1097738 |  |  | 0.02999878 | 0.1105656 | 0.06783189 | 0.09898178 | 0.09273967 | 0.1083591
[5 empty] | 0.1000944 | 0.1105414 |  |  | 0.03002157 | 0.1113388 | 0.06657433 | 0.09967396 | 0.09158898 | 0.1091169
[5 empty] | 0.09306847 | 0.1113091 |  |  | 0.02974205 | 0.112112 | 0.06595517 | 0.1003661 | 0.09152782 | 0.1098746
[5 empty] | 0.09806853 | 0.1120767 |  |  | 0.02926023 | 0.1128852 | 0.0650806 | 0.1010583 | 0.09005622 | 0.1106324
[5 empty] | 0.09306888 | 0.1128444 |  |  | 0.02907611 | 0.1136584 | 0.06505681 | 0.1017505 | 0.08947423 | 0.1113902
[5 empty] | 0.09006973 | 0.113612 |  |  | 0.02878969 | 0.1144315 | 0.06389 | 0.1024427 | 0.08938188 | 0.1121479
[5 empty] | 0.09707131 | 0.1143797 |  |  | 0.02850097 | 0.1152047 | 0.06378636 | 0.1031349 | 0.08797921 | 0.1129057
[5 empty] | 0.09307386 | 0.1151473 |  |  | 0.02820996 | 0.1159779 | 0.06345209 | 0.103827 | 0.08716625 | 0.1136634
[5 empty] | 0.09107761 | 0.115915 |  |  | 0.02771665 | 0.1167511 | 0.06299339 | 0.1045192 | 0.08714305 | 0.1144212
[5 empty] | 0.09708279 | 0.1166826 |  |  | 0.02762105 | 0.1175243 | 0.06291645 | 0.1052114 | 0.08560964 | 0.1151789
[5 empty] | 0.09508962 | 0.1174503 |  |  | 0.02742316 | 0.1182975 | 0.06272747 | 0.1059036 | 0.08566606 | 0.1159367
[5 empty] | 0.09209833 | 0.1182179 |  |  | 0.02682298 | 0.1190707 | 0.06253265 | 0.1065958 | 0.08431235 | 0.1166945
[5 empty] | 0.09610917 | 0.1189856 |  |  | 0.0265205 | 0.1198438 | 0.06262236 | 0.1072879 | 0.08384854 | 0.1174522
[5 empty] | 0.09712234 | 0.1197532 |  |  | 0.02651574 | 0.120617 | 0.06262276 | 0.1079801 | 0.08277467 | 0.11821
[5 empty] | 0.0901381 | 0.1205209 |  |  | 0.02620869 | 0.1213902 | 0.06202418 | 0.1086723 | 0.08259078 | 0.1189677
[5 empty] | 0.1001567 | 0.1212885 |  |  | 0.02579936 | 0.1221634 | 0.0623273 | 0.1093645 | 0.0812969 | 0.1197255
[5 empty] | 0.1001783 | 0.1220562 |  |  | 0.02528774 | 0.1229366 | 0.06263278 | 0.1100567 | 0.08029308 | 0.1204832
[5 empty] | 0.1002031 | 0.1228238 |  |  | 0.02527384 | 0.1237098 | 0.06214128 | 0.1107488 | 0.07977935 | 0.121241
[5 empty] | 0.1002315 | 0.1235915 |  |  | 0.02495766 | 0.124483 | 0.06275347 | 0.111441 | 0.07875575 | 0.1219987
[5 empty] | 0.09426355 | 0.1243591 |  |  | 0.02463919 | 0.1252561 | 0.06267002 | 0.1121332 | 0.07832231 | 0.1227565
[5 empty] | 0.09129958 | 0.1251268 |  |  | 0.02401845 | 0.1260293 | 0.06279158 | 0.1128254 | 0.07757908 | 0.1235143
[5 empty] | 0.0903398 | 0.1258944 |  |  | 0.02399543 | 0.1268025 | 0.06231882 | 0.1135176 | 0.07602608 | 0.124272
[5 empty] | 0.1003844 | 0.1266621 |  |  | 0.02357013 | 0.1275757 | 0.0622524 | 0.1142097 | 0.07556337 | 0.1250298
[5 empty] | 0.1004337 | 0.1274297 |  |  | 0.02304256 | 0.1283489 | 0.062693 | 0.1149019 | 0.07479097 | 0.1257875
[5 empty] | 0.09448787 | 0.1281974 |  |  | 0.02281271 | 0.1291221 | 0.06254127 | 0.1155941 | 0.07360892 | 0.1265453
[5 empty] | 0.09854713 | 0.128965 |  |  | 0.02248059 | 0.1298953 | 0.06279788 | 0.1162863 | 0.07311726 | 0.127303
[5 empty] | 0.1006117 | 0.1297327 |  |  | 0.0222462 | 0.1306684 | 0.06246349 | 0.1169785 | 0.07251603 | 0.1280608
[5 empty] | 0.09968189 | 0.1305003 |  |  | 0.02180954 | 0.1314416 | 0.06293877 | 0.1176706 | 0.07150526 | 0.1288186
[5 empty] | 0.1007578 | 0.131268 |  |  | 0.0213706 | 0.1322148 | 0.06262439 | 0.1183628 | 0.070685 | 0.1295763
[5 empty] | 0.09183982 | 0.1320356 |  |  | 0.02112941 | 0.132988 | 0.06282099 | 0.119055 | 0.06925527 | 0.1303341
[5 empty] | 0.09692805 | 0.1328033 |  |  | 0.02098594 | 0.1337612 | 0.06292926 | 0.1197472 | 0.06871613 | 0.1310918
[5 empty] | 0.1000228 | 0.1335709 |  |  | 0.02044021 | 0.1345344 | 0.06324986 | 0.1204394 | 0.06766759 | 0.1318496
[5 empty] | 0.09612419 | 0.1343386 |  |  | 0.02029222 | 0.1353076 | 0.06338344 | 0.1211315 | 0.06610971 | 0.1326073
[5 empty] | 0.09123257 | 0.1351062 |  |  | 0.01994196 | 0.1360807 | 0.06373068 | 0.1218237 | 0.06524252 | 0.1333651
[5 empty] | 0.09534812 | 0.1358739 |  |  | 0.01948944 | 0.1368539 | 0.06329223 | 0.1225159 | 0.06506605 | 0.1341228
[5 empty] | 0.09247107 | 0.1366415 |  |  | 0.01913466 | 0.1376271 | 0.06346877 | 0.1232081 | 0.06358035 | 0.1348806
[5 empty] | 0.09460165 | 0.1374092 |  |  | 0.01867763 | 0.1384003 | 0.06416095 | 0.1239003 | 0.06228545 | 0.1356384
[5 empty] | 0.0977401 | 0.1381768 |  |  | 0.01821834 | 0.1391735 | 0.06396945 | 0.1245924 | 0.06158139 | 0.1363961
[5 empty] | 0.09988664 | 0.1389445 |  |  | 0.01805679 | 0.1399467 | 0.06419492 | 0.1252846 | 0.0603682 | 0.1371539
[5 empty] | 0.09204151 | 0.1397121 |  |  | 0.01759298 | 0.1407199 | 0.06493803 | 0.1259768 | 0.05944593 | 0.1379116
[5 empty] | 0.09220493 | 0.1404798 |  |  | 0.01712692 | 0.141493 | 0.06509945 | 0.126669 | 0.05851461 | 0.1386694
[5 empty] | 0.09437713 | 0.1412474 |  |  | 0.01695861 | 0.1422662 | 0.06517983 | 0.1273612 | 0.05727428 | 0.1394271
[5 empty] | 0.1025583 | 0.1420151 |  |  | 0.01658805 | 0.1430394 | 0.06527985 | 0.1280533 | 0.05662497 | 0.1401849
[5 empty] | 0.0987488 | 0.1427827 |  |  | 0.01621524 | 0.1438126 | 0.06620017 | 0.1287455 | 0.05576673 | 0.1409427
[5 empty] | 0.09394873 | 0.1435504 |  |  | 0.01594018 | 0.1445858 | 0.06634145 | 0.1294377 | 0.05419959 | 0.1417004
[5 empty] | 0.1021584 | 0.144318 |  |  | 0.01556288 | 0.145359 | 0.06660435 | 0.1301299 | 0.05312358 | 0.1424582
[5 empty] | 0.09337793 | 0.1450857 |  |  | 0.01508332 | 0.1461322 | 0.06698954 | 0.1308221 | 0.05223875 | 0.1432159
[5 empty] | 0.1016077 | 0.1458533 |  |  | 0.01470153 | 0.1469054 | 0.06709769 | 0.1315142 | 0.05144513 | 0.1439737
[5 empty] | 0.09384779 | 0.146621 |  |  | 0.01421749 | 0.1476785 | 0.06762946 | 0.1322064 | 0.04944277 | 0.1447314
[5 empty] | 0.09909853 | 0.1473886 |  |  | 0.01383121 | 0.1484517 | 0.06788552 | 0.1328986 | 0.04913169 | 0.1454892
[5 empty] | 0.1003601 | 0.1481562 |  |  | 0.01364269 | 0.1492249 | 0.06836652 | 0.1335908 | 0.04721194 | 0.1462469
[5 empty] | 0.1046328 | 0.1489239 |  |  | 0.01325192 | 0.1499981 | 0.06887314 | 0.134283 | 0.04678354 | 0.1470047
[5 empty] | 0.1049168 | 0.1496915 |  |  | 0.01265893 | 0.1507713 | 0.06940603 | 0.1349752 | 0.04584655 | 0.1477625
[5 empty] | 0.09721233 | 0.1504592 |  |  | 0.01246369 | 0.1515445 | 0.07016586 | 0.1356673 | 0.044601 | 0.1485202
[5 empty] | 0.09551964 | 0.1512268 |  |  | 0.01206622 | 0.1523177 | 0.0710533 | 0.1363595 | 0.04304692 | 0.149278
[5 empty] | 0.1018389 | 0.1519945 |  |  | 0.01136651 | 0.1530908 | 0.07186901 | 0.1370517 | 0.04248435 | 0.1500357
[5 empty] | 0.09617048 | 0.1527621 |  |  | 0.01126457 | 0.153864 | 0.07251366 | 0.1377439 | 0.04101333 | 0.1507935