## 1
Общество с ограниченной ответственностью "Инженерная геология" (ООО "ИнжГео") | [11 empty] | Общество с ограниченной ответственностью "Инженерная геология" (ООО "ИнжГео")
Юр. адрес: 117279, г. Москва, ул. Миклухо-Маклая, 36 а, этаж 5, пом. XXIII к. 76-84 | [11 empty] | Юр. адрес: 117279, г. Москва, ул. Миклухо-Маклая, 36 а, этаж 5, пом. XXIII к. 76-84 | [8 empty] | нагр |  |  | X0 | Y0 | R |  | нагр |  |  |  | X0 | Y0 | R | нагр |  |  |  | X0 | Y0 | R |  | нагр |  |  |  | X0 | Y0 | R
Телефон/факс +7 (495) 132-30-00, Адрес электронной почты inbox@inj-geo.ru | [11 empty] | Телефон/факс +7 (495) 132-30-00, Адрес электронной почты inbox@inj-geo.ru | [12 empty] | 0 | [7 empty] | 0 | [6 empty] | 0 | [7 empty] | 0
[21 empty] | девиатор | [6 empty] | девиатор | [6 empty] | девиатор | [7 empty] | девиатор
Испытательная лаборатория ООО «ИнжГео» | [11 empty] | Испытательная лаборатория ООО «ИнжГео» | [8 empty] | x0 | Угол | X | Y |  |  |  | x0 |  | Угол | X | Y |  |  | x0 |  | Угол | X | Y |  |  |  | x0 |  | Угол | X | Y
Адрес места осуществления деятельности лаборатории: г. Москва, просп. Вернадского, д. 51, стр. 1 | [11 empty] | Адрес места осуществления деятельности лаборатории: г. Москва, просп. Вернадского, д. 51, стр. 1 | [9 empty] | 0 | [7 empty] | 0 | [6 empty] | 0 | [7 empty] | 0
Телефон +7(910)4557682, E-mail: slg85@mail.ru | [11 empty] | Телефон +7(910)4557682, E-mail: slg85@mail.ru | [9 empty] | 5 | [7 empty] | 5 | [6 empty] | 5 | [7 empty] | 5
[22 empty] | 10 | [7 empty] | 10 | [6 empty] | 10 | [7 empty] | 10
[12 empty] | Протокол испытаний № 13-63/23 от 21-11-2022 | [9 empty] | 15 | [7 empty] | 15 | [6 empty] | 15 | [7 empty] | 15
[22 empty] | 20 | [7 empty] | 20 | [6 empty] | 20 | [7 empty] | 20
[12 empty] | Наименование и адрес заказчика: Переход трубопровода через р. Енисей | [9 empty] | 25 | [7 empty] | 25 | [6 empty] | 25 | [7 empty] | 25
[12 empty] | Наименование объекта: ООО Регионстрой | [9 empty] | 30 | [7 empty] | 30 | [6 empty] | 30 | [7 empty] | 30
Наименование используемого метода/методики: ГОСТ 12248.4-2020 | [11 empty] | Наименование используемого метода/методики: ГОСТ 12248.3-2020 | [9 empty] | 35 | [7 empty] | 35 | [6 empty] | 35 | [7 empty] | 35
Условия проведения испытания: температура окружающей среды (18 - 25)0С, влажность воздуха (40 - 75)% | [11 empty] | Условия проведения испытания: температура окружающей среды (18 - 25)0С, влажность воздуха (40 - 75)% | [9 empty] | 40 | [7 empty] | 40 | [6 empty] | 40 | [7 empty] | 40
[12 empty] | Дата получение объекта подлежащего испытаниям: 25.10.2022 | [9 empty] | 45 | [7 empty] | 45 | [6 empty] | 45 | [7 empty] | 45
[12 empty] | Дата испытания: 25.10.2022-19.11.2023 | [9 empty] | 50 | [7 empty] | 50 | [6 empty] | 50 | [7 empty] | 50
[22 empty] | 55 | [7 empty] | 55 | [6 empty] | 55 | [7 empty] | 55
Испытание грунтов методом трехосного сжатия | [11 empty] | Испытание грунтов методом трехосного сжатия | [9 empty] | 60 | [7 empty] | 60 | [6 empty] | 60 | [7 empty] | 60
[22 empty] | 65 | [7 empty] | 65 | [6 empty] | 65 | [7 empty] | 65
Лабораторный номер: | [6 empty] | We, д.е. = |  |  |  |  | Лабораторный номер: |  | 1058 |  |  |  | We, д.е. = | 0.322890956 |  |  | 70 | [7 empty] | 70 | [6 empty] | 70 | [7 empty] | 70
Номер скважины: | [6 empty] | ρ, г/см3 = |  |  |  |  | Номер скважины: |  | BH-032 |  |  |  | ρ, г/см3 = |  |  |  | 75 | [7 empty] | 75 | [6 empty] | 75 | [7 empty] | 75
Глубина отбора, м: | [6 empty] | ρs, г/см3 = |  |  |  |  | Глубина отбора, м: |  | 0.9 |  |  |  | ρs, г/см3 = | 2.72 |  |  | 80 | [7 empty] | 80 | [6 empty] | 80 | [7 empty] | 80
Наименование грунта: | [6 empty] | e, д.е. = |  |  |  |  | Наименование грунта: |  | Суглинок, после оттаивания текучепластичный, легкий песчанистый |  |  |  | e, д.е. = |  |  |  | 85 | [7 empty] | 85 | [6 empty] | 85 | [7 empty] | 85
Схема проведения опыта: | [6 empty] | IL, д.е. = |  |  |  |  | Схема проведения опыта: |  | КД |  |  |  | IL, д.е. = | 0.892 |  |  | 90 | [7 empty] | 90 | [6 empty] | 90 | [7 empty] | 90
[22 empty] | 95 | [7 empty] | 95 | [6 empty] | 95 | [7 empty] | 95
[22 empty] | 100 | [7 empty] | 100 | [6 empty] | 100 | [7 empty] | 100
Результаты испытаний | [11 empty] | Результаты испытаний | [9 empty] | 105 | [7 empty] | 105 | [6 empty] | 105 | [7 empty] | 105
[22 empty] | 110 | [7 empty] | 110 | [6 empty] | 110 | [7 empty] | 110
[22 empty] | 115 | [7 empty] | 115 | [6 empty] | 115 | [7 empty] | 115
[22 empty] | 120 | [7 empty] | 120 | [6 empty] | 120 | [7 empty] | 120
[22 empty] | 125 | [7 empty] | 125 | [6 empty] | 125 | [7 empty] | 125
[22 empty] | 130 | [7 empty] | 130 | [6 empty] | 130 | [7 empty] | 130
[22 empty] | 135 | [7 empty] | 135 | [6 empty] | 135 | [7 empty] | 135
[22 empty] | 140 | [7 empty] | 140 | [6 empty] | 140 | [7 empty] | 140
[22 empty] | 145 | [7 empty] | 145 | [6 empty] | 145 | [7 empty] | 145
[22 empty] | 150 | [7 empty] | 150 | [6 empty] | 150 | [7 empty] | 150
[22 empty] | 155 | [7 empty] | 155 | [6 empty] | 155 | [7 empty] | 155
[22 empty] | 160 | [7 empty] | 160 | [6 empty] | 160 | [7 empty] | 160
[22 empty] | 165 | [7 empty] | 165 | [6 empty] | 165 | [7 empty] | 165
[22 empty] | 170 | [7 empty] | 170 | [6 empty] | 170 | [7 empty] | 170
[22 empty] | 175 | [7 empty] | 175 | [6 empty] | 175 | [7 empty] | 175
[22 empty] | 180 | [7 empty] | 180 | [6 empty] | 180 | [7 empty] | 180
[13 empty] | Давление в камере, Мпа σ3 | Вертикальная нагрузка, Мпа σ1 | Поровое давление, Мпа u
| K0, д.е. | 0.741181 |  |  |  |  | Коэфф. Точки | [5 empty] | 1 | 1.724461 | [5 empty] | 1 | [6 empty] | σ3,кПа | σ1,кПа | u, кПа |  |  |  | 4
| q_zg, МПа | 0.741181 | [10 empty] | 1.1 | 1.894301 | [27 empty] | δ3, Мпа | δ1-δ3, МПа | δ1, МПа | δ1, КПа
|  |  | Модуль деформации, МПа: | [9 empty] | 1.2 | 2.06414 | [21 empty] | С, МПа:
|  |  | Е0= |  | Точки модуля (полное напр.), МПа |  |  |  | 0.741181 | 1.18589 | [25 empty] | φ, град:
|  |  | E50 = |  | qf (полное напр.), МПа |  |  |  | 1.400238 | [26 empty] | E, Мпа
|  |  | Коэф. Поперечной деформации, ϑ = | [9 empty] | Эффективные значения угла внутреннего трения и удельного сцепления ϕ', С' | [13 empty] | x | 0
[13 empty] | ϕ', град. = | 15 | [12 empty] | y |  |  |  | С, кПа | φ,°
[13 empty] | С', МПа = | 0.01
| Исполнитель: | [6 empty] | Морозов Д.С. |  |  |  |  | Исполнитель: |  |  |  |  | Морозов Д.С.
| Начальник исп. лаборатории: | [6 empty] | Семиколенова Л.Г. |  |  |  |  | Начальник исп. лаборатории: |  |  |  |  | Семиколенова Л.Г.
Лист 1 , всего листов 2 | [11 empty] | Лист 2 , всего листов 2
Частичное воспроизведение протокола испытаний без письменного разрешения ООО «ИнжГео» ЗАПРЕЩАЕТСЯ | [11 empty] | Частичное воспроизведение протокола испытаний без письменного разрешения ООО «ИнжГео» ЗАПРЕЩАЕТСЯ
[5 empty] | второй график |  | первый график | [9 empty] | К Пуассона
dev50 | epsE50 | ind | devE0 | epsE0 | dev | eps | sigma |  | dev1 | eps1 | dev2 | eps2 | dev3 | eps3 |  | Глины
0.4002377 | 0.01025481 |  |  |  | 0 | 0 |  |  | 0 | 0 | 0.004 | 6.143088e-05 | 0 | 0 |  | < 0 | 0,20-0,30
ind |  |  |  |  | -0.01252548 | 0.000755256 |  |  | 0.04544336 | 0.000752387 | 0.03783374 | 0.0007550358 | 0.08504596 | 0.0007516685 |  | 0-0,25 | 0,30-0,38
2 |  |  |  |  | 0.04907104 | 0.001510512 |  |  | 0.086 | 0.001322085 | 0.07776843 | 0.001510072 | 0.1742153 | 0.001503337 |  | 0,25< | 0,38-0,45
E0 |  |  |  |  | 0.1219116 | 0.002265768 |  |  | 0.1295597 | 0.002257161 | 0.1103978 | 0.002265107 | 0.2453289 | 0.002255005 |  | Суглинки | 0,35-0,37
epsE0 | devE0 |  |  |  | 0.1371181 | 0.003021024 |  |  | 0.156535 | 0.003009548 | 0.1445832 | 0.003020143 | 0.3174078 | 0.003006674 |  | Пески и супеси | 0,30-0,35
0.00341827 | 0.2223543 |  |  |  | 0.2223543 | 0.00341827 |  |  | 0.1934919 | 0.003761935 | 0.1793864 | 0.003775179 | 0.3679731 | 0.003758342
[5 empty] | 0.2363541 | 0.004531536 |  |  | 0.2168408 | 0.004514322 | 0.2113686 | 0.004530215 | 0.4007457 | 0.004510011
График E50 |  | График E |  |  | 0.2319677 | 0.005286792 |  |  | 0.2479922 | 0.005266709 | 0.2413916 | 0.005285251 | 0.421 | 0.005287635
eps | q | sigma |  |  | 0.2271942 | 0.006042048 |  |  | 0.2735566 | 0.006019096 | 0.2694167 | 0.006040287 | 0.4163526 | 0.006013348
Горизонтальная линия E50 |  | Касательная |  |  | 0.3084315 | 0.006797304 |  |  | 0.2931446 | 0.006771483 | 0.2931054 | 0.006795322 | 0.4185362 | 0.006765016
0 |  | a | b |  | 0.2970774 | 0.00755256 |  |  | 0.3162666 | 0.00752387 | 0.3238193 | 0.007550358 | 0.4245838 | 0.007516685
|  |  | 0 |  | 0.3165297 | 0.008307817 |  |  | 0.339233 | 0.008276258 | 0.3451198 | 0.008305394 | 0.4271695 | 0.008268353
Вертикальная линия E50 |  | p1 и p2 |  |  | 0.3691862 | 0.009063073 |  |  | 0.3622304 | 0.009280994 | 0.3632686 | 0.00906043 | 0.4320701 | 0.009044453
| 0 | 0 |  |  | 0.3384449 | 0.009818329 |  |  | 0.3666479 | 0.009781032 | 0.3971503 | 0.01016554 | 0.4350681 | 0.00977169
[5 empty] | 0.4002377 | 0.01025481 |  |  | 0.3824398 | 0.01053342 | 0.3992282 | 0.0105705 | 0.4395563 | 0.01052336
Касательная линия E50 |  |  |  |  | 0.4221406 | 0.01132884 |  |  | 0.4035154 | 0.01128581 | 0.422454 | 0.01132554 | 0.4463417 | 0.01127503
0 | 0 | Горизонтальная 1 |  |  | 0.3647499 | 0.0120841 |  |  | 0.4144554 | 0.01203819 | 0.4390818 | 0.01208057 | 0.453034 | 0.0120267
[5 empty] | 0.4274876 | 0.01283935 |  |  | 0.4327408 | 0.01279058 | 0.4562865 | 0.01283561 | 0.4610426 | 0.01277836
Горизонтальная линия qкр |  |  |  |  | 0.4543162 | 0.01359461 |  |  | 0.4440526 | 0.01354297 | 0.4717432 | 0.01359064 | 0.4746771 | 0.01353003
Горизонтальная линия q |  | Горизонтальная 2 |  |  | 0.4841981 | 0.01434986 |  |  | 0.4600716 | 0.01429535 | 0.4908267 | 0.01434568 | 0.4832468 | 0.0142817
0 |  | 0 |  |  | 0.4870959 | 0.01510512 |  |  | 0.4757789 | 0.01504774 | 0.5080121 | 0.01510072 | 0.4912615 | 0.01503337
[5 empty] | 0.4589719 | 0.01586038 |  |  | 0.4895552 | 0.01580013 | 0.5238743 | 0.01585575 | 0.5064305 | 0.01578504
Вертикальная линия q |  |  |  |  | 0.5327887 | 0.01661563 |  |  | 0.5022817 | 0.01655252 | 0.5356882 | 0.01661079 | 0.5229635 | 0.01653671
| 0 |  |  |  | 0.4725088 | 0.01737089 |  |  | 0.5164391 | 0.0173049 | 0.5509288 | 0.01736582 | 0.5361699 | 0.01728837
[5 empty] | 0.4910946 | 0.01812615 |  |  | 0.5344085 | 0.01805729 | 0.572671 | 0.01812086 | 0.5494592 | 0.01804004
[5 empty] | 0.5165086 | 0.0188814 |  |  | 0.5425707 | 0.01880968 | 0.5852899 | 0.0188759 | 0.569341 | 0.01879171
[5 empty] | 0.5457134 | 0.01963666 |  |  | 0.5566067 | 0.01956206 | 0.6021603 | 0.01963093 | 0.5872248 | 0.01954338
[5 empty] | 0.5956713 | 0.02039191 |  |  | 0.5732974 | 0.02031445 | 0.6161572 | 0.02038597 | 0.6011201 | 0.02029505
[5 empty] | 0.6183448 | 0.02114717 |  |  | 0.5786237 | 0.02106684 | 0.6269556 | 0.021141 | 0.6187364 | 0.02104672
[5 empty] | 0.5756965 | 0.02190243 |  |  | 0.5967665 | 0.02181922 | 0.6423304 | 0.02189604 | 0.6327832 | 0.02179839
[5 empty] | 0.6176888 | 0.02265768 |  |  | 0.6074069 | 0.02257161 | 0.6592565 | 0.02265107 | 0.6529701 | 0.02255005
[5 empty] | 0.5942842 | 0.02341294 |  |  | 0.6180257 | 0.023324 | 0.6650091 | 0.02340611 | 0.6683066 | 0.02330172
[5 empty] | 0.6404452 | 0.02416819 |  |  | 0.6279038 | 0.02407639 | 0.6829628 | 0.02416115 | 0.6867021 | 0.02405339
[5 empty] | 0.6401342 | 0.02492345 |  |  | 0.6392221 | 0.02482877 | 0.6961929 | 0.02491618 | 0.6980663 | 0.02480506
[5 empty] | 0.6393137 | 0.02567871 |  |  | 0.6444617 | 0.02558116 | 0.7034741 | 0.02567122 | 0.7152086 | 0.02555673
[5 empty] | 0.6749462 | 0.02643396 |  |  | 0.6576034 | 0.02633355 | 0.7142814 | 0.02642625 | 0.7295386 | 0.0263084
[5 empty] | 0.6969943 | 0.02718922 |  |  | 0.6648282 | 0.02708593 | 0.7239899 | 0.02718129 | 0.7498657 | 0.02706007
[5 empty] | 0.7314203 | 0.02794447 |  |  | 0.6738169 | 0.02783832 | 0.7331744 | 0.02793633 | 0.7618995 | 0.02781173
[5 empty] | 0.7201867 | 0.02869973 |  |  | 0.6774505 | 0.02859071 | 0.7421099 | 0.02869136 | 0.7812496 | 0.0285634
[5 empty] | 0.7022561 | 0.02945499 |  |  | 0.68521 | 0.02934309 | 0.7479714 | 0.0294464 | 0.7912253 | 0.02931507
[5 empty] | 0.7485908 | 0.03021024 |  |  | 0.6910762 | 0.03009548 | 0.7571338 | 0.03020143 | 0.8039363 | 0.03006674
[5 empty] | 0.7311535 | 0.0309655 |  |  | 0.6997302 | 0.03084787 | 0.7693721 | 0.03095647 | 0.8180921 | 0.03081841
[5 empty] | 0.7759065 | 0.03172075 |  |  | 0.7071527 | 0.03160026 | 0.7724612 | 0.0317115 | 0.8261021 | 0.03157008
[5 empty] | 0.7668123 | 0.03247601 |  |  | 0.7053248 | 0.03235264 | 0.7747761 | 0.03246654 | 0.8352759 | 0.03232174
[5 empty] | 0.7188335 | 0.03323127 |  |  | 0.7109274 | 0.03310503 | 0.7813917 | 0.03322158 | 0.8388231 | 0.03307341
[5 empty] | 0.7219325 | 0.03398652 |  |  | 0.7180414 | 0.03385742 | 0.784983 | 0.03397661 | 0.8511531 | 0.03382508
[5 empty] | 0.7330717 | 0.03474178 |  |  | 0.7154477 | 0.0346098 | 0.7879249 | 0.03473165 | 0.8498754 | 0.03457675
[5 empty] | 0.7642137 | 0.03549703 |  |  | 0.7197273 | 0.03536219 | 0.7889924 | 0.03548668 | 0.8573996 | 0.03532842
[5 empty] | 0.8004754 | 0.03625229 |  |  | 0.7244609 | 0.03611458 | 0.7943005 | 0.03624172 | 0.8641402 | 0.03608009
[5 empty] | 0.7664225 | 0.03700755 |  |  | 0.722139 | 0.03686697 | 0.7904392 | 0.03699676 | 0.8561219 | 0.03683176
[5 empty] | 0.7249598 | 0.0377628 |  |  | 0.7179145 | 0.03761935 | 0.7927781 | 0.03775179 | 0.8617425 | 0.03758342
[5 empty] | 0.7740379 | 0.03851806 |  |  | 0.7172667 | 0.03837174 | 0.7883516 | 0.03850683 | 0.8567341 | 0.03833509
[5 empty] | 0.7256778 | 0.03927331 |  |  | 0.7178192 | 0.03912413 | 0.7857855 | 0.03926186 | 0.8545249 | 0.03908676
[5 empty] | 0.7879003 | 0.04002857 |  |  | 0.7145959 | 0.03987651 | 0.7846055 | 0.0400169 | 0.8530436 | 0.03983843
[5 empty] | 0.7287263 | 0.04078383 |  |  | 0.7114204 | 0.0406289 | 0.7796374 | 0.04077193 | 0.8487187 | 0.0405901
[5 empty] | 0.7731766 | 0.04153908 |  |  | 0.7131164 | 0.04138129 | 0.7764066 | 0.04152697 | 0.8438786 | 0.04134177
[5 empty] | 0.7192721 | 0.04229434 |  |  | 0.7053077 | 0.04213367 | 0.7788391 | 0.04228201 | 0.8424518 | 0.04209343
[5 empty] | 0.7380336 | 0.04304959 |  |  | 0.7029181 | 0.04288606 | 0.7676604 | 0.04303704 | 0.8364669 | 0.0428451
[5 empty] | 0.7414821 | 0.04380485 |  |  | 0.6981711 | 0.04363845 | 0.7671963 | 0.04379208 | 0.8327523 | 0.04359677
[5 empty] | 0.7756383 | 0.04456011 |  |  | 0.6934906 | 0.04439084 | 0.7652724 | 0.04454711 | 0.8284365 | 0.04434844
[5 empty] | 0.7635232 | 0.04531536 |  |  | 0.6915003 | 0.04514322 | 0.7590144 | 0.04530215 | 0.8254481 | 0.04510011
[5 empty] | 0.7441576 | 0.04607062 |  |  | 0.6841239 | 0.04589561 | 0.747948 | 0.04605719 | 0.8188155 | 0.04585178
[5 empty] | 0.7645623 | 0.04682587 |  |  | 0.6834851 | 0.046648 | 0.749899 | 0.04681222 | 0.8166672 | 0.04660345
[5 empty] | 0.6947582 | 0.04758113 |  |  | 0.6754077 | 0.04740038 | 0.7428929 | 0.04756726 | 0.8054317 | 0.04735511
[5 empty] | 0.7347663 | 0.04833639 |  |  | 0.6713153 | 0.04815277 | 0.7317556 | 0.04832229 | 0.7985375 | 0.04810678
[5 empty] | 0.6886073 | 0.04909164 |  |  | 0.6643318 | 0.04890516 | 0.7262126 | 0.04907733 | 0.7953131 | 0.04885845
[5 empty] | 0.6823021 | 0.0498469 |  |  | 0.6591807 | 0.04965755 | 0.7249897 | 0.04983236 | 0.782187 | 0.04961012
[5 empty] | 0.7388715 | 0.05060216 |  |  | 0.6534859 | 0.05040993 | 0.7127125 | 0.0505874 | 0.7755877 | 0.05036179
[5 empty] | 0.7063365 | 0.05135741 |  |  | 0.6491711 | 0.05116232 | 0.7113068 | 0.05134244 | 0.7694437 | 0.05111346
[5 empty] | 0.6837179 | 0.05211267 |  |  | 0.6376599 | 0.05191471 | 0.7030982 | 0.05209747 | 0.7610835 | 0.05186512
[5 empty] | 0.7140366 | 0.05286792 |  |  | 0.6307762 | 0.05266709 | 0.6939125 | 0.05285251 | 0.7587356 | 0.05261679
[5 empty] | 0.6443134 | 0.05362318 |  |  | 0.6264436 | 0.05341948 | 0.6841753 | 0.05360754 | 0.7515285 | 0.05336846
[5 empty] | 0.6585691 | 0.05437844 |  |  | 0.6201859 | 0.05417187 | 0.6834122 | 0.05436258 | 0.7396907 | 0.05412013
[5 empty] | 0.7048247 | 0.05513369 |  |  | 0.6143267 | 0.05492425 | 0.6754491 | 0.05511762 | 0.7295506 | 0.0548718
[5 empty] | 0.627101 | 0.05588895 |  |  | 0.6090899 | 0.05567664 | 0.6621116 | 0.05587265 | 0.7289368 | 0.05562347
[5 empty] | 0.6634189 | 0.0566442 |  |  | 0.6038991 | 0.05642903 | 0.6564254 | 0.05662769 | 0.7163778 | 0.05637514
[5 empty] | 0.6877992 | 0.05739946 |  |  | 0.593978 | 0.05718142 | 0.6551161 | 0.05738272 | 0.708602 | 0.0571268
[5 empty] | 0.6132628 | 0.05815472 |  |  | 0.5884505 | 0.0579338 | 0.6465095 | 0.05813776 | 0.702038 | 0.05787847
[5 empty] | 0.6738305 | 0.05890997 |  |  | 0.5811401 | 0.05868619 | 0.6405312 | 0.05889279 | 0.6981143 | 0.05863014
[5 empty] | 0.5975233 | 0.05966523 |  |  | 0.5798707 | 0.05943858 | 0.633007 | 0.05964783 | 0.6856593 | 0.05938181
[5 empty] | 0.5963619 | 0.06042048 |  |  | 0.5711659 | 0.06019096 | 0.6226625 | 0.06040287 | 0.6799016 | 0.06013348
[5 empty] | 0.6273673 | 0.06117574 |  |  | 0.5674495 | 0.06094335 | 0.6223235 | 0.0611579 | 0.6753696 | 0.06088515
[5 empty] | 0.6315603 | 0.061931 |  |  | 0.5617453 | 0.06169574 | 0.6108155 | 0.06191294 | 0.6687918 | 0.06163681
[5 empty] | 0.5739617 | 0.06268625 |  |  | 0.5561768 | 0.06244812 | 0.6083644 | 0.06266797 | 0.6629968 | 0.06238848
[5 empty] | 0.5975925 | 0.06344151 |  |  | 0.5524679 | 0.06320051 | 0.6002957 | 0.06342301 | 0.6595131 | 0.06314015
[5 empty] | 0.6074734 | 0.06419676 |  |  | 0.5455422 | 0.0639529 | 0.5943353 | 0.06417805 | 0.6488691 | 0.06389182
[5 empty] | 0.5866254 | 0.06495202 |  |  | 0.5421236 | 0.06470529 | 0.5929087 | 0.06493308 | 0.6478933 | 0.06464349
[5 empty] | 0.5770693 | 0.06570728 |  |  | 0.5360357 | 0.06545767 | 0.5915416 | 0.06568812 | 0.6384142 | 0.06539516
[5 empty] | 0.5527845 | 0.06646253 |  |  | 0.5365538 | 0.06621006 | 0.5806063 | 0.06644315 | 0.6378037 | 0.06614683
[5 empty] | 0.5604961 | 0.06721779 |  |  | 0.5298673 | 0.06696245 | 0.5836641 | 0.06719819 | 0.6344897 | 0.06689849
[5 empty] | 0.6171552 | 0.06797304 |  |  | 0.5288228 | 0.06771483 | 0.5721575 | 0.06795322 | 0.6262063 | 0.06765016
[5 empty] | 0.5857684 | 0.0687283 |  |  | 0.5184276 | 0.06846722 | 0.5700948 | 0.06870826 | 0.6191623 | 0.06840183
[5 empty] | 0.5543423 | 0.06948356 |  |  | 0.5159891 | 0.06921961 | 0.564784 | 0.0694633 | 0.6173666 | 0.0691535
[5 empty] | 0.5858836 | 0.07023881 |  |  | 0.5134147 | 0.069972 | 0.5653332 | 0.07021833 | 0.6153281 | 0.06990517
[5 empty] | 0.6053988 | 0.07099407 |  |  | 0.5081117 | 0.07072438 | 0.5560506 | 0.07097337 | 0.6120554 | 0.07065684
[5 empty] | 0.5808945 | 0.07174932 |  |  | 0.5051876 | 0.07147677 | 0.5572443 | 0.0717284 | 0.5997574 | 0.0714085
[5 empty] | 0.5393774 | 0.07250458 |  |  | 0.4994496 | 0.07222916 | 0.5505223 | 0.07248344 | 0.600143 | 0.07216017
[5 empty] | 0.565854 | 0.07325984 |  |  | 0.5005051 | 0.07298154 | 0.5455929 | 0.07323848 | 0.5919209 | 0.07291184
[5 empty] | 0.562331 | 0.07401509 |  |  | 0.4937616 | 0.07373393 | 0.541764 | 0.07399351 | 0.5891 | 0.07366351
[5 empty] | 0.5178149 | 0.07477035 |  |  | 0.4884264 | 0.07448632 | 0.5397438 | 0.07474855 | 0.5815891 | 0.07441518
[5 empty] | 0.5203124 | 0.0755256 |  |  | 0.4866069 | 0.0752387 | 0.5327404 | 0.07550358 | 0.577197 | 0.07516685
[5 empty] | 0.5468301 | 0.07628086 |  |  | 0.4826104 | 0.07599109 | 0.531562 | 0.07625862 | 0.5777325 | 0.07591852
[5 empty] | 0.5193745 | 0.07703612 |  |  | 0.4757443 | 0.07674348 | 0.5228166 | 0.07701365 | 0.5676045 | 0.07667018
[5 empty] | 0.5809524 | 0.07779137 |  |  | 0.472316 | 0.07749587 | 0.5197123 | 0.07776869 | 0.5671217 | 0.07742185
[5 empty] | 0.5085702 | 0.07854663 |  |  | 0.4739328 | 0.07824825 | 0.5199574 | 0.07852373 | 0.558493 | 0.07817352
[5 empty] | 0.5182346 | 0.07930188 |  |  | 0.4648021 | 0.07900064 | 0.5127597 | 0.07927876 | 0.5548273 | 0.07892519
[5 empty] | 0.5279521 | 0.08005714 |  |  | 0.4674314 | 0.07975303 | 0.5046276 | 0.0800338 | 0.5482332 | 0.07967686
[5 empty] | 0.5487295 | 0.0808124 |  |  | 0.4625279 | 0.08050541 | 0.503969 | 0.08078883 | 0.5467196 | 0.08042853
[5 empty] | 0.5575733 | 0.08156765 |  |  | 0.455999 | 0.0812578 | 0.5032922 | 0.08154387 | 0.5407954 | 0.0811802
[5 empty] | 0.5394901 | 0.08232291 |  |  | 0.4529522 | 0.08201019 | 0.4974052 | 0.08229891 | 0.5423694 | 0.08193186
[5 empty] | 0.5514865 | 0.08307817 |  |  | 0.4482947 | 0.08276258 | 0.4896161 | 0.08305394 | 0.5345504 | 0.08268353
[5 empty] | 0.4955692 | 0.08383342 |  |  | 0.4445339 | 0.08351496 | 0.488733 | 0.08380898 | 0.5314471 | 0.0834352
[5 empty] | 0.5527447 | 0.08458868 |  |  | 0.4425773 | 0.08426735 | 0.4871641 | 0.08456401 | 0.5259685 | 0.08418687
[5 empty] | 0.5100195 | 0.08534393 |  |  | 0.4436322 | 0.08501974 | 0.4787174 | 0.08531905 | 0.5273233 | 0.08493854
[5 empty] | 0.5394005 | 0.08609919 |  |  | 0.4408059 | 0.08577212 | 0.4817011 | 0.08607408 | 0.5214204 | 0.08569021
[5 empty] | 0.541894 | 0.08685445 |  |  | 0.4371058 | 0.08652451 | 0.4776233 | 0.08682912 | 0.5196685 | 0.08644187
[5 empty] | 0.5165069 | 0.0876097 |  |  | 0.4350394 | 0.0872769 | 0.4723921 | 0.08758416 | 0.5175765 | 0.08719354
[5 empty] | 0.5072455 | 0.08836496 |  |  | 0.4262139 | 0.08802928 | 0.4743155 | 0.08833919 | 0.5083532 | 0.08794521
[5 empty] | 0.4771166 | 0.08912021 |  |  | 0.4273368 | 0.08878167 | 0.4705018 | 0.08909423 | 0.5048075 | 0.08869688
[5 empty] | 0.5211268 | 0.08987547 |  |  | 0.4246153 | 0.08953406 | 0.465859 | 0.08984926 | 0.507748 | 0.08944855
[5 empty] | 0.5122827 | 0.09063073 |  |  | 0.419957 | 0.09028645 | 0.4615952 | 0.0906043 | 0.4997838 | 0.09020022
[5 empty] | 0.4655908 | 0.09138598 |  |  | 0.4211691 | 0.09103883 | 0.4605186 | 0.09135934 | 0.5001235 | 0.09095189
[5 empty] | 0.4710578 | 0.09214124 |  |  | 0.423059 | 0.09179122 | 0.4599372 | 0.09211437 | 0.501376 | 0.09170355
[5 empty] | 0.4896903 | 0.09289649 |  |  | 0.4182342 | 0.09254361 | 0.4596592 | 0.09286941 | 0.4950501 | 0.09245522
[5 empty] | 0.4664948 | 0.09365175 |  |  | 0.4181018 | 0.09329599 | 0.4534927 | 0.09362444 | 0.4927546 | 0.09320689
[5 empty] | 0.4884781 | 0.09440701 |  |  | 0.4173695 | 0.09404838 | 0.4581457 | 0.09437948 | 0.4972984 | 0.09395856
[5 empty] | 0.4776466 | 0.09516226 |  |  | 0.4143444 | 0.09480077 | 0.4535265 | 0.09513451 | 0.4929903 | 0.09471023
[5 empty] | 0.4760071 | 0.09591752 |  |  | 0.410534 | 0.09555315 | 0.453843 | 0.09588955 | 0.495239 | 0.0954619
[5 empty] | 0.4615661 | 0.09667277 |  |  | 0.4102457 | 0.09630554 | 0.4543035 | 0.09664459 | 0.4889534 | 0.09621356
[5 empty] | 0.4973301 | 0.09742803 |  |  | 0.4097868 | 0.09705793 | 0.453416 | 0.09739962 | 0.4930423 | 0.09696523
[5 empty] | 0.4643 | 0.09818329 |  |  | 0.4150573 | 0.09781032 | 0.4517811 | 0.09815466 | 0.492206 | 0.0977169
[5 empty] | 0.4934206 | 0.09893854 |  |  | 0.4161949 | 0.0985627 | 0.4545305 | 0.09890969 | 0.4895701 | 0.09846857
[5 empty] | 0.506673 | 0.0996938 |  |  | 0.4140794 | 0.09931509 | 0.4490417 | 0.09966473 | 0.4923103 | 0.09922024
[5 empty] | 0.4990524 | 0.1004491 |  |  | 0.4106056 | 0.1000675 | 0.4494089 | 0.1004198 | 0.4914204 | 0.09997191
[5 empty] | 0.4925543 | 0.1012043 |  |  | 0.4180682 | 0.1008199 | 0.4505262 | 0.1011748 | 0.495894 | 0.1007236
[5 empty] | 0.5101738 | 0.1019596 |  |  | 0.4185621 | 0.1015723 | 0.458188 | 0.1019298 | 0.4951248 | 0.1014752
[5 empty] | 0.4909062 | 0.1027148 |  |  | 0.4191819 | 0.1023246 | 0.4563884 | 0.1026849 | 0.4923066 | 0.1022269
[5 empty] | 0.496747 | 0.1034701 |  |  | 0.4147224 | 0.103077 | 0.4576216 | 0.1034399 | 0.4979331 | 0.1029786
[5 empty] | 0.5166912 | 0.1042253 |  |  | 0.4198784 | 0.1038294 | 0.4570819 | 0.1041949 | 0.4947979 | 0.1037302
[5 empty] | 0.4957343 | 0.1049806 |  |  | 0.4193447 | 0.1045818 | 0.4572636 | 0.10495 | 0.4973948 | 0.1044819
[5 empty] | 0.4578715 | 0.1057358 |  |  | 0.417416 | 0.1053342 | 0.4593607 | 0.105705 | 0.5032176 | 0.1052336
[5 empty] | 0.4610981 | 0.1064911 |  |  | 0.422087 | 0.1060866 | 0.4622676 | 0.1064601 | 0.5010598 | 0.1059853
[5 empty] | 0.4914094 | 0.1072464 |  |  | 0.4216525 | 0.106839 | 0.4595785 | 0.1072151 | 0.5063153 | 0.1067369
[5 empty] | 0.5028007 | 0.1080016 |  |  | 0.4215074 | 0.1075913 | 0.4678877 | 0.1079701 | 0.5068776 | 0.1074886
[5 empty] | 0.4932673 | 0.1087569 |  |  | 0.4288462 | 0.1083437 | 0.4675892 | 0.1087252 | 0.5059407 | 0.1082403
[5 empty] | 0.4898045 | 0.1095121 |  |  | 0.4249638 | 0.1090961 | 0.4686774 | 0.1094802 | 0.510398 | 0.1089919
[5 empty] | 0.5164075 | 0.1102674 |  |  | 0.429955 | 0.1098485 | 0.4718465 | 0.1102352 | 0.5147434 | 0.1097436
[5 empty] | 0.4780717 | 0.1110226 |  |  | 0.4347145 | 0.1106009 | 0.4736907 | 0.1109903 | 0.5179706 | 0.1104953
[5 empty] | 0.4887923 | 0.1117779 |  |  | 0.432637 | 0.1113533 | 0.4762043 | 0.1117453 | 0.5188732 | 0.1112469
[5 empty] | 0.4865646 | 0.1125332 |  |  | 0.4321174 | 0.1121057 | 0.4766814 | 0.1125003 | 0.5162451 | 0.1119986
[5 empty] | 0.517384 | 0.1132884 |  |  | 0.4347504 | 0.1128581 | 0.4795163 | 0.1132554 | 0.5171798 | 0.1127503
[5 empty] | 0.5272456 | 0.1140437 |  |  | 0.4390307 | 0.1136104 | 0.4823032 | 0.1140104 | 0.5224711 | 0.1135019
[5 empty] | 0.4861449 | 0.1147989 |  |  | 0.4393531 | 0.1143628 | 0.4860363 | 0.1147654 | 0.5260127 | 0.1142536
[5 empty] | 0.534077 | 0.1155542 |  |  | 0.4425123 | 0.1151152 | 0.4880099 | 0.1155205 | 0.5266984 | 0.1150053
[5 empty] | 0.4970373 | 0.1163094 |  |  | 0.4437032 | 0.1158676 | 0.4874182 | 0.1162755 | 0.5319217 | 0.1157569
[5 empty] | 0.4810211 | 0.1170647 |  |  | 0.4510204 | 0.11662 | 0.4926554 | 0.1170306 | 0.5369765 | 0.1165086
[5 empty] | 0.5060236 | 0.1178199 |  |  | 0.4490587 | 0.1173724 | 0.4913157 | 0.1177856 | 0.5376565 | 0.1172603
[5 empty] | 0.5590402 | 0.1185752 |  |  | 0.450513 | 0.1181248 | 0.4983934 | 0.1185406 | 0.5396553 | 0.118012
[5 empty] | 0.4890662 | 0.1193305 |  |  | 0.4520779 | 0.1188772 | 0.5021827 | 0.1192957 | 0.5446666 | 0.1187636
[5 empty] | 0.4960967 | 0.1200857 |  |  | 0.4562482 | 0.1196295 | 0.5041778 | 0.1200507 | 0.5421843 | 0.1195153
[5 empty] | 0.5591272 | 0.120841 |  |  | 0.4633186 | 0.1203819 | 0.504273 | 0.1208057 | 0.5478019 | 0.120267
[5 empty] | 0.5341977 | 0.1215962 |  |  | 0.462933 | 0.1211343 | 0.5051175 | 0.1215608 | 0.5494729 | 0.1210186
[5 empty] | 0.5683985 | 0.1223515 |  |  | 0.4672938 | 0.1218867 | 0.5128232 | 0.1223158 | 0.5490185 | 0.1217703
[5 empty] | 0.519733 | 0.1231067 |  |  | 0.464505 | 0.1226391 | 0.514594 | 0.1230708 | 0.5597434 | 0.122522
[5 empty] | 0.5292018 | 0.123862 |  |  | 0.4727673 | 0.1233915 | 0.5165306 | 0.1238259 | 0.5634482 | 0.1232736
[5 empty] | 0.5428055 | 0.1246172 |  |  | 0.4756813 | 0.1241439 | 0.5140337 | 0.1245809 | 0.5596339 | 0.1240253
[5 empty] | 0.5195448 | 0.1253725 |  |  | 0.4781476 | 0.1248962 | 0.519504 | 0.1253359 | 0.5632013 | 0.124777
[5 empty] | 0.5794203 | 0.1261278 |  |  | 0.4787669 | 0.1256486 | 0.5221422 | 0.126091 | 0.5708512 | 0.1255286
[5 empty] | 0.5314326 | 0.126883 |  |  | 0.4792397 | 0.126401 | 0.525649 | 0.126846 | 0.5727843 | 0.1262803
[5 empty] | 0.5525823 | 0.1276383 |  |  | 0.4889667 | 0.1271534 | 0.535625 | 0.1276011 | 0.5772016 | 0.127032
[5 empty] | 0.5188701 | 0.1283935 |  |  | 0.4925486 | 0.1279058 | 0.533871 | 0.1283561 | 0.5856039 | 0.1277836
[5 empty] | 0.5582965 | 0.1291488 |  |  | 0.4909858 | 0.1286582 | 0.5382877 | 0.1291111 | 0.5876919 | 0.1285353
[5 empty] | 0.5248623 | 0.129904 |  |  | 0.4970792 | 0.1294106 | 0.5427756 | 0.1298662 | 0.5925664 | 0.129287
[5 empty] | 0.573568 | 0.1306593 |  |  | 0.4985293 | 0.130163 | 0.5523356 | 0.1306212 | 0.5978284 | 0.1300386
[5 empty] | 0.5444143 | 0.1314146 |  |  | 0.5051366 | 0.1309153 | 0.5531683 | 0.1313762 | 0.6051787 | 0.1307903
[5 empty] | 0.5974017 | 0.1321698 |  |  | 0.514002 | 0.1316677 | 0.5581744 | 0.1321313 | 0.6080179 | 0.131542
[5 empty] | 0.577531 | 0.1329251 |  |  | 0.5184258 | 0.1324201 | 0.5675546 | 0.1328863 | 0.6114471 | 0.1322937
[5 empty] | 0.5568026 | 0.1336803 |  |  | 0.5164089 | 0.1331725 | 0.5657095 | 0.1336413 | 0.6223669 | 0.1330453
[5 empty] | 0.5492174 | 0.1344356 |  |  | 0.5245518 | 0.1339249 | 0.5727399 | 0.1343964 | 0.6251782 | 0.133797
[5 empty] | 0.6277758 | 0.1351908 |  |  | 0.5278552 | 0.1346773 | 0.5844465 | 0.1351514 | 0.6345819 | 0.1345487
[5 empty] | 0.6284785 | 0.1359461 |  |  | 0.5342196 | 0.1354297 | 0.5833299 | 0.1359064 | 0.6357787 | 0.1353003
[5 empty] | 0.6013262 | 0.1367013 |  |  | 0.5380459 | 0.1361821 | 0.5959911 | 0.1366615 | 0.6468696 | 0.136052
[5 empty] | 0.6114986 | 0.1374566 |  |  | 0.5499373 | 0.1369344 | 0.6025564 | 0.1374165 | 0.6468947 | 0.1368037
[5 empty] | 0.625146 | 0.1382119 |  |  | 0.5506585 | 0.1376868 | 0.6075026 | 0.1381716 | 0.662156 | 0.1375553
[5 empty] | 0.5822478 | 0.1389671 |  |  | 0.5562866 | 0.1384392 | 0.6170046 | 0.1389266 | 0.6655257 | 0.138307
[5 empty] | 0.6077834 | 0.1397224 |  |  | 0.5666987 | 0.1391916 | 0.6227373 | 0.1396816 | 0.6771764 | 0.1390587
[5 empty] | 0.6107323 | 0.1404776 |  |  | 0.5770719 | 0.139944 | 0.6319754 | 0.1404367 | 0.6866804 | 0.1398103
[5 empty] | 0.6730737 | 0.1412329 |  |  | 0.5840831 | 0.1406964 | 0.641194 | 0.1411917 | 0.6944102 | 0.140562
[5 empty] | 0.6507872 | 0.1419881 |  |  | 0.5907095 | 0.1414488 | 0.6514677 | 0.1419467 | 0.7089381 | 0.1413137
[5 empty] | 0.6888521 | 0.1427434 |  |  | 0.597628 | 0.1422012 | 0.6591716 | 0.1427018 | 0.7168366 | 0.1420653
[5 empty] | 0.6682478 | 0.1434986 |  |  | 0.6076159 | 0.1429535 | 0.6716804 | 0.1434568 | 0.730478 | 0.142817
[5 empty] | 0.7059537 | 0.1442539 |  |  | 0.61655 | 0.1437059 | 0.678669 | 0.1442118 | 0.7380349 | 0.1435687
[5 empty] | 0.7189493 | 0.1450092 |  |  | 0.6322075 | 0.1444583 | 0.6917123 | 0.1449669 | 0.7474796 | 0.1443203
[5 empty] | 0.6902138 | 0.1457644 |  |  | 0.6395655 | 0.1452107 | 0.7022852 | 0.1457219 | 0.7597844 | 0.145072
[5 empty] | 0.6977267 | 0.1465197 |  |  | 0.6497009 | 0.1459631 | 0.7109625 | 0.146477 | 0.779122 | 0.1458237
[5 empty] | 0.7334674 | 0.1472749 |  |  | 0.6618909 | 0.1467155 | 0.7215191 | 0.147232 | 0.7908645 | 0.1465754
[5 empty] | 0.7394154 | 0.1480302 |  |  | 0.6745126 | 0.1474679 | 0.7408298 | 0.147987 | 0.7989845 | 0.147327
[5 empty] | 0.7125499 | 0.1487854 |  |  | 0.6847428 | 0.1482202 | 0.7508696 | 0.1487421 | 0.8159544 | 0.1480787
[5 empty] | 0.7778504 | 0.1495407 |  |  | 0.6991588 | 0.1489726 | 0.7665132 | 0.1494971 | 0.8338466 | 0.1488304
[5 empty] | 0.7132963 | 0.150296 |  |  | 0.7083376 | 0.149725 | 0.7790355 | 0.1502521 | 0.8449334 | 0.149582