## 1
Общество с ограниченной ответственностью "Инженерная геология" (ООО "ИнжГео") | [11 empty] | Общество с ограниченной ответственностью "Инженерная геология" (ООО "ИнжГео")
Юр. адрес: 117279, г. Москва, ул. Миклухо-Маклая, 36 а, этаж 5, пом. XXIII к. 76-84 | [11 empty] | Юр. адрес: 117279, г. Москва, ул. Миклухо-Маклая, 36 а, этаж 5, пом. XXIII к. 76-84 | [8 empty] | нагр |  |  | X0 | Y0 | R |  | нагр |  |  |  | X0 | Y0 | R | нагр |  |  |  | X0 | Y0 | R |  | нагр |  |  |  | X0 | Y0 | R
Телефон/факс +7 (495) 132-30-00, Адрес электронной почты inbox@inj-geo.ru | [11 empty] | Телефон/факс +7 (495) 132-30-00, Адрес электронной почты inbox@inj-geo.ru | [12 empty] | 0 | [7 empty] | 0 | [6 empty] | 0 | [7 empty] | 0
[21 empty] | девиатор | [6 empty] | девиатор | [6 empty] | девиатор | [7 empty] | девиатор
Испытательная лаборатория ООО «ИнжГео» | [11 empty] | Испытательная лаборатория ООО «ИнжГео» | [8 empty] | x0 | Угол | X | Y |  |  |  | x0 |  | Угол | X | Y |  |  | x0 |  | Угол | X | Y |  |  |  | x0 |  | Угол | X | Y
Адрес места осуществления деятельности лаборатории: г. Москва, просп. Вернадского, д. 51, стр. 1 | [11 empty] | Адрес места осуществления деятельности лаборатории: г. Москва, просп. Вернадского, д. 51, стр. 1 | [9 empty] | 0 | [7 empty] | 0 | [6 empty] | 0 | [7 empty] | 0
Телефон +7(910)4557682, E-mail: slg85@mail.ru | [11 empty] | Телефон +7(910)4557682, E-mail: slg85@mail.ru | [9 empty] | 5 | [7 empty] | 5 | [6 empty] | 5 | [7 empty] | 5
[22 empty] | 10 | [7 empty] | 10 | [6 empty] | 10 | [7 empty] | 10
[12 empty] | Протокол испытаний № 13-63/24 от 22-11-2022 | [9 empty] | 15 | [7 empty] | 15 | [6 empty] | 15 | [7 empty] | 15
[22 empty] | 20 | [7 empty] | 20 | [6 empty] | 20 | [7 empty] | 20
[12 empty] | Наименование и адрес заказчика: Переход трубопровода через р. Енисей | [9 empty] | 25 | [7 empty] | 25 | [6 empty] | 25 | [7 empty] | 25
[12 empty] | Наименование объекта: ООО Регионстрой | [9 empty] | 30 | [7 empty] | 30 | [6 empty] | 30 | [7 empty] | 30
Наименование используемого метода/методики: ГОСТ 12248.4-2020 | [11 empty] | Наименование используемого метода/методики: ГОСТ 12248.3-2020 | [9 empty] | 35 | [7 empty] | 35 | [6 empty] | 35 | [7 empty] | 35
Условия проведения испытания: температура окружающей среды (18 - 25)0С, влажность воздуха (40 - 75)% | [11 empty] | Условия проведения испытания: температура окружающей среды (18 - 25)0С, влажность воздуха (40 - 75)% | [9 empty] | 40 | [7 empty] | 40 | [6 empty] | 40 | [7 empty] | 40
[12 empty] | Дата получение объекта подлежащего испытаниям: 26.10.2022 | [9 empty] | 45 | [7 empty] | 45 | [6 empty] | 45 | [7 empty] | 45
[12 empty] | Дата испытания: 25.10.2022-19.11.2024 | [9 empty] | 50 | [7 empty] | 50 | [6 empty] | 50 | [7 empty] | 50
[22 empty] | 55 | [7 empty] | 55 | [6 empty] | 55 | [7 empty] | 55
Испытание грунтов методом трехосного сжатия | [11 empty] | Испытание грунтов методом трехосного сжатия | [9 empty] | 60 | [7 empty] | 60 | [6 empty] | 60 | [7 empty] | 60
[22 empty] | 65 | [7 empty] | 65 | [6 empty] | 65 | [7 empty] | 65
Лабораторный номер: | [6 empty] | We, д.е. = |  |  |  |  | Лабораторный номер: |  | 1059 |  |  |  | We, д.е. = | 0.322852279 |  |  | 70 | [7 empty] | 70 | [6 empty] | 70 | [7 empty] | 70
Номер скважины: | [6 empty] | ρ, г/см3 = |  |  |  |  | Номер скважины: |  | BH-050 |  |  |  | ρ, г/см3 = |  |  |  | 75 | [7 empty] | 75 | [6 empty] | 75 | [7 empty] | 75
Глубина отбора, м: | [6 empty] | ρs, г/см3 = |  |  |  |  | Глубина отбора, м: |  | 3 |  |  |  | ρs, г/см3 = | 2.74 |  |  | 80 | [7 empty] | 80 | [6 empty] | 80 | [7 empty] | 80
Наименование грунта: | [6 empty] | e, д.е. = |  |  |  |  | Наименование грунта: |  | Суглинок, после оттаивания текучий, легкий песчанистый |  |  |  | e, д.е. = |  |  |  | 85 | [7 empty] | 85 | [6 empty] | 85 | [7 empty] | 85
Схема проведения опыта: | [6 empty] | IL, д.е. = |  |  |  |  | Схема проведения опыта: |  | КД |  |  |  | IL, д.е. = | 1.061 |  |  | 90 | [7 empty] | 90 | [6 empty] | 90 | [7 empty] | 90
[22 empty] | 95 | [7 empty] | 95 | [6 empty] | 95 | [7 empty] | 95
[22 empty] | 100 | [7 empty] | 100 | [6 empty] | 100 | [7 empty] | 100
Результаты испытаний | [11 empty] | Результаты испытаний | [9 empty] | 105 | [7 empty] | 105 | [6 empty] | 105 | [7 empty] | 105
[22 empty] | 110 | [7 empty] | 110 | [6 empty] | 110 | [7 empty] | 110
[22 empty] | 115 | [7 empty] | 115 | [6 empty] | 115 | [7 empty] | 115
[22 empty] | 120 | [7 empty] | 120 | [6 empty] | 120 | [7 empty] | 120
[22 empty] | 125 | [7 empty] | 125 | [6 empty] | 125 | [7 empty] | 125
[22 empty] | 130 | [7 empty] | 130 | [6 empty] | 130 | [7 empty] | 130
[22 empty] | 135 | [7 empty] | 135 | [6 empty] | 135 | [7 empty] | 135
[22 empty] | 140 | [7 empty] | 140 | [6 empty] | 140 | [7 empty] | 140
[22 empty] | 145 | [7 empty] | 145 | [6 empty] | 145 | [7 empty] | 145
[22 empty] | 150 | [7 empty] | 150 | [6 empty] | 150 | [7 empty] | 150
[22 empty] | 155 | [7 empty] | 155 | [6 empty] | 155 | [7 empty] | 155
[22 empty] | 160 | [7 empty] | 160 | [6 empty] | 160 | [7 empty] | 160
[22 empty] | 165 | [7 empty] | 165 | [6 empty] | 165 | [7 empty] | 165
[22 empty] | 170 | [7 empty] | 170 | [6 empty] | 170 | [7 empty] | 170
[22 empty] | 175 | [7 empty] | 175 | [6 empty] | 175 | [7 empty] | 175
[22 empty] | 180 | [7 empty] | 180 | [6 empty] | 180 | [7 empty] | 180
[13 empty] | Давление в камере, Мпа σ3 | Вертикальная нагрузка, Мпа σ1 | Поровое давление, Мпа u
| K0, д.е. | 0.7920883 |  |  |  |  | Коэфф. Точки | [5 empty] | 1 | 1.557078 | [5 empty] | 1 | [6 empty] | σ3,кПа | σ1,кПа | u, кПа |  |  |  | 4
| q_zg, МПа | 0.7920883 | [10 empty] | 1.1 | 1.709575 | [27 empty] | δ3, Мпа | δ1-δ3, МПа | δ1, МПа | δ1, КПа
|  |  | Модуль деформации, МПа: | [9 empty] | 1.2 | 1.862073 | [21 empty] | С, МПа:
|  |  | Е0= |  | Точки модуля (полное напр.), МПа |  |  |  | 0.7920883 | 1.267341 | [25 empty] | φ, град:
|  |  | E50 = |  | qf (полное напр.), МПа |  |  |  | 1.427728 | [26 empty] | E, Мпа
|  |  | Коэф. Поперечной деформации, ϑ = | [9 empty] | Эффективные значения угла внутреннего трения и удельного сцепления ϕ', С' | [13 empty] | x | 0
[13 empty] | ϕ', град. = | 12 | [12 empty] | y |  |  |  | С, кПа | φ,°
[13 empty] | С', МПа = | 0.013
| Исполнитель: | [6 empty] | Морозов Д.С. |  |  |  |  | Исполнитель: |  |  |  |  | Морозов Д.С.
| Начальник исп. лаборатории: | [6 empty] | Семиколенова Л.Г. |  |  |  |  | Начальник исп. лаборатории: |  |  |  |  | Семиколенова Л.Г.
Лист 1 , всего листов 2 | [11 empty] | Лист 2 , всего листов 2
Частичное воспроизведение протокола испытаний без письменного разрешения ООО «ИнжГео» ЗАПРЕЩАЕТСЯ | [11 empty] | Частичное воспроизведение протокола испытаний без письменного разрешения ООО «ИнжГео» ЗАПРЕЩАЕТСЯ
[5 empty] | второй график |  | первый график | [9 empty] | К Пуассона
dev50 | epsE50 | ind | devE0 | epsE0 | dev | eps | sigma |  | dev1 | eps1 | dev2 | eps2 | dev3 | eps3 |  | Глины
0.4277277 | 0.01130706 |  |  |  | 0 | 0 |  |  | 0 | 0 | 0.021 | 0.0003121681 | 0 | 0 |  | < 0 | 0,20-0,30
ind |  |  |  |  | 0.04699755 | 0.0007584901 |  |  | 0.05248522 | 0.0007468719 | 0.03960921 | 0.000747391 | 0.048 | 0.0006159655 |  | 0-0,25 | 0,30-0,38
2 |  |  |  |  | 0.04667108 | 0.00151698 |  |  | 0.09847671 | 0.001493744 | 0.07762575 | 0.001494782 | 0.09527574 | 0.001492112 |  | 0,25< | 0,38-0,45
E0 |  |  |  |  | 0.1136966 | 0.00227547 |  |  | 0.132 | 0.002093667 | 0.1139356 | 0.002242173 | 0.1403054 | 0.002238169 |  | Суглинки | 0,35-0,37
epsE0 | devE0 |  |  |  | 0.12275 | 0.00303396 |  |  | 0.1636961 | 0.002987488 | 0.1509602 | 0.002989564 | 0.180484 | 0.002984225 |  | Пески и супеси | 0,30-0,35
0.00376902 | 0.2376265 |  |  |  | 0.2376265 | 0.00376902 |  |  | 0.1909489 | 0.00373436 | 0.1838211 | 0.003736955 | 0.2141302 | 0.003730281
[5 empty] | 0.2655748 | 0.00455094 |  |  | 0.2132183 | 0.004481231 | 0.2132397 | 0.004484346 | 0.2461627 | 0.004476337
График E50 |  | График E |  |  | 0.2478345 | 0.005309431 |  |  | 0.2324164 | 0.005228103 | 0.2428375 | 0.005231737 | 0.2772001 | 0.005222394
eps | q | sigma |  |  | 0.2856757 | 0.006067921 |  |  | 0.2520553 | 0.005974975 | 0.265536 | 0.005979128 | 0.3014611 | 0.00596845
Горизонтальная линия E50 |  | Касательная |  |  | 0.2814837 | 0.006826411 |  |  | 0.2654469 | 0.006721847 | 0.2847567 | 0.006726519 | 0.3310363 | 0.007080101
0 |  | a | b |  | 0.3146435 | 0.007584901 |  |  | 0.2785392 | 0.007363234 | 0.3047877 | 0.00755119 | 0.338768 | 0.007460562
|  |  | 0 |  | 0.3505405 | 0.008343391 |  |  | 0.2870794 | 0.008215591 | 0.3162243 | 0.008221301 | 0.3530204 | 0.008206619
Вертикальная линия E50 |  | p1 и p2 |  |  | 0.3285599 | 0.009101881 |  |  | 0.2998928 | 0.008962463 | 0.3263717 | 0.008968692 | 0.3663914 | 0.008952675
| 0 | 0 |  |  | 0.3240868 | 0.009860371 |  |  | 0.314856 | 0.009709335 | 0.342077 | 0.009716083 | 0.3808754 | 0.009698731
[5 empty] | 0.4045066 | 0.01061886 |  |  | 0.3260601 | 0.01045621 | 0.3552335 | 0.01046347 | 0.3907667 | 0.01044479
Касательная линия E50 |  |  |  |  | 0.4277277 | 0.01130706 |  |  | 0.3329962 | 0.01120308 | 0.3688346 | 0.01121086 | 0.4080597 | 0.01119084
0 | 0 | Горизонтальная 1 |  |  | 0.409331 | 0.01213584 |  |  | 0.3462556 | 0.01194995 | 0.3828737 | 0.01195826 | 0.4227488 | 0.0119369
[5 empty] | 0.396796 | 0.01289433 |  |  | 0.3595294 | 0.01269682 | 0.3895442 | 0.01270565 | 0.4316284 | 0.01268296
Горизонтальная линия qкр |  |  |  |  | 0.4695461 | 0.01365282 |  |  | 0.3695087 | 0.01344369 | 0.4021393 | 0.01345304 | 0.4488928 | 0.01342901
Горизонтальная линия q |  | Горизонтальная 2 |  |  | 0.4535292 | 0.01441131 |  |  | 0.3796848 | 0.01419057 | 0.4138524 | 0.01420043 | 0.4576366 | 0.01417507
0 |  | 0 |  |  | 0.5126934 | 0.0151698 |  |  | 0.3888488 | 0.01493744 | 0.4278769 | 0.01494782 | 0.474654 | 0.01492112
[5 empty] | 0.5159866 | 0.01592829 |  |  | 0.3992919 | 0.01568431 | 0.4399062 | 0.01569521 | 0.4830394 | 0.01566718
Вертикальная линия q |  |  |  |  | 0.5383567 | 0.01668678 |  |  | 0.4058052 | 0.01643118 | 0.4505335 | 0.0164426 | 0.4945873 | 0.01641324
| 0 |  |  |  | 0.5247515 | 0.01744527 |  |  | 0.4165801 | 0.01717805 | 0.4582524 | 0.01718999 | 0.505192 | 0.01715929
[5 empty] | 0.5351192 | 0.01820376 |  |  | 0.4268075 | 0.01792493 | 0.472556 | 0.01793738 | 0.5200479 | 0.01790535
[5 empty] | 0.5754074 | 0.01896225 |  |  | 0.4362787 | 0.0186718 | 0.4801378 | 0.01868477 | 0.5306494 | 0.01865141
[5 empty] | 0.5835643 | 0.01972074 |  |  | 0.4440849 | 0.01941867 | 0.4928911 | 0.01943217 | 0.5409908 | 0.01939746
[5 empty] | 0.5645378 | 0.02047923 |  |  | 0.4565172 | 0.02016554 | 0.5010093 | 0.02017956 | 0.5493666 | 0.02014352
[5 empty] | 0.5782757 | 0.02123772 |  |  | 0.4621668 | 0.02091241 | 0.5101857 | 0.02092695 | 0.5591712 | 0.02088957
[5 empty] | 0.631726 | 0.02199621 |  |  | 0.468725 | 0.02165929 | 0.5193137 | 0.02167434 | 0.5631989 | 0.02163563
[5 empty] | 0.6038366 | 0.0227547 |  |  | 0.4769827 | 0.02240616 | 0.5257867 | 0.02242173 | 0.5755442 | 0.02238169
[5 empty] | 0.6415555 | 0.02351319 |  |  | 0.4862314 | 0.02315303 | 0.5324979 | 0.02316912 | 0.5821013 | 0.02312774
[5 empty] | 0.6568306 | 0.02427168 |  |  | 0.493662 | 0.0238999 | 0.5434408 | 0.02391651 | 0.5928648 | 0.0238738
[5 empty] | 0.7096097 | 0.02503017 |  |  | 0.5000658 | 0.02464677 | 0.5472088 | 0.0246639 | 0.6004289 | 0.02461986
[5 empty] | 0.716841 | 0.02578866 |  |  | 0.5051339 | 0.02539364 | 0.552795 | 0.02541129 | 0.6050881 | 0.02536591
[5 empty] | 0.7174722 | 0.02654715 |  |  | 0.5134576 | 0.02614052 | 0.5641931 | 0.02615868 | 0.6131368 | 0.02611197
[5 empty] | 0.7104513 | 0.02730564 |  |  | 0.517528 | 0.02688739 | 0.5648961 | 0.02690607 | 0.6187693 | 0.02685802
[5 empty] | 0.7267262 | 0.02806413 |  |  | 0.5224362 | 0.02763426 | 0.5760976 | 0.02765347 | 0.62528 | 0.02760408
[5 empty] | 0.778245 | 0.02882262 |  |  | 0.5280735 | 0.02838113 | 0.5804909 | 0.02840086 | 0.6275634 | 0.02835014
[5 empty] | 0.7899554 | 0.02958111 |  |  | 0.5293311 | 0.029128 | 0.5834694 | 0.02914825 | 0.6373138 | 0.02909619
[5 empty] | 0.7398054 | 0.0303396 |  |  | 0.5385 | 0.02987488 | 0.5900263 | 0.02989564 | 0.6366256 | 0.02984225
[5 empty] | 0.785743 | 0.03109809 |  |  | 0.5410715 | 0.03062175 | 0.5924551 | 0.03064303 | 0.6406931 | 0.03058831
[5 empty] | 0.8177161 | 0.03185658 |  |  | 0.5436367 | 0.03136862 | 0.5937491 | 0.03139042 | 0.6486109 | 0.03133436
[5 empty] | 0.8356726 | 0.03261507 |  |  | 0.5480869 | 0.03211549 | 0.6004017 | 0.03213781 | 0.6523731 | 0.03208042
[5 empty] | 0.7805605 | 0.03337356 |  |  | 0.5489131 | 0.03286236 | 0.5981062 | 0.0328852 | 0.6542744 | 0.03282647
[5 empty] | 0.8213276 | 0.03413205 |  |  | 0.5501067 | 0.03360924 | 0.601256 | 0.03363259 | 0.6574089 | 0.03357253
[5 empty] | 0.8459219 | 0.03489054 |  |  | 0.5526586 | 0.03435611 | 0.6040444 | 0.03437998 | 0.6530712 | 0.03431859
[5 empty] | 0.8554554 | 0.03564903 |  |  | 0.5506602 | 0.03510298 | 0.6081648 | 0.03512738 | 0.6555556 | 0.03506464
[5 empty] | 0.8013839 | 0.03640752 |  |  | 0.5570783 | 0.03584985 | 0.6095754 | 0.03587477 | 0.6620725 | 0.0358107
[5 empty] | 0.7783391 | 0.03716601 |  |  | 0.5536769 | 0.03659672 | 0.6085749 | 0.03662216 | 0.6603682 | 0.03655676
[5 empty] | 0.7937479 | 0.0379245 |  |  | 0.5527644 | 0.0373436 | 0.6083233 | 0.03736955 | 0.6589447 | 0.03730281
[5 empty] | 0.8296759 | 0.03868299 |  |  | 0.5556619 | 0.03809047 | 0.6066354 | 0.03811694 | 0.6598331 | 0.03804887
[5 empty] | 0.8401449 | 0.03944148 |  |  | 0.5534914 | 0.03883734 | 0.6064353 | 0.03886433 | 0.6544588 | 0.03879492
[5 empty] | 0.7891771 | 0.04019997 |  |  | 0.5521751 | 0.03958421 | 0.6006473 | 0.03961172 | 0.6533484 | 0.03954098
[5 empty] | 0.7887941 | 0.04095846 |  |  | 0.5479351 | 0.04033108 | 0.5971955 | 0.04035911 | 0.6538285 | 0.04028704
[5 empty] | 0.817018 | 0.04171695 |  |  | 0.5481934 | 0.04107796 | 0.5965041 | 0.0411065 | 0.6488256 | 0.04103309
[5 empty] | 0.8058707 | 0.04247544 |  |  | 0.5453721 | 0.04182483 | 0.5953975 | 0.04185389 | 0.6459664 | 0.04177915
[5 empty] | 0.8023741 | 0.04323393 |  |  | 0.5373935 | 0.0425717 | 0.5923997 | 0.04260129 | 0.6438773 | 0.04252521
[5 empty] | 0.7555501 | 0.04399242 |  |  | 0.5353795 | 0.04331857 | 0.5840351 | 0.04334868 | 0.6380849 | 0.04327126
[5 empty] | 0.7484205 | 0.04475091 |  |  | 0.5343523 | 0.04406544 | 0.5814278 | 0.04409607 | 0.6300158 | 0.04401732
[5 empty] | 0.7920074 | 0.0455094 |  |  | 0.5298341 | 0.04481231 | 0.578402 | 0.04484346 | 0.6294965 | 0.04476337
[5 empty] | 0.7843327 | 0.04626789 |  |  | 0.5268468 | 0.04555919 | 0.575782 | 0.04559085 | 0.6237537 | 0.04550943
[5 empty] | 0.7514182 | 0.04702638 |  |  | 0.5183127 | 0.04630606 | 0.5690919 | 0.04633824 | 0.6143138 | 0.04625549
[5 empty] | 0.8112858 | 0.04778488 |  |  | 0.5129538 | 0.04705293 | 0.5651561 | 0.04708563 | 0.6112034 | 0.04700154
[5 empty] | 0.7969575 | 0.04854337 |  |  | 0.5112923 | 0.0477998 | 0.5551986 | 0.04783302 | 0.6054491 | 0.0477476
[5 empty] | 0.7994553 | 0.04930186 |  |  | 0.5021502 | 0.04854667 | 0.5517438 | 0.04858041 | 0.6022775 | 0.04849366
[5 empty] | 0.7438009 | 0.05006035 |  |  | 0.4971497 | 0.04929355 | 0.5486158 | 0.0493278 | 0.5958151 | 0.04923971
[5 empty] | 0.7440163 | 0.05081884 |  |  | 0.4909129 | 0.05004042 | 0.5379388 | 0.05007519 | 0.5871884 | 0.04998577
[5 empty] | 0.7151235 | 0.05157733 |  |  | 0.4868618 | 0.05078729 | 0.5320372 | 0.05082259 | 0.578224 | 0.05073182
[5 empty] | 0.7271443 | 0.05233582 |  |  | 0.4818187 | 0.05153416 | 0.526835 | 0.05156998 | 0.5736486 | 0.05147788
[5 empty] | 0.7291006 | 0.05309431 |  |  | 0.4767056 | 0.05228103 | 0.5228564 | 0.05231737 | 0.5627885 | 0.05222394
[5 empty] | 0.7460144 | 0.0538528 |  |  | 0.4732445 | 0.05302791 | 0.5118258 | 0.05306476 | 0.5568705 | 0.05296999
[5 empty] | 0.7409076 | 0.05461129 |  |  | 0.4625577 | 0.05377478 | 0.5107674 | 0.05381215 | 0.5490211 | 0.05371605
[5 empty] | 0.7128021 | 0.05536978 |  |  | 0.4570673 | 0.05452165 | 0.5012052 | 0.05455954 | 0.5467668 | 0.05446211
[5 empty] | 0.7187198 | 0.05612827 |  |  | 0.4521953 | 0.05526852 | 0.4947636 | 0.05530693 | 0.5391341 | 0.05520816
[5 empty] | 0.6906826 | 0.05688676 |  |  | 0.4483638 | 0.05601539 | 0.4861668 | 0.05605432 | 0.5336498 | 0.05595422
[5 empty] | 0.6927125 | 0.05764525 |  |  | 0.4405951 | 0.05676227 | 0.482339 | 0.05680171 | 0.5248402 | 0.05670027
[5 empty] | 0.7268313 | 0.05840374 |  |  | 0.437211 | 0.05750914 | 0.4732044 | 0.0575491 | 0.514732 | 0.05744633
[5 empty] | 0.694061 | 0.05916223 |  |  | 0.4302339 | 0.05825601 | 0.4713872 | 0.0582965 | 0.5072517 | 0.05819239
[5 empty] | 0.6664234 | 0.05992072 |  |  | 0.4220858 | 0.05900288 | 0.4639116 | 0.05904389 | 0.5044259 | 0.05893844
[5 empty] | 0.6679405 | 0.06067921 |  |  | 0.4182888 | 0.05974975 | 0.4566018 | 0.05979128 | 0.4946812 | 0.0596845
[5 empty] | 0.6606342 | 0.0614377 |  |  | 0.413165 | 0.06049662 | 0.4499822 | 0.06053867 | 0.488744 | 0.06043056
[5 empty] | 0.6635264 | 0.06219619 |  |  | 0.4066366 | 0.0612435 | 0.4470768 | 0.06128606 | 0.4824411 | 0.06117661
[5 empty] | 0.6856391 | 0.06295468 |  |  | 0.4066255 | 0.06199037 | 0.4407099 | 0.06203345 | 0.4821989 | 0.06192267
[5 empty] | 0.6389941 | 0.06371317 |  |  | 0.3972541 | 0.06273724 | 0.4354057 | 0.06278084 | 0.4736439 | 0.06266872
[5 empty] | 0.6186133 | 0.06447166 |  |  | 0.3941442 | 0.06348411 | 0.4335884 | 0.06352823 | 0.4692028 | 0.06341478
[5 empty] | 0.6035187 | 0.06523015 |  |  | 0.3937182 | 0.06423098 | 0.4279822 | 0.06427562 | 0.4645022 | 0.06416084
[5 empty] | 0.6017322 | 0.06598864 |  |  | 0.389998 | 0.06497786 | 0.4234115 | 0.06502301 | 0.4606685 | 0.06490689
[5 empty] | 0.6252307 | 0.06674713 |  |  | 0.3833605 | 0.06572473 | 0.4176496 | 0.06577041 | 0.4536743 | 0.06565295
[5 empty] | 0.6467229 | 0.06750562 |  |  | 0.3829202 | 0.0664716 | 0.4182835 | 0.0665178 | 0.4549774 | 0.06639901
[5 empty] | 0.6691584 | 0.06826411 |  |  | 0.3804287 | 0.06721847 | 0.4111612 | 0.06726519 | 0.4512196 | 0.06714506
[5 empty] | 0.5985441 | 0.0690226 |  |  | 0.3774927 | 0.06796534 | 0.4093901 | 0.06801258 | 0.4446086 | 0.06789112
[5 empty] | 0.6158874 | 0.06978109 |  |  | 0.3705187 | 0.06871222 | 0.4048772 | 0.06875997 | 0.4406525 | 0.06863717
[5 empty] | 0.6431951 | 0.07053958 |  |  | 0.3661134 | 0.06945909 | 0.40213 | 0.06950736 | 0.438859 | 0.06938323
[5 empty] | 0.6474745 | 0.07129807 |  |  | 0.3635834 | 0.07020596 | 0.3994555 | 0.07025475 | 0.429136 | 0.07012929
[5 empty] | 0.6487325 | 0.07205656 |  |  | 0.3596353 | 0.07095283 | 0.3950612 | 0.07100214 | 0.4265916 | 0.07087534
[5 empty] | 0.6049763 | 0.07281505 |  |  | 0.3584756 | 0.0716997 | 0.3913541 | 0.07174953 | 0.4226335 | 0.0716214
[5 empty] | 0.6162129 | 0.07357354 |  |  | 0.3541111 | 0.07244658 | 0.3869417 | 0.07249692 | 0.4198697 | 0.07236745
[5 empty] | 0.6114495 | 0.07433203 |  |  | 0.3484482 | 0.07319345 | 0.380431 | 0.07324431 | 0.411908 | 0.07311351
[5 empty] | 0.6276932 | 0.07509052 |  |  | 0.3440936 | 0.07394032 | 0.3813295 | 0.07399171 | 0.4084564 | 0.07385957
[5 empty] | 0.5869509 | 0.07584901 |  |  | 0.3413539 | 0.07468719 | 0.3731442 | 0.0747391 | 0.4039227 | 0.07460562
[5 empty] | 0.5872298 | 0.0766075 |  |  | 0.3366358 | 0.07543406 | 0.3726826 | 0.07548649 | 0.3999149 | 0.07535168
[5 empty] | 0.557537 | 0.07736599 |  |  | 0.3370457 | 0.07618093 | 0.3654517 | 0.07623388 | 0.3997408 | 0.07609774
[5 empty] | 0.6168796 | 0.07812448 |  |  | 0.3338904 | 0.07692781 | 0.365159 | 0.07698127 | 0.3912083 | 0.07684379
[5 empty] | 0.5902646 | 0.07888297 |  |  | 0.3301764 | 0.07767468 | 0.3592115 | 0.07772866 | 0.3879254 | 0.07758985
[5 empty] | 0.6056992 | 0.07964146 |  |  | 0.3253104 | 0.07842155 | 0.3537166 | 0.07847605 | 0.3863998 | 0.0783359
[5 empty] | 0.5621904 | 0.08039995 |  |  | 0.3222989 | 0.07916842 | 0.3521816 | 0.07922344 | 0.3829396 | 0.07908196
[5 empty] | 0.5287453 | 0.08115844 |  |  | 0.3168485 | 0.07991529 | 0.3502136 | 0.07997083 | 0.3805526 | 0.07982802
[5 empty] | 0.596371 | 0.08191693 |  |  | 0.3144658 | 0.08066217 | 0.3443199 | 0.08071822 | 0.3725467 | 0.08057407
[5 empty] | 0.5510745 | 0.08267542 |  |  | 0.3147576 | 0.08140904 | 0.3426078 | 0.08146562 | 0.3702297 | 0.08132013
[5 empty] | 0.5838631 | 0.08343391 |  |  | 0.3082302 | 0.08215591 | 0.3400846 | 0.08221301 | 0.3680097 | 0.08206619
[5 empty] | 0.5487436 | 0.0841924 |  |  | 0.3082905 | 0.08290278 | 0.3330573 | 0.0829604 | 0.3595945 | 0.08281224
[5 empty] | 0.5547233 | 0.08495089 |  |  | 0.3049449 | 0.08364965 | 0.3309335 | 0.08370779 | 0.3587919 | 0.0835583
[5 empty] | 0.5098093 | 0.08570938 |  |  | 0.3018001 | 0.08439653 | 0.3280201 | 0.08445518 | 0.3564099 | 0.08430435
[5 empty] | 0.5340085 | 0.08646787 |  |  | 0.2995627 | 0.0851434 | 0.3254246 | 0.08520257 | 0.3523564 | 0.08505041
[5 empty] | 0.5323281 | 0.08722636 |  |  | 0.2935392 | 0.08589027 | 0.3213542 | 0.08594996 | 0.3470392 | 0.08579647
[5 empty] | 0.5507752 | 0.08798485 |  |  | 0.2940363 | 0.08663714 | 0.319016 | 0.08669735 | 0.3476663 | 0.08654252
[5 empty] | 0.5413569 | 0.08874334 |  |  | 0.2887607 | 0.08738401 | 0.3206175 | 0.08744474 | 0.3436456 | 0.08728858
[5 empty] | 0.5440801 | 0.08950183 |  |  | 0.2870188 | 0.08813089 | 0.3140657 | 0.08819213 | 0.3431849 | 0.08803464
[5 empty] | 0.5459522 | 0.09026032 |  |  | 0.2856174 | 0.08887776 | 0.314968 | 0.08893953 | 0.3425921 | 0.08878069
[5 empty] | 0.51998 | 0.09101881 |  |  | 0.2839629 | 0.08962463 | 0.3092316 | 0.08968692 | 0.3382752 | 0.08952675
[5 empty] | 0.4931707 | 0.0917773 |  |  | 0.2830621 | 0.0903715 | 0.3083638 | 0.09043431 | 0.336342 | 0.0902728
[5 empty] | 0.5235314 | 0.09253579 |  |  | 0.2809215 | 0.09111837 | 0.3051718 | 0.0911817 | 0.3350005 | 0.09101886
[5 empty] | 0.5020692 | 0.09329428 |  |  | 0.2831478 | 0.09186524 | 0.3090629 | 0.09192909 | 0.3290584 | 0.09176492
[5 empty] | 0.5237911 | 0.09405277 |  |  | 0.2808474 | 0.09261212 | 0.3059442 | 0.09267648 | 0.3304238 | 0.09251097
[5 empty] | 0.4787043 | 0.09481126 |  |  | 0.2759271 | 0.09335899 | 0.3064232 | 0.09342387 | 0.3296045 | 0.09325703
[5 empty] | 0.5508158 | 0.09556975 |  |  | 0.2767935 | 0.09410586 | 0.3048069 | 0.09417126 | 0.3283084 | 0.09400309
[5 empty] | 0.5461327 | 0.09632824 |  |  | 0.2750531 | 0.09485273 | 0.3052027 | 0.09491865 | 0.3286434 | 0.09474914
[5 empty] | 0.5326621 | 0.09708673 |  |  | 0.2773125 | 0.0955996 | 0.3046178 | 0.09566604 | 0.3271174 | 0.0954952
[5 empty] | 0.5324111 | 0.09784522 |  |  | 0.2770784 | 0.09634648 | 0.3003594 | 0.09641343 | 0.3244383 | 0.09624125
[5 empty] | 0.5073802 | 0.09860371 |  |  | 0.273751 | 0.09709335 | 0.3012281 | 0.09716083 | 0.3282062 | 0.09698731
[5 empty] | 0.5265099 | 0.0993622 |  |  | 0.2739748 | 0.09784022 | 0.3021631 | 0.09790822 | 0.3288544 | 0.09773337
[5 empty] | 0.5537804 | 0.1001207 |  |  | 0.2760314 | 0.09858709 | 0.3040442 | 0.09865561 | 0.3239614 | 0.09847942
[5 empty] | 0.4861866 | 0.1008792 |  |  | 0.2794162 | 0.09933396 | 0.3038661 | 0.099403 | 0.3263215 | 0.09922548
[5 empty] | 0.5127235 | 0.1016377 |  |  | 0.2792244 | 0.1000808 | 0.3024236 | 0.1001504 | 0.324829 | 0.09997154
[5 empty] | 0.520386 | 0.1023962 |  |  | 0.2767513 | 0.1008277 | 0.3062114 | 0.1008978 | 0.3295782 | 0.1007176
[5 empty] | 0.4921692 | 0.1031547 |  |  | 0.2808921 | 0.1015746 | 0.3064245 | 0.1016452 | 0.3268635 | 0.1014636
[5 empty] | 0.515068 | 0.1039131 |  |  | 0.2811421 | 0.1023215 | 0.3054575 | 0.1023926 | 0.3328793 | 0.1022097
[5 empty] | 0.5380773 | 0.1046716 |  |  | 0.2786966 | 0.1030683 | 0.3054052 | 0.10314 | 0.3308197 | 0.1029558
[5 empty] | 0.5091922 | 0.1054301 |  |  | 0.2814507 | 0.1038152 | 0.3086625 | 0.1038873 | 0.3326793 | 0.1037018
[5 empty] | 0.5604076 | 0.1061886 |  |  | 0.2819997 | 0.1045621 | 0.310824 | 0.1046347 | 0.3345522 | 0.1044479
[5 empty] | 0.5047185 | 0.1069471 |  |  | 0.285139 | 0.1053089 | 0.3125846 | 0.1053821 | 0.333433 | 0.1051939
[5 empty] | 0.5251199 | 0.1077056 |  |  | 0.2845637 | 0.1060558 | 0.3107391 | 0.1061295 | 0.3384158 | 0.10594
[5 empty] | 0.5416067 | 0.1084641 |  |  | 0.2879691 | 0.1068027 | 0.3129822 | 0.1068769 | 0.337895 | 0.106686
[5 empty] | 0.5251739 | 0.1092226 |  |  | 0.2892504 | 0.1075496 | 0.3122088 | 0.1076243 | 0.341165 | 0.1074321
[5 empty] | 0.5188164 | 0.1099811 |  |  | 0.292303 | 0.1082964 | 0.3173135 | 0.1083717 | 0.34132 | 0.1081782
[5 empty] | 0.5345294 | 0.1107396 |  |  | 0.291322 | 0.1090433 | 0.3211912 | 0.1091191 | 0.3477545 | 0.1089242
[5 empty] | 0.5773076 | 0.111498 |  |  | 0.2950027 | 0.1097902 | 0.3207367 | 0.1098665 | 0.3493628 | 0.1096703
[5 empty] | 0.5421462 | 0.1122565 |  |  | 0.2958404 | 0.110537 | 0.3217447 | 0.1106139 | 0.3505392 | 0.1104163
[5 empty] | 0.56404 | 0.113015 |  |  | 0.2994303 | 0.1112839 | 0.3255101 | 0.1113613 | 0.3536779 | 0.1111624
[5 empty] | 0.540984 | 0.1137735 |  |  | 0.2985677 | 0.1120308 | 0.3268276 | 0.1121086 | 0.3531735 | 0.1119084
[5 empty] | 0.5779733 | 0.114532 |  |  | 0.2980478 | 0.1127777 | 0.3298919 | 0.112856 | 0.3523201 | 0.1126545
[5 empty] | 0.5780027 | 0.1152905 |  |  | 0.3033659 | 0.1135245 | 0.331998 | 0.1136034 | 0.3571122 | 0.1134005
[5 empty] | 0.5910673 | 0.116049 |  |  | 0.3071172 | 0.1142714 | 0.3330405 | 0.1143508 | 0.3632441 | 0.1141466
[5 empty] | 0.5721621 | 0.1168075 |  |  | 0.303697 | 0.1150183 | 0.3347142 | 0.1150982 | 0.3650101 | 0.1148927
[5 empty] | 0.5442819 | 0.117566 |  |  | 0.3104005 | 0.1157651 | 0.3339139 | 0.1158456 | 0.3619045 | 0.1156387
[5 empty] | 0.5564218 | 0.1183245 |  |  | 0.312523 | 0.116512 | 0.3374345 | 0.116593 | 0.3643216 | 0.1163848
[5 empty] | 0.5435767 | 0.1190829 |  |  | 0.3111598 | 0.1172589 | 0.3422706 | 0.1173404 | 0.3681559 | 0.1171308
[5 empty] | 0.5387417 | 0.1198414 |  |  | 0.3167061 | 0.1180058 | 0.345817 | 0.1180878 | 0.3729017 | 0.1178769
[5 empty] | 0.5809116 | 0.1205999 |  |  | 0.3155571 | 0.1187526 | 0.3480687 | 0.1188352 | 0.3715532 | 0.1186229
[5 empty] | 0.5690815 | 0.1213584 |  |  | 0.3177081 | 0.1194995 | 0.3468202 | 0.1195826 | 0.3790048 | 0.119369
[5 empty] | 0.5742944 | 0.1221169 |  |  | 0.3182006 | 0.1202464 | 0.3523167 | 0.1203299 | 0.382704 | 0.1201151
[5 empty] | 0.5756469 | 0.1228754 |  |  | 0.3237258 | 0.1209932 | 0.3528581 | 0.1210773 | 0.3848612 | 0.1208611
[5 empty] | 0.5981426 | 0.1236339 |  |  | 0.3257869 | 0.1217401 | 0.3532481 | 0.1218247 | 0.3827805 | 0.1216072
[5 empty] | 0.5767822 | 0.1243924 |  |  | 0.3292843 | 0.122487 | 0.3597872 | 0.1225721 | 0.3909627 | 0.1223532
[5 empty] | 0.5695661 | 0.1251509 |  |  | 0.3284187 | 0.1232339 | 0.3596761 | 0.1233195 | 0.3883085 | 0.1230993
[5 empty] | 0.5724952 | 0.1259094 |  |  | 0.3357907 | 0.1239807 | 0.3664155 | 0.1240669 | 0.3972185 | 0.1238453
[5 empty] | 0.61957 | 0.1266678 |  |  | 0.3368006 | 0.1247276 | 0.367006 | 0.1248143 | 0.4005936 | 0.1245914
[5 empty] | 0.5667912 | 0.1274263 |  |  | 0.3377492 | 0.1254745 | 0.3686484 | 0.1255617 | 0.3997343 | 0.1253374
[5 empty] | 0.6221594 | 0.1281848 |  |  | 0.340337 | 0.1262214 | 0.3761432 | 0.1263091 | 0.4038414 | 0.1260835
[5 empty] | 0.5786753 | 0.1289433 |  |  | 0.3467644 | 0.1269682 | 0.3802913 | 0.1270565 | 0.4123155 | 0.1268296
[5 empty] | 0.5733394 | 0.1297018 |  |  | 0.3506321 | 0.1277151 | 0.3821931 | 0.1278039 | 0.4164575 | 0.1275756
[5 empty] | 0.5711524 | 0.1304603 |  |  | 0.3549406 | 0.128462 | 0.3854495 | 0.1285512 | 0.4207679 | 0.1283217
[5 empty] | 0.5981151 | 0.1312188 |  |  | 0.3555905 | 0.1292088 | 0.387661 | 0.1292986 | 0.4190474 | 0.1290677
[5 empty] | 0.6482279 | 0.1319773 |  |  | 0.3628822 | 0.1299557 | 0.3953283 | 0.130046 | 0.4296968 | 0.1298138
[5 empty] | 0.5894915 | 0.1327358 |  |  | 0.3663164 | 0.1307026 | 0.3987521 | 0.1307934 | 0.4344167 | 0.1305598
[5 empty] | 0.6419067 | 0.1334943 |  |  | 0.3674936 | 0.1314495 | 0.4039331 | 0.1315408 | 0.4360079 | 0.1313059
[5 empty] | 0.6634739 | 0.1342527 |  |  | 0.3747144 | 0.1321963 | 0.407472 | 0.1322882 | 0.4410711 | 0.132052
[5 empty] | 0.662194 | 0.1350112 |  |  | 0.3792793 | 0.1329432 | 0.4104693 | 0.1330356 | 0.4485069 | 0.132798
[5 empty] | 0.6730674 | 0.1357697 |  |  | 0.3801888 | 0.1336901 | 0.4145258 | 0.133783 | 0.450316 | 0.1335441
[5 empty] | 0.6250948 | 0.1365282 |  |  | 0.3858435 | 0.1344369 | 0.4253421 | 0.1345304 | 0.4612992 | 0.1342901
[5 empty] | 0.6042771 | 0.1372867 |  |  | 0.3931444 | 0.1351838 | 0.4260191 | 0.1352778 | 0.4639572 | 0.1350362
[5 empty] | 0.6698083 | 0.1380452 |  |  | 0.3963798 | 0.1359307 | 0.4335585 | 0.1360252 | 0.4673085 | 0.1357822
[5 empty] | 0.6188462 | 0.1388037 |  |  | 0.4023917 | 0.1366776 | 0.4377237 | 0.1367725 | 0.4748326 | 0.1365283
[5 empty] | 0.6513687 | 0.1395622 |  |  | 0.4088595 | 0.1374244 | 0.4477917 | 0.1375199 | 0.4839045 | 0.1372743
[5 empty] | 0.629354 | 0.1403207 |  |  | 0.4179626 | 0.1381713 | 0.4531398 | 0.1382673 | 0.4911996 | 0.1380204
[5 empty] | 0.68778 | 0.1410792 |  |  | 0.4224804 | 0.1389182 | 0.4608453 | 0.1390147 | 0.499593 | 0.1387665
[5 empty] | 0.6946248 | 0.1418376 |  |  | 0.4296924 | 0.139665 | 0.4667853 | 0.1397621 | 0.5096599 | 0.1395125
[5 empty] | 0.6878665 | 0.1425961 |  |  | 0.4394779 | 0.1404119 | 0.4770371 | 0.1405095 | 0.5189754 | 0.1402586
[5 empty] | 0.6864831 | 0.1433546 |  |  | 0.4447162 | 0.1411588 | 0.4870779 | 0.1412569 | 0.5258148 | 0.1410046
[5 empty] | 0.7154526 | 0.1441131 |  |  | 0.4546869 | 0.1419057 | 0.4959849 | 0.1420043 | 0.5422532 | 0.1417507
[5 empty] | 0.6817532 | 0.1448716 |  |  | 0.4649693 | 0.1426525 | 0.5070354 | 0.1427517 | 0.5515659 | 0.1424967
[5 empty] | 0.6953628 | 0.1456301 |  |  | 0.4696428 | 0.1433994 | 0.5149065 | 0.1434991 | 0.558228 | 0.1432428
[5 empty] | 0.7752595 | 0.1463886 |  |  | 0.4831868 | 0.1441463 | 0.5288756 | 0.1442465 | 0.5720147 | 0.1439889
[5 empty] | 0.7594214 | 0.1471471 |  |  | 0.4906806 | 0.1448932 | 0.5389197 | 0.1449938 | 0.5832012 | 0.1447349
[5 empty] | 0.7268264 | 0.1479056 |  |  | 0.4989038 | 0.14564 | 0.5454162 | 0.1457412 | 0.5946627 | 0.145481
[5 empty] | 0.7474528 | 0.1486641 |  |  | 0.5108357 | 0.1463869 | 0.5572422 | 0.1464886 | 0.6079743 | 0.146227
[5 empty] | 0.8022784 | 0.1494225 |  |  | 0.5226556 | 0.1471338 | 0.569475 | 0.147236 | 0.6216113 | 0.1469731
[5 empty] | 0.8312814 | 0.150181 |  |  | 0.5342431 | 0.1478806 | 0.5844918 | 0.1479834 | 0.6347489 | 0.1477191
[5 empty] | 0.8284398 | 0.1509395 |  |  | 0.5418774 | 0.1486275 | 0.5933698 | 0.1487308 | 0.6411621 | 0.1484652