## 1
Общество с ограниченной ответственностью "Инженерная геология" (ООО "ИнжГео") | [11 empty] | Общество с ограниченной ответственностью "Инженерная геология" (ООО "ИнжГео")
Юр. адрес: 117279, г. Москва, ул. Миклухо-Маклая, 36 а, этаж 5, пом. XXIII к. 76-84 | [11 empty] | Юр. адрес: 117279, г. Москва, ул. Миклухо-Маклая, 36 а, этаж 5, пом. XXIII к. 76-84 | [8 empty] | нагр |  |  | X0 | Y0 | R |  | нагр |  |  |  | X0 | Y0 | R | нагр |  |  |  | X0 | Y0 | R |  | нагр |  |  |  | X0 | Y0 | R
Телефон/факс +7 (495) 132-30-00, Адрес электронной почты inbox@inj-geo.ru | [11 empty] | Телефон/факс +7 (495) 132-30-00, Адрес электронной почты inbox@inj-geo.ru | [12 empty] | 0 | [7 empty] | 0 | [6 empty] | 0 | [7 empty] | 0
[21 empty] | девиатор | [6 empty] | девиатор | [6 empty] | девиатор | [7 empty] | девиатор
Испытательная лаборатория ООО «ИнжГео» | [11 empty] | Испытательная лаборатория ООО «ИнжГео» | [8 empty] | x0 | Угол | X | Y |  |  |  | x0 |  | Угол | X | Y |  |  | x0 |  | Угол | X | Y |  |  |  | x0 |  | Угол | X | Y
Адрес места осуществления деятельности лаборатории: г. Москва, просп. Вернадского, д. 51, стр. 1 | [11 empty] | Адрес места осуществления деятельности лаборатории: г. Москва, просп. Вернадского, д. 51, стр. 1 | [9 empty] | 0 | [7 empty] | 0 | [6 empty] | 0 | [7 empty] | 0
Телефон +7(910)4557682, E-mail: slg85@mail.ru | [11 empty] | Телефон +7(910)4557682, E-mail: slg85@mail.ru | [9 empty] | 5 | [7 empty] | 5 | [6 empty] | 5 | [7 empty] | 5
[22 empty] | 10 | [7 empty] | 10 | [6 empty] | 10 | [7 empty] | 10
[12 empty] | Протокол испытаний № 13-63/25 от 23-11-2022 | [9 empty] | 15 | [7 empty] | 15 | [6 empty] | 15 | [7 empty] | 15
[22 empty] | 20 | [7 empty] | 20 | [6 empty] | 20 | [7 empty] | 20
[12 empty] | Наименование и адрес заказчика: Переход трубопровода через р. Енисей | [9 empty] | 25 | [7 empty] | 25 | [6 empty] | 25 | [7 empty] | 25
[12 empty] | Наименование объекта: ООО Регионстрой | [9 empty] | 30 | [7 empty] | 30 | [6 empty] | 30 | [7 empty] | 30
Наименование используемого метода/методики: ГОСТ 12248.4-2020 | [11 empty] | Наименование используемого метода/методики: ГОСТ 12248.3-2020 | [9 empty] | 35 | [7 empty] | 35 | [6 empty] | 35 | [7 empty] | 35
Условия проведения испытания: температура окружающей среды (18 - 25)0С, влажность воздуха (40 - 75)% | [11 empty] | Условия проведения испытания: температура окружающей среды (18 - 25)0С, влажность воздуха (40 - 75)% | [9 empty] | 40 | [7 empty] | 40 | [6 empty] | 40 | [7 empty] | 40
[12 empty] | Дата получение объекта подлежащего испытаниям: 27.10.2022 | [9 empty] | 45 | [7 empty] | 45 | [6 empty] | 45 | [7 empty] | 45
[12 empty] | Дата испытания: 25.10.2022-19.11.2025 | [9 empty] | 50 | [7 empty] | 50 | [6 empty] | 50 | [7 empty] | 50
[22 empty] | 55 | [7 empty] | 55 | [6 empty] | 55 | [7 empty] | 55
Испытание грунтов методом трехосного сжатия | [11 empty] | Испытание грунтов методом трехосного сжатия | [9 empty] | 60 | [7 empty] | 60 | [6 empty] | 60 | [7 empty] | 60
[22 empty] | 65 | [7 empty] | 65 | [6 empty] | 65 | [7 empty] | 65
Лабораторный номер: | [6 empty] | We, д.е. = |  |  |  |  | Лабораторный номер: |  | 1060 |  |  |  | We, д.е. = | 0.307246408 |  |  | 70 | [7 empty] | 70 | [6 empty] | 70 | [7 empty] | 70
Номер скважины: | [6 empty] | ρ, г/см3 = |  |  |  |  | Номер скважины: |  | BH-050 |  |  |  | ρ, г/см3 = | 1.83 |  |  | 75 | [7 empty] | 75 | [6 empty] | 75 | [7 empty] | 75
Глубина отбора, м: | [6 empty] | ρs, г/см3 = |  |  |  |  | Глубина отбора, м: |  | 3.9 |  |  |  | ρs, г/см3 = | 2.71 |  |  | 80 | [7 empty] | 80 | [6 empty] | 80 | [7 empty] | 80
Наименование грунта: | [6 empty] | e, д.е. = |  |  |  |  | Наименование грунта: |  | Суглинок, после оттаивания текучепластичный, легкий песчанистый |  |  |  | e, д.е. = | 0.9358676 |  |  | 85 | [7 empty] | 85 | [6 empty] | 85 | [7 empty] | 85
Схема проведения опыта: | [6 empty] | IL, д.е. = |  |  |  |  | Схема проведения опыта: |  | КД |  |  |  | IL, д.е. = | 0.923 |  |  | 90 | [7 empty] | 90 | [6 empty] | 90 | [7 empty] | 90
[22 empty] | 95 | [7 empty] | 95 | [6 empty] | 95 | [7 empty] | 95
[22 empty] | 100 | [7 empty] | 100 | [6 empty] | 100 | [7 empty] | 100
Результаты испытаний | [11 empty] | Результаты испытаний | [9 empty] | 105 | [7 empty] | 105 | [6 empty] | 105 | [7 empty] | 105
[22 empty] | 110 | [7 empty] | 110 | [6 empty] | 110 | [7 empty] | 110
[22 empty] | 115 | [7 empty] | 115 | [6 empty] | 115 | [7 empty] | 115
[22 empty] | 120 | [7 empty] | 120 | [6 empty] | 120 | [7 empty] | 120
[22 empty] | 125 | [7 empty] | 125 | [6 empty] | 125 | [7 empty] | 125
[22 empty] | 130 | [7 empty] | 130 | [6 empty] | 130 | [7 empty] | 130
[22 empty] | 135 | [7 empty] | 135 | [6 empty] | 135 | [7 empty] | 135
[22 empty] | 140 | [7 empty] | 140 | [6 empty] | 140 | [7 empty] | 140
[22 empty] | 145 | [7 empty] | 145 | [6 empty] | 145 | [7 empty] | 145
[22 empty] | 150 | [7 empty] | 150 | [6 empty] | 150 | [7 empty] | 150
[22 empty] | 155 | [7 empty] | 155 | [6 empty] | 155 | [7 empty] | 155
[22 empty] | 160 | [7 empty] | 160 | [6 empty] | 160 | [7 empty] | 160
[22 empty] | 165 | [7 empty] | 165 | [6 empty] | 165 | [7 empty] | 165
[22 empty] | 170 | [7 empty] | 170 | [6 empty] | 170 | [7 empty] | 170
[22 empty] | 175 | [7 empty] | 175 | [6 empty] | 175 | [7 empty] | 175
[22 empty] | 180 | [7 empty] | 180 | [6 empty] | 180 | [7 empty] | 180
[13 empty] | Давление в камере, Мпа σ3 | Вертикальная нагрузка, Мпа σ1 | Поровое давление, Мпа u
| K0, д.е. | 0.8263518 |  |  |  |  | Коэфф. Точки | [5 empty] | 0.0699426 | 0.1184059 | [5 empty] | 1 | [6 empty] | σ3,кПа | σ1,кПа | u, кПа |  |  |  | 4
| q_zg, МПа | 0.05779719 | [10 empty] | 0.1699426 | 0.2604336 | [27 empty] | δ3, Мпа | δ1-δ3, МПа | δ1, МПа | δ1, КПа
|  |  | Модуль деформации, МПа: | [9 empty] | 0.2699426 | 0.4024612 | [21 empty] | С, МПа:
|  |  | Е0= |  | Точки модуля (полное напр.), МПа |  |  |  | 0.05779719 | 0.09247551 | [25 empty] | φ, град:
|  |  | E50 = |  | qf (полное напр.), МПа |  |  |  | 0.1063548 | [26 empty] | E, Мпа
|  |  | Коэф. Поперечной деформации, ϑ = | [9 empty] | Эффективные значения угла внутреннего трения и удельного сцепления ϕ', С' | [13 empty] | x | 0
[13 empty] | ϕ', град. = | 10 | [12 empty] | y |  |  |  | С, кПа | φ,°
[13 empty] | С', МПа = | 0.008
| Исполнитель: | [6 empty] | Морозов Д.С. |  |  |  |  | Исполнитель: |  |  |  |  | Морозов Д.С.
| Начальник исп. лаборатории: | [6 empty] | Семиколенова Л.Г. |  |  |  |  | Начальник исп. лаборатории: |  |  |  |  | Семиколенова Л.Г.
Лист 1 , всего листов 2 | [11 empty] | Лист 2 , всего листов 2
Частичное воспроизведение протокола испытаний без письменного разрешения ООО «ИнжГео» ЗАПРЕЩАЕТСЯ | [11 empty] | Частичное воспроизведение протокола испытаний без письменного разрешения ООО «ИнжГео» ЗАПРЕЩАЕТСЯ
[5 empty] | второй график |  | первый график | [9 empty] | К Пуассона
dev50 | epsE50 | ind | devE0 | epsE0 | dev | eps | sigma |  | dev1 | eps1 | dev2 | eps2 | dev3 | eps3 |  | Глины
0.03641223 | 0.00825055 |  |  |  | 0 | 0 |  |  | 0 | 0 | 0 | 0 | 0 | 0 |  | < 0 | 0,20-0,30
ind |  |  |  |  | -0.000808303 | 0.0007267687 |  |  | 0.005183189 | 0.0007666987 | 0.01194084 | 0.0007815199 | 0.02293197 | 0.0007423225 |  | 0-0,25 | 0,30-0,38
2 |  |  |  |  | 0.005078679 | 0.001453537 |  |  | 0.0100574 | 0.001595215 | 0.0230574 | 0.001601237 | 0.0404767 | 0.001484645 |  | 0,25< | 0,38-0,45
E0 |  |  |  |  | 0.008436955 | 0.002180306 |  |  | 0.01324496 | 0.002300096 | 0.02991556 | 0.00234456 | 0.0500574 | 0.001978057 |  | Суглинки | 0,35-0,37
epsE0 | devE0 |  |  |  | 0.01733916 | 0.002750183 |  |  | 0.01635457 | 0.003066795 | 0.03718276 | 0.00312608 | 0.06027255 | 0.00296929 |  | Пески и супеси | 0,30-0,35
0.002750183 | 0.01733916 |  |  |  | 0.01822174 | 0.003633843 |  |  | 0.01919407 | 0.003833494 | 0.04170227 | 0.003907599 | 0.06625931 | 0.003740412
[5 empty] | 0.02013107 | 0.004360612 |  |  | 0.02196824 | 0.004600192 | 0.04524548 | 0.004488719 | 0.06962295 | 0.004453935
График E50 |  | График E |  |  | 0.01981077 | 0.005087381 |  |  | 0.02423165 | 0.005490584 | 0.048114 | 0.005470639 | 0.07344213 | 0.005196258
eps | q | sigma |  |  | 0.02528571 | 0.005814149 |  |  | 0.02517406 | 0.00613359 | 0.05115592 | 0.006252159 | 0.07596845 | 0.00593858
Горизонтальная линия E50 |  | Касательная |  |  | 0.03158074 | 0.006540918 |  |  | 0.02692549 | 0.006900288 | 0.05410887 | 0.007033679 | 0.07969908 | 0.006680903
0 |  | a | b |  | 0.02872069 | 0.007267687 |  |  | 0.02804239 | 0.007666987 | 0.05657114 | 0.007815199 | 0.08253117 | 0.007423225
|  |  | 0 |  | 0.03641223 | 0.00825055 |  |  | 0.02962276 | 0.008433686 | 0.05834102 | 0.008596719 | 0.0864619 | 0.008165548
Вертикальная линия E50 |  | p1 и p2 |  |  | 0.03166146 | 0.008721224 |  |  | 0.03086457 | 0.009200384 | 0.06071681 | 0.009378239 | 0.08988841 | 0.00890787
| 0 | 0 |  |  | 0.03461547 | 0.009447993 |  |  | 0.03216581 | 0.009967083 | 0.0633968 | 0.01015976 | 0.09190788 | 0.009650193
[5 empty] | 0.03859137 | 0.01017476 |  |  | 0.03322446 | 0.01073378 | 0.0651793 | 0.01094128 | 0.09551746 | 0.01039252
Касательная линия E50 |  |  |  |  | 0.04257944 | 0.01090153 |  |  | 0.03473851 | 0.01150048 | 0.06726258 | 0.0117228 | 0.09821432 | 0.01113484
0 | 0 | Горизонтальная 1 |  |  | 0.04256995 | 0.0116283 |  |  | 0.03570594 | 0.01226718 | 0.06944495 | 0.01250432 | 0.1008956 | 0.01187716
[5 empty] | 0.0425532 | 0.01235507 |  |  | 0.03672473 | 0.01303388 | 0.07162471 | 0.01328584 | 0.1037585 | 0.01261948
Горизонтальная линия qкр |  |  |  |  | 0.04251946 | 0.01308184 |  |  | 0.03789288 | 0.01380058 | 0.07290014 | 0.01406736 | 0.1062001 | 0.01336181
Горизонтальная линия q |  | Горизонтальная 2 |  |  | 0.05045902 | 0.0138086 |  |  | 0.03920835 | 0.01456728 | 0.07526954 | 0.01484888 | 0.1082177 | 0.01410413
0 |  | 0 |  |  | 0.05336217 | 0.01453537 |  |  | 0.03996915 | 0.01533397 | 0.07623122 | 0.0156304 | 0.1110083 | 0.01484645
[5 empty] | 0.04921919 | 0.01526214 |  |  | 0.04077325 | 0.01610067 | 0.07768345 | 0.01641192 | 0.1128692 | 0.01558877
Вертикальная линия q |  |  |  |  | 0.05402035 | 0.01598891 |  |  | 0.04181863 | 0.01686737 | 0.07982453 | 0.01719344 | 0.1143975 | 0.0163311
| 0 |  |  |  | 0.05275596 | 0.01671568 |  |  | 0.04270329 | 0.01763407 | 0.08035277 | 0.01797496 | 0.1160903 | 0.01707342
[5 empty] | 0.05641628 | 0.01744245 |  |  | 0.0434252 | 0.01840077 | 0.08216645 | 0.01875648 | 0.1172448 | 0.01781574
[5 empty] | 0.0619916 | 0.01816922 |  |  | 0.04408235 | 0.01916747 | 0.08266388 | 0.019538 | 0.1189583 | 0.01855806
[5 empty] | 0.05747222 | 0.01889599 |  |  | 0.04447272 | 0.01993417 | 0.08314333 | 0.02031952 | 0.1212278 | 0.01930039
[5 empty] | 0.0648484 | 0.01962275 |  |  | 0.0451943 | 0.02070086 | 0.08430312 | 0.02110104 | 0.1220505 | 0.02004271
[5 empty] | 0.06111044 | 0.02034952 |  |  | 0.04524507 | 0.02146756 | 0.08514153 | 0.02188256 | 0.1225235 | 0.02078503
[5 empty] | 0.06024861 | 0.02107629 |  |  | 0.04572301 | 0.02223426 | 0.08525686 | 0.02266408 | 0.1235441 | 0.02152735
[5 empty] | 0.06425321 | 0.02180306 |  |  | 0.04612611 | 0.02300096 | 0.0855474 | 0.0234456 | 0.1253094 | 0.02226968
[5 empty] | 0.06411451 | 0.02252983 |  |  | 0.04655236 | 0.02376766 | 0.08601145 | 0.02422712 | 0.1258165 | 0.023012
[5 empty] | 0.0658228 | 0.0232566 |  |  | 0.04649973 | 0.02453436 | 0.0866473 | 0.02500864 | 0.1259626 | 0.02375432
[5 empty] | 0.06336836 | 0.02398337 |  |  | 0.04636622 | 0.02530106 | 0.08584388 | 0.02579016 | 0.1262449 | 0.02449664
[5 empty] | 0.06374148 | 0.02471013 |  |  | 0.04664168 | 0.02606776 | 0.08564016 | 0.02657168 | 0.1260605 | 0.02523897
[5 empty] | 0.06593244 | 0.0254369 |  |  | 0.04620747 | 0.02683445 | 0.08564419 | 0.0273532 | 0.1254985 | 0.02598129
[5 empty] | 0.06394499 | 0.02616367 |  |  | 0.04627508 | 0.02760115 | 0.08477884 | 0.02813472 | 0.1260501 | 0.02672361
[5 empty] | 0.06485628 | 0.02689044 |  |  | 0.04585776 | 0.02836785 | 0.08416694 | 0.02891624 | 0.12493 | 0.02746593
[5 empty] | 0.06868731 | 0.02761721 |  |  | 0.04556879 | 0.02913455 | 0.08403135 | 0.02969776 | 0.1245535 | 0.02820826
[5 empty] | 0.06844663 | 0.02834398 |  |  | 0.04502143 | 0.02990125 | 0.08259491 | 0.03047928 | 0.1240359 | 0.02895058
[5 empty] | 0.06514283 | 0.02907075 |  |  | 0.04442897 | 0.03066795 | 0.08178047 | 0.0312608 | 0.1235925 | 0.0296929
[5 empty] | 0.06878445 | 0.02979752 |  |  | 0.04380468 | 0.03143465 | 0.08091087 | 0.03204232 | 0.1222386 | 0.03043522
[5 empty] | 0.06638007 | 0.03052428 |  |  | 0.04326181 | 0.03220135 | 0.07950896 | 0.03282384 | 0.1214895 | 0.03117755
[5 empty] | 0.06193826 | 0.03125105 |  |  | 0.04291364 | 0.03296804 | 0.0786976 | 0.03360536 | 0.1206605 | 0.03191987
[5 empty] | 0.06246758 | 0.03197782 |  |  | 0.04217345 | 0.03373474 | 0.07749962 | 0.03438687 | 0.1183668 | 0.03266219
[5 empty] | 0.06697658 | 0.03270459 |  |  | 0.04165451 | 0.03450144 | 0.07573787 | 0.03516839 | 0.1174238 | 0.03340451
[5 empty] | 0.06347385 | 0.03343136 |  |  | 0.04117007 | 0.03526814 | 0.0755352 | 0.03594991 | 0.1162467 | 0.03414684
[5 empty] | 0.06296793 | 0.03415813 |  |  | 0.04083343 | 0.03603484 | 0.07461446 | 0.03673143 | 0.1156508 | 0.03488916
[5 empty] | 0.06046741 | 0.0348849 |  |  | 0.04055784 | 0.03680154 | 0.07319849 | 0.03751295 | 0.1143514 | 0.03563148
[5 empty] | 0.06198084 | 0.03561166 |  |  | 0.04025657 | 0.03756824 | 0.07231014 | 0.03829447 | 0.1126639 | 0.0363738
[5 empty] | 0.06551679 | 0.03633843 |  |  | 0.03994291 | 0.03833494 | 0.07257226 | 0.03907599 | 0.1107034 | 0.03711613
[5 empty] | 0.05808382 | 0.0370652 |  |  | 0.03993011 | 0.03910163 | 0.07220769 | 0.03985751 | 0.1095853 | 0.03785845
[5 empty] | 0.0636905 | 0.03779197 |  |  | 0.0399235 | 0.03986833 | 0.07153928 | 0.04063903 | 0.1082249 | 0.03860077
[5 empty] | 0.06234539 | 0.03851874 |  |  | 0.04008319 | 0.04063503 | 0.07146831 | 0.04142055 | 0.1071374 | 0.03934309
[5 empty] | 0.06105706 | 0.03924551 |  |  | 0.04019802 | 0.04140173 | 0.07234212 | 0.04220207 | 0.1065382 | 0.04008542
[5 empty] | 0.06383408 | 0.03997228 |  |  | 0.04006366 | 0.04216843 | 0.0726468 | 0.04298359 | 0.1058426 | 0.04082774
[5 empty] | 0.063685 | 0.04069905 |  |  | 0.04067579 | 0.04293513 | 0.07237131 | 0.04376511 | 0.1055657 | 0.04157006
[5 empty] | 0.0566184 | 0.04142581 |  |  | 0.04073007 | 0.04370183 | 0.07280464 | 0.04454663 | 0.104323 | 0.04231238
[5 empty] | 0.06063063 | 0.04215258 |  |  | 0.04102219 | 0.04446852 | 0.07413576 | 0.04532815 | 0.1035297 | 0.04305471
[5 empty] | 0.06269496 | 0.04287935 |  |  | 0.04134782 | 0.04523522 | 0.07485362 | 0.04610967 | 0.103801 | 0.04379703
[5 empty] | 0.06380711 | 0.04360612 |  |  | 0.04160263 | 0.04600192 | 0.07484721 | 0.04689119 | 0.1032524 | 0.04453935
[5 empty] | 0.06196394 | 0.04433289 |  |  | 0.04198229 | 0.04676862 | 0.0757055 | 0.04767271 | 0.1031324 | 0.04528167
[5 empty] | 0.05916233 | 0.04505966 |  |  | 0.04268247 | 0.04753532 | 0.07701746 | 0.04845423 | 0.1034215 | 0.046024
[5 empty] | 0.05739915 | 0.04578643 |  |  | 0.04299886 | 0.04830202 | 0.07787205 | 0.04923575 | 0.105295 | 0.04676632
[5 empty] | 0.05867126 | 0.04651319 |  |  | 0.04312711 | 0.04906872 | 0.07945826 | 0.05001727 | 0.1055232 | 0.04750864
[5 empty] | 0.05997554 | 0.04723996 |  |  | 0.04396292 | 0.04983542 | 0.08026505 | 0.05079879 | 0.106676 | 0.04825096
[5 empty] | 0.06230886 | 0.04796673 |  |  | 0.04400194 | 0.05060211 | 0.08148139 | 0.05158031 | 0.1086237 | 0.04899329
[5 empty] | 0.06466809 | 0.0486935 |  |  | 0.04473985 | 0.05136881 | 0.08249626 | 0.05236183 | 0.1099364 | 0.04973561
[5 empty] | 0.05905011 | 0.04942027 |  |  | 0.04507233 | 0.05213551 | 0.08259862 | 0.05314335 | 0.1107843 | 0.05047793
[5 empty] | 0.05945178 | 0.05014704 |  |  | 0.04529505 | 0.05290221 | 0.08377745 | 0.05392487 | 0.1133374 | 0.05122025
[5 empty] | 0.06086997 | 0.05087381 |  |  | 0.04580368 | 0.05366891 | 0.08502172 | 0.05470639 | 0.114466 | 0.05196258
[5 empty] | 0.06530156 | 0.05160058 |  |  | 0.0462939 | 0.05443561 | 0.0860204 | 0.05548791 | 0.1169401 | 0.0527049
[5 empty] | 0.06374341 | 0.05232734 |  |  | 0.04646138 | 0.05520231 | 0.08626246 | 0.05626943 | 0.1179299 | 0.05344722
[5 empty] | 0.0651924 | 0.05305411 |  |  | 0.04720179 | 0.05596901 | 0.08703687 | 0.05705095 | 0.1200056 | 0.05418954
[5 empty] | 0.0616454 | 0.05378088 |  |  | 0.0475108 | 0.0567357 | 0.0882326 | 0.05783247 | 0.1222373 | 0.05493187
[5 empty] | 0.06609928 | 0.05450765 |  |  | 0.04748409 | 0.0575024 | 0.08873863 | 0.05861399 | 0.1240951 | 0.05567419
[5 empty] | 0.0675509 | 0.05523442 |  |  | 0.04761734 | 0.0582691 | 0.08974393 | 0.05939551 | 0.1258491 | 0.05641651
[5 empty] | 0.06999715 | 0.05596119 |  |  | 0.0478062 | 0.0590358 | 0.08933746 | 0.06017703 | 0.1269696 | 0.05715883
[5 empty] | 0.0684349 | 0.05668796 |  |  | 0.04814637 | 0.0598025 | 0.08960821 | 0.06095855 | 0.1286266 | 0.05790116
[5 empty] | 0.066861 | 0.05741472 |  |  | 0.0484633 | 0.0605692 | 0.09049096 | 0.06174007 | 0.1291903 | 0.05864348
[5 empty] | 0.06527234 | 0.05814149 |  |  | 0.0482633 | 0.0613359 | 0.09060092 | 0.06252159 | 0.1308308 | 0.0593858
[5 empty] | 0.06466579 | 0.05886826 |  |  | 0.04846227 | 0.06210259 | 0.09023443 | 0.06330311 | 0.1308183 | 0.06012812
[5 empty] | 0.06803821 | 0.05959503 |  |  | 0.04835924 | 0.06286929 | 0.09056437 | 0.06408463 | 0.1317229 | 0.06087045
[5 empty] | 0.06738648 | 0.0603218 |  |  | 0.04845426 | 0.06363599 | 0.09039066 | 0.06486615 | 0.1325186 | 0.06161277
[5 empty] | 0.07282447 | 0.06104857 |  |  | 0.04814737 | 0.06440269 | 0.09081324 | 0.06564767 | 0.1324902 | 0.06235509
[5 empty] | 0.06900684 | 0.06177534 |  |  | 0.04803861 | 0.06516939 | 0.09103204 | 0.06642919 | 0.1317401 | 0.06309742
[5 empty] | 0.07031675 | 0.06250211 |  |  | 0.04802804 | 0.06593609 | 0.09054697 | 0.06721071 | 0.1313884 | 0.06383974
[5 empty] | 0.07363858 | 0.06322887 |  |  | 0.04831569 | 0.06670279 | 0.09155797 | 0.06799223 | 0.131635 | 0.06458206
[5 empty] | 0.06997017 | 0.06395564 |  |  | 0.04800161 | 0.06746949 | 0.09146497 | 0.06877375 | 0.13198 | 0.06532438
[5 empty] | 0.06830936 | 0.06468241 |  |  | 0.04808585 | 0.06823618 | 0.0912679 | 0.06955527 | 0.1315234 | 0.06606671
[5 empty] | 0.06865397 | 0.06540918 |  |  | 0.04796844 | 0.06900288 | 0.09126667 | 0.07033679 | 0.1326652 | 0.06680903
[5 empty] | 0.06800184 | 0.06613595 |  |  | 0.04804945 | 0.06976958 | 0.09166123 | 0.07111831 | 0.1319054 | 0.06755135
[5 empty] | 0.07535081 | 0.06686272 |  |  | 0.04822891 | 0.07053628 | 0.0914515 | 0.07189983 | 0.132644 | 0.06829367
[5 empty] | 0.0736987 | 0.06758949 |  |  | 0.04790686 | 0.07130298 | 0.09213741 | 0.07268135 | 0.132181 | 0.069036
[5 empty] | 0.07204336 | 0.06831625 |  |  | 0.04788336 | 0.07206968 | 0.09191888 | 0.07346287 | 0.1319165 | 0.06977832
[5 empty] | 0.07338261 | 0.06904302 |  |  | 0.04785845 | 0.07283638 | 0.09139584 | 0.07424439 | 0.1320505 | 0.07052064
[5 empty] | 0.06971429 | 0.06976979 |  |  | 0.04783216 | 0.07360308 | 0.09176823 | 0.07502591 | 0.132283 | 0.07126296
[5 empty] | 0.07303623 | 0.07049656 |  |  | 0.04810456 | 0.07436977 | 0.09243596 | 0.07580743 | 0.132514 | 0.07200529
[5 empty] | 0.07434627 | 0.07122333 |  |  | 0.04797568 | 0.07513647 | 0.09199897 | 0.07658895 | 0.1321434 | 0.07274761
[5 empty] | 0.07364224 | 0.0719501 |  |  | 0.04804557 | 0.07590317 | 0.09245719 | 0.07737047 | 0.1321714 | 0.07348993
[5 empty] | 0.07092198 | 0.07267687 |  |  | 0.04801428 | 0.07666987 | 0.09221054 | 0.07815199 | 0.133198 | 0.07423225
[5 empty] | 0.07518331 | 0.07340364 |  |  | 0.04768184 | 0.07743657 | 0.09185895 | 0.07893351 | 0.1328231 | 0.07497458
[5 empty] | 0.07842407 | 0.0741304 |  |  | 0.04774831 | 0.07820327 | 0.09230235 | 0.07971503 | 0.1329467 | 0.0757169
[5 empty] | 0.0786421 | 0.07485717 |  |  | 0.04761372 | 0.07896997 | 0.09204066 | 0.08049655 | 0.132769 | 0.07645922
[5 empty] | 0.07683523 | 0.07558394 |  |  | 0.04797814 | 0.07973666 | 0.09247383 | 0.08127807 | 0.1331898 | 0.07720154
[5 empty] | 0.07500129 | 0.07631071 |  |  | 0.04754159 | 0.08050336 | 0.09200176 | 0.08205959 | 0.1328093 | 0.07794387
[5 empty] | 0.07613811 | 0.07703748 |  |  | 0.04770413 | 0.08127006 | 0.0922244 | 0.08284111 | 0.1327274 | 0.07868619
[5 empty] | 0.07624354 | 0.07776425 |  |  | 0.0474658 | 0.08203676 | 0.09204166 | 0.08362263 | 0.1329441 | 0.07942851
[5 empty] | 0.0783154 | 0.07849102 |  |  | 0.04752665 | 0.08280346 | 0.09255349 | 0.08440415 | 0.1331595 | 0.08017083
[5 empty] | 0.07235153 | 0.07921778 |  |  | 0.04778671 | 0.08357016 | 0.0926598 | 0.08518567 | 0.1323735 | 0.08091316
[5 empty] | 0.07235039 | 0.07994455 |  |  | 0.04754605 | 0.08433686 | 0.09195686 | 0.08596719 | 0.1332863 | 0.08165548
[5 empty] | 0.07931449 | 0.08067132 |  |  | 0.0475043 | 0.08510356 | 0.09220661 | 0.08674871 | 0.1320977 | 0.0823978
[5 empty] | 0.07724569 | 0.08139809 |  |  | 0.04755546 | 0.08587025 | 0.09210106 | 0.08753023 | 0.1329078 | 0.08314012
[5 empty] | 0.07214552 | 0.08212486 |  |  | 0.04759771 | 0.08663695 | 0.09224292 | 0.08831175 | 0.1322167 | 0.08388245
[5 empty] | 0.07901551 | 0.08285163 |  |  | 0.04733133 | 0.08740365 | 0.09153488 | 0.08909327 | 0.1322243 | 0.08462477
[5 empty] | 0.07685718 | 0.0835784 |  |  | 0.04735659 | 0.08817035 | 0.09137964 | 0.08987479 | 0.1324307 | 0.08536709
[5 empty] | 0.07167207 | 0.08430517 |  |  | 0.04727376 | 0.08893705 | 0.0909799 | 0.09065631 | 0.1330358 | 0.08610941
[5 empty] | 0.07146171 | 0.08503193 |  |  | 0.04708311 | 0.08970375 | 0.09123835 | 0.09143783 | 0.1325397 | 0.08685174
[5 empty] | 0.07322763 | 0.0857587 |  |  | 0.04678491 | 0.09047045 | 0.09055769 | 0.09221935 | 0.1333424 | 0.08759406
[5 empty] | 0.07097137 | 0.08648547 |  |  | 0.04687945 | 0.09123715 | 0.09064061 | 0.09300087 | 0.1331439 | 0.08833638
[5 empty] | 0.07269445 | 0.08721224 |  |  | 0.04656699 | 0.09200384 | 0.08928981 | 0.09378239 | 0.1330419 | 0.0890787
[5 empty] | 0.0773984 | 0.08793901 |  |  | 0.04684781 | 0.09277054 | 0.08940799 | 0.09456391 | 0.132865 | 0.08982103
[5 empty] | 0.07008476 | 0.08866578 |  |  | 0.04662218 | 0.09353724 | 0.08909784 | 0.09534543 | 0.1331843 | 0.09056335
[5 empty] | 0.07175505 | 0.08939255 |  |  | 0.04649037 | 0.09430394 | 0.08856206 | 0.09612695 | 0.1324064 | 0.09130567
[5 empty] | 0.07141081 | 0.09011931 |  |  | 0.04645266 | 0.09507064 | 0.08730334 | 0.09690847 | 0.1312376 | 0.09204799
[5 empty] | 0.06905357 | 0.09084608 |  |  | 0.04590932 | 0.09583734 | 0.08692439 | 0.09768999 | 0.1316846 | 0.09279032
[5 empty] | 0.07068487 | 0.09157285 |  |  | 0.04596063 | 0.09660404 | 0.08682789 | 0.09847151 | 0.1306537 | 0.09353264
[5 empty] | 0.07030622 | 0.09229962 |  |  | 0.04600685 | 0.09737074 | 0.08601655 | 0.09925303 | 0.1303516 | 0.09427496
[5 empty] | 0.07191916 | 0.09302639 |  |  | 0.04554826 | 0.09813743 | 0.08539306 | 0.1000345 | 0.1291846 | 0.09501728
[5 empty] | 0.07052523 | 0.09375316 |  |  | 0.04548513 | 0.09890413 | 0.08486011 | 0.1008161 | 0.1294593 | 0.09575961
[5 empty] | 0.07212595 | 0.09447993 |  |  | 0.04551774 | 0.09967083 | 0.08372041 | 0.1015976 | 0.1277821 | 0.09650193
[5 empty] | 0.07272285 | 0.0952067 |  |  | 0.04534635 | 0.1004375 | 0.08367665 | 0.1023791 | 0.1273597 | 0.09724425
[5 empty] | 0.06931748 | 0.09593346 |  |  | 0.04507126 | 0.1012042 | 0.08273152 | 0.1031606 | 0.1270984 | 0.09798657
[5 empty] | 0.06691134 | 0.09666023 |  |  | 0.04489271 | 0.1019709 | 0.08158772 | 0.1039421 | 0.1262047 | 0.0987289
[5 empty] | 0.06850599 | 0.097387 |  |  | 0.044411 | 0.1027376 | 0.08144795 | 0.1047237 | 0.1244852 | 0.09947122
[5 empty] | 0.06810295 | 0.09811377 |  |  | 0.04442639 | 0.1035043 | 0.08061491 | 0.1055052 | 0.1235463 | 0.1002135
[5 empty] | 0.07070375 | 0.09884054 |  |  | 0.04423916 | 0.104271 | 0.08049128 | 0.1062867 | 0.1229945 | 0.1009559
[5 empty] | 0.06830992 | 0.09956731 |  |  | 0.04384957 | 0.1050377 | 0.07937977 | 0.1070682 | 0.1220364 | 0.1016982
[5 empty] | 0.06392299 | 0.1002941 |  |  | 0.04375791 | 0.1058044 | 0.07908162 | 0.1078497 | 0.1203784 | 0.1024405
[5 empty] | 0.06854449 | 0.1010208 |  |  | 0.04356444 | 0.1065711 | 0.07867959 | 0.1086313 | 0.1203269 | 0.1031828
[5 empty] | 0.06817596 | 0.1017476 |  |  | 0.04366945 | 0.1073378 | 0.07736795 | 0.1094128 | 0.1189886 | 0.1039252
[5 empty] | 0.06881893 | 0.1024744 |  |  | 0.04337312 | 0.1081045 | 0.07754672 | 0.1101943 | 0.1186699 | 0.1046675
[5 empty] | 0.06747492 | 0.1032012 |  |  | 0.04327138 | 0.1088712 | 0.0768159 | 0.1109758 | 0.1167773 | 0.1054098
[5 empty] | 0.06314547 | 0.1039279 |  |  | 0.04286181 | 0.1096379 | 0.07617551 | 0.1117573 | 0.1164173 | 0.1061521
[5 empty] | 0.06383211 | 0.1046547 |  |  | 0.04284446 | 0.1104046 | 0.07492556 | 0.1125389 | 0.1158963 | 0.1068944
[5 empty] | 0.06753637 | 0.1053815 |  |  | 0.04221938 | 0.1111713 | 0.07476607 | 0.1133204 | 0.1145158 | 0.1076368
[5 empty] | 0.06725978 | 0.1061082 |  |  | 0.04218664 | 0.111938 | 0.07409704 | 0.1141019 | 0.1141406 | 0.1083791
[5 empty] | 0.06800387 | 0.106835 |  |  | 0.04184628 | 0.1127047 | 0.07281849 | 0.1148834 | 0.1127627 | 0.1091214
[5 empty] | 0.06077018 | 0.1075618 |  |  | 0.04159835 | 0.1134714 | 0.07293042 | 0.1156649 | 0.1118822 | 0.1098637
[5 empty] | 0.06756023 | 0.1082885 |  |  | 0.04154292 | 0.1142381 | 0.07133286 | 0.1164465 | 0.1111989 | 0.1106061
[5 empty] | 0.06637556 | 0.1090153 |  |  | 0.04108004 | 0.1150048 | 0.07132582 | 0.117228 | 0.1112128 | 0.1113484
[5 empty] | 0.06620771 | 0.1097421 |  |  | 0.04080976 | 0.1157715 | 0.0708093 | 0.1180095 | 0.110224 | 0.1120907
[5 empty] | 0.06704052 | 0.1104688 |  |  | 0.04083213 | 0.1165382 | 0.06948331 | 0.118791 | 0.1088324 | 0.112833
[5 empty] | 0.06687385 | 0.1111956 |  |  | 0.04024721 | 0.1173049 | 0.06904788 | 0.1195725 | 0.1087379 | 0.1135753
[5 empty] | 0.06270779 | 0.1119224 |  |  | 0.04015505 | 0.1180716 | 0.06800301 | 0.1203541 | 0.1072407 | 0.1143177
[5 empty] | 0.06654247 | 0.1126491 |  |  | 0.03995571 | 0.1188383 | 0.06724872 | 0.1211356 | 0.1066405 | 0.11506
[5 empty] | 0.061378 | 0.1133759 |  |  | 0.03934924 | 0.119605 | 0.06708501 | 0.1219171 | 0.1055375 | 0.1158023
[5 empty] | 0.0622145 | 0.1141027 |  |  | 0.0389357 | 0.1203717 | 0.0663119 | 0.1226986 | 0.1045316 | 0.1165446
[5 empty] | 0.06405208 | 0.1148294 |  |  | 0.03881513 | 0.1211384 | 0.0649294 | 0.1234801 | 0.1042227 | 0.117287
[5 empty] | 0.06489085 | 0.1155562 |  |  | 0.0382876 | 0.1219051 | 0.06413752 | 0.1242617 | 0.1039109 | 0.1180293
[5 empty] | 0.06273093 | 0.116283 |  |  | 0.03805316 | 0.1226718 | 0.06303628 | 0.1250432 | 0.1031961 | 0.1187716
[5 empty] | 0.06057244 | 0.1170098 |  |  | 0.03771186 | 0.1234385 | 0.06262569 | 0.1258247 | 0.1019782 | 0.1195139
[5 empty] | 0.06241548 | 0.1177365 |  |  | 0.03736376 | 0.1242052 | 0.06180576 | 0.1266062 | 0.1006574 | 0.1202562
[5 empty] | 0.06526017 | 0.1184633 |  |  | 0.0370089 | 0.1249719 | 0.0607765 | 0.1273877 | 0.1004335 | 0.1209986
[5 empty] | 0.05810663 | 0.1191901 |  |  | 0.03654736 | 0.1257386 | 0.06043792 | 0.1281693 | 0.09990658 | 0.1217409
[5 empty] | 0.06095497 | 0.1199168 |  |  | 0.03617917 | 0.1265053 | 0.05969004 | 0.1289508 | 0.09887654 | 0.1224832
[5 empty] | 0.06180531 | 0.1206436 |  |  | 0.03610439 | 0.127272 | 0.05853286 | 0.1297323 | 0.09744338 | 0.1232255
[5 empty] | 0.05865775 | 0.1213704 |  |  | 0.03542308 | 0.1280387 | 0.05766641 | 0.1305138 | 0.09730708 | 0.1239679
[5 empty] | 0.05751242 | 0.1220971 |  |  | 0.03523529 | 0.1288054 | 0.05679069 | 0.1312953 | 0.09656762 | 0.1247102
[5 empty] | 0.06136943 | 0.1228239 |  |  | 0.03464108 | 0.1295721 | 0.05580571 | 0.1320769 | 0.09582497 | 0.1254525
[5 empty] | 0.06422889 | 0.1235507 |  |  | 0.03444049 | 0.1303388 | 0.05451149 | 0.1328584 | 0.09387911 | 0.1261948
[5 empty] | 0.05709092 | 0.1242774 |  |  | 0.03413359 | 0.1311055 | 0.05410804 | 0.1336399 | 0.09363003 | 0.1269372
[5 empty] | 0.05695563 | 0.1250042 |  |  | 0.03382043 | 0.1318722 | 0.05309537 | 0.1344214 | 0.09237769 | 0.1276795
[5 empty] | 0.06382314 | 0.125731 |  |  | 0.03300106 | 0.1326389 | 0.05227349 | 0.1352029 | 0.09212207 | 0.1284218
[5 empty] | 0.06369355 | 0.1264577 |  |  | 0.03287553 | 0.1334056 | 0.05174242 | 0.1359845 | 0.09166315 | 0.1291641
[5 empty] | 0.058567 | 0.1271845 |  |  | 0.03224391 | 0.1341723 | 0.05020216 | 0.136766 | 0.09080091 | 0.1299064
[5 empty] | 0.06244358 | 0.1279113 |  |  | 0.03200624 | 0.134939 | 0.04965274 | 0.1375475 | 0.08973532 | 0.1306488
[5 empty] | 0.05732341 | 0.1286381 |  |  | 0.03166258 | 0.1357057 | 0.04849415 | 0.138329 | 0.08866636 | 0.1313911
[5 empty] | 0.05720662 | 0.1293648 |  |  | 0.03101298 | 0.1364724 | 0.04702642 | 0.1391105 | 0.08719401 | 0.1321334
[5 empty] | 0.06109331 | 0.1300916 |  |  | 0.0305575 | 0.1372391 | 0.04604956 | 0.1398921 | 0.08731825 | 0.1328757
[5 empty] | 0.05998359 | 0.1308184 |  |  | 0.02999619 | 0.1380058 | 0.04536357 | 0.1406736 | 0.08533905 | 0.1336181
[5 empty] | 0.05787759 | 0.1315451 |  |  | 0.0295291 | 0.1387725 | 0.04406848 | 0.1414551 | 0.08535638 | 0.1343604
[5 empty] | 0.05677541 | 0.1322719 |  |  | 0.0293563 | 0.1395392 | 0.04306428 | 0.1422366 | 0.08377024 | 0.1351027
[5 empty] | 0.05967717 | 0.1329987 |  |  | 0.02887782 | 0.1403059 | 0.042951 | 0.1430181 | 0.08258058 | 0.135845
[5 empty] | 0.05558299 | 0.1337254 |  |  | 0.02809374 | 0.1410726 | 0.04172865 | 0.1437997 | 0.0820874 | 0.1365873
[5 empty] | 0.06049298 | 0.1344522 |  |  | 0.0278041 | 0.1418393 | 0.04069723 | 0.1445812 | 0.08139067 | 0.1373297
[5 empty] | 0.06240725 | 0.135179 |  |  | 0.02720895 | 0.142606 | 0.03915677 | 0.1453627 | 0.08029035 | 0.138072
[5 empty] | 0.05632592 | 0.1359057 |  |  | 0.02670835 | 0.1433727 | 0.03870727 | 0.1461442 | 0.08008644 | 0.1388143
[5 empty] | 0.0602491 | 0.1366325 |  |  | 0.02640236 | 0.1441394 | 0.03724874 | 0.1469257 | 0.07817891 | 0.1395566
[5 empty] | 0.05517691 | 0.1373593 |  |  | 0.02579103 | 0.1449061 | 0.03638121 | 0.1477073 | 0.07706774 | 0.140299
[5 empty] | 0.05710947 | 0.138086 |  |  | 0.02507441 | 0.1456728 | 0.03560467 | 0.1484888 | 0.07745289 | 0.1410413
[5 empty] | 0.05604687 | 0.1388128 |  |  | 0.02475255 | 0.1464395 | 0.03391914 | 0.1492703 | 0.07573436 | 0.1417836
[5 empty] | 0.05598925 | 0.1395396 |  |  | 0.02412552 | 0.1472062 | 0.03342463 | 0.1500518 | 0.07491211 | 0.1425259
[5 empty] | 0.05493672 | 0.1402664 |  |  | 0.02359336 | 0.1479728 | 0.03192117 | 0.1508333 | 0.07428613 | 0.1432682
[5 empty] | 0.05788938 | 0.1409931 |  |  | 0.02325613 | 0.1487395 | 0.03050875 | 0.1516149 | 0.07255639 | 0.1440106
[5 empty] | 0.05884735 | 0.1417199 |  |  | 0.02271389 | 0.1495062 | 0.02938739 | 0.1523964 | 0.07242287 | 0.1447529
[5 empty] | 0.05881076 | 0.1424467 |  |  | 0.02216668 | 0.1502729 | 0.0288571 | 0.1531779 | 0.07148554 | 0.1454952
[5 empty] | 0.06077971 | 0.1431734 |  |  | 0.02141456 | 0.1510396 | 0.02711789 | 0.1539594 | 0.06994438 | 0.1462375
[5 empty] | 0.06175431 | 0.1439002 |  |  | 0.02105759 | 0.1518063 | 0.02596979 | 0.1547409 | 0.06999937 | 0.1469799
[5 empty] | 0.05673469 | 0.144627 |  |  | 0.02009582 | 0.152573 | 0.02521279 | 0.1555225 | 0.06875049 | 0.1477222