## 1
Общество с ограниченной ответственностью "Инженерная геология" (ООО "ИнжГео") | [11 empty] | Общество с ограниченной ответственностью "Инженерная геология" (ООО "ИнжГео")
Юр. адрес: 117279, г. Москва, ул. Миклухо-Маклая, 36 а, этаж 5, пом. XXIII к. 76-84 | [11 empty] | Юр. адрес: 117279, г. Москва, ул. Миклухо-Маклая, 36 а, этаж 5, пом. XXIII к. 76-84 | [8 empty] | нагр |  |  | X0 | Y0 | R |  | нагр |  |  |  | X0 | Y0 | R | нагр |  |  |  | X0 | Y0 | R |  | нагр |  |  |  | X0 | Y0 | R
Телефон/факс +7 (495) 132-30-00, Адрес электронной почты inbox@inj-geo.ru | [11 empty] | Телефон/факс +7 (495) 132-30-00, Адрес электронной почты inbox@inj-geo.ru | [12 empty] | 0 | [7 empty] | 0 | [6 empty] | 0 | [7 empty] | 0
[21 empty] | девиатор | [6 empty] | девиатор | [6 empty] | девиатор | [7 empty] | девиатор
Испытательная лаборатория ООО «ИнжГео» | [11 empty] | Испытательная лаборатория ООО «ИнжГео» | [8 empty] | x0 | Угол | X | Y |  |  |  | x0 |  | Угол | X | Y |  |  | x0 |  | Угол | X | Y |  |  |  | x0 |  | Угол | X | Y
Адрес места осуществления деятельности лаборатории: г. Москва, просп. Вернадского, д. 51, стр. 1 | [11 empty] | Адрес места осуществления деятельности лаборатории: г. Москва, просп. Вернадского, д. 51, стр. 1 | [9 empty] | 0 | [7 empty] | 0 | [6 empty] | 0 | [7 empty] | 0
Телефон +7(910)4557682, E-mail: slg85@mail.ru | [11 empty] | Телефон +7(910)4557682, E-mail: slg85@mail.ru | [9 empty] | 5 | [7 empty] | 5 | [6 empty] | 5 | [7 empty] | 5
[22 empty] | 10 | [7 empty] | 10 | [6 empty] | 10 | [7 empty] | 10
[12 empty] | Протокол испытаний № 13-63/26 от 24-11-2022 | [9 empty] | 15 | [7 empty] | 15 | [6 empty] | 15 | [7 empty] | 15
[22 empty] | 20 | [7 empty] | 20 | [6 empty] | 20 | [7 empty] | 20
[12 empty] | Наименование и адрес заказчика: Переход трубопровода через р. Енисей | [9 empty] | 25 | [7 empty] | 25 | [6 empty] | 25 | [7 empty] | 25
[12 empty] | Наименование объекта: ООО Регионстрой | [9 empty] | 30 | [7 empty] | 30 | [6 empty] | 30 | [7 empty] | 30
Наименование используемого метода/методики: ГОСТ 12248.4-2020 | [11 empty] | Наименование используемого метода/методики: ГОСТ 12248.3-2020 | [9 empty] | 35 | [7 empty] | 35 | [6 empty] | 35 | [7 empty] | 35
Условия проведения испытания: температура окружающей среды (18 - 25)0С, влажность воздуха (40 - 75)% | [11 empty] | Условия проведения испытания: температура окружающей среды (18 - 25)0С, влажность воздуха (40 - 75)% | [9 empty] | 40 | [7 empty] | 40 | [6 empty] | 40 | [7 empty] | 40
[12 empty] | Дата получение объекта подлежащего испытаниям: 28.10.2022 | [9 empty] | 45 | [7 empty] | 45 | [6 empty] | 45 | [7 empty] | 45
[12 empty] | Дата испытания: 25.10.2022-19.11.2026 | [9 empty] | 50 | [7 empty] | 50 | [6 empty] | 50 | [7 empty] | 50
[22 empty] | 55 | [7 empty] | 55 | [6 empty] | 55 | [7 empty] | 55
Испытание грунтов методом трехосного сжатия | [11 empty] | Испытание грунтов методом трехосного сжатия | [9 empty] | 60 | [7 empty] | 60 | [6 empty] | 60 | [7 empty] | 60
[22 empty] | 65 | [7 empty] | 65 | [6 empty] | 65 | [7 empty] | 65
Лабораторный номер: | [6 empty] | We, д.е. = |  |  |  |  | Лабораторный номер: |  | 1061 |  |  |  | We, д.е. = | 0.40178518 |  |  | 70 | [7 empty] | 70 | [6 empty] | 70 | [7 empty] | 70
Номер скважины: | [6 empty] | ρ, г/см3 = |  |  |  |  | Номер скважины: |  | BH-052 |  |  |  | ρ, г/см3 = |  |  |  | 75 | [7 empty] | 75 | [6 empty] | 75 | [7 empty] | 75
Глубина отбора, м: | [6 empty] | ρs, г/см3 = |  |  |  |  | Глубина отбора, м: |  | 0.7 |  |  |  | ρs, г/см3 = | 2.73 |  |  | 80 | [7 empty] | 80 | [6 empty] | 80 | [7 empty] | 80
Наименование грунта: | [6 empty] | e, д.е. = |  |  |  |  | Наименование грунта: |  | Суглинок, после оттаивания текучий, легкий пылеватый |  |  |  | e, д.е. = |  |  |  | 85 | [7 empty] | 85 | [6 empty] | 85 | [7 empty] | 85
Схема проведения опыта: | [6 empty] | IL, д.е. = |  |  |  |  | Схема проведения опыта: |  | КД |  |  |  | IL, д.е. = | 1.038 |  |  | 90 | [7 empty] | 90 | [6 empty] | 90 | [7 empty] | 90
[22 empty] | 95 | [7 empty] | 95 | [6 empty] | 95 | [7 empty] | 95
[22 empty] | 100 | [7 empty] | 100 | [6 empty] | 100 | [7 empty] | 100
Результаты испытаний | [11 empty] | Результаты испытаний | [9 empty] | 105 | [7 empty] | 105 | [6 empty] | 105 | [7 empty] | 105
[22 empty] | 110 | [7 empty] | 110 | [6 empty] | 110 | [7 empty] | 110
[22 empty] | 115 | [7 empty] | 115 | [6 empty] | 115 | [7 empty] | 115
[22 empty] | 120 | [7 empty] | 120 | [6 empty] | 120 | [7 empty] | 120
[22 empty] | 125 | [7 empty] | 125 | [6 empty] | 125 | [7 empty] | 125
[22 empty] | 130 | [7 empty] | 130 | [6 empty] | 130 | [7 empty] | 130
[22 empty] | 135 | [7 empty] | 135 | [6 empty] | 135 | [7 empty] | 135
[22 empty] | 140 | [7 empty] | 140 | [6 empty] | 140 | [7 empty] | 140
[22 empty] | 145 | [7 empty] | 145 | [6 empty] | 145 | [7 empty] | 145
[22 empty] | 150 | [7 empty] | 150 | [6 empty] | 150 | [7 empty] | 150
[22 empty] | 155 | [7 empty] | 155 | [6 empty] | 155 | [7 empty] | 155
[22 empty] | 160 | [7 empty] | 160 | [6 empty] | 160 | [7 empty] | 160
[22 empty] | 165 | [7 empty] | 165 | [6 empty] | 165 | [7 empty] | 165
[22 empty] | 170 | [7 empty] | 170 | [6 empty] | 170 | [7 empty] | 170
[22 empty] | 175 | [7 empty] | 175 | [6 empty] | 175 | [7 empty] | 175
[22 empty] | 180 | [7 empty] | 180 | [6 empty] | 180 | [7 empty] | 180
[13 empty] | Давление в камере, Мпа σ3 | Вертикальная нагрузка, Мпа σ1 | Поровое давление, Мпа u
| K0, д.е. | 0.809191 |  |  |  |  | Коэфф. Точки | [5 empty] | 1 | 1.495866 | [5 empty] | 1 | [6 empty] | σ3,кПа | σ1,кПа | u, кПа |  |  |  | 4
| q_zg, МПа | 0.809191 | [10 empty] | 1.1 | 1.643027 | [27 empty] | δ3, Мпа | δ1-δ3, МПа | δ1, МПа | δ1, КПа
|  |  | Модуль деформации, МПа: | [9 empty] | 1.2 | 1.790187 | [21 empty] | С, МПа:
|  |  | Е0= |  | Точки модуля (полное напр.), МПа |  |  |  | 0.809191 | 1.294706 | [25 empty] | φ, град:
|  |  | E50 = |  | qf (полное напр.), МПа |  |  |  | 1.873926 | [26 empty] | E, Мпа
|  |  | Коэф. Поперечной деформации, ϑ = | [9 empty] | Эффективные значения угла внутреннего трения и удельного сцепления ϕ', С' | [13 empty] | x | 0
[13 empty] | ϕ', град. = | 11 | [12 empty] | y |  |  |  | С, кПа | φ,°
[13 empty] | С', МПа = | 0.01
| Исполнитель: | [6 empty] | Морозов Д.С. |  |  |  |  | Исполнитель: |  |  |  |  | Морозов Д.С.
| Начальник исп. лаборатории: | [6 empty] | Семиколенова Л.Г. |  |  |  |  | Начальник исп. лаборатории: |  |  |  |  | Семиколенова Л.Г.
Лист 1 , всего листов 2 | [11 empty] | Лист 2 , всего листов 2
Частичное воспроизведение протокола испытаний без письменного разрешения ООО «ИнжГео» ЗАПРЕЩАЕТСЯ | [11 empty] | Частичное воспроизведение протокола испытаний без письменного разрешения ООО «ИнжГео» ЗАПРЕЩАЕТСЯ
[5 empty] | второй график |  | первый график | [9 empty] | К Пуассона
dev50 | epsE50 | ind | devE0 | epsE0 | dev | eps | sigma |  | dev1 | eps1 | dev2 | eps2 | dev3 | eps3 |  | Глины
0.8739263 | 0.009968845 |  |  |  | 0 | 0 |  |  | 0 | 0 | 0 | 0 | 0 | 0 |  | < 0 | 0,20-0,30
ind |  |  |  |  | 0.0881354 | 0.0007544091 |  |  | 0.079 | 0.0005406901 | 0.108 | 0.0006339376 | 0.1826209 | 0.0007341992 |  | 0-0,25 | 0,30-0,38
2 |  |  |  |  | 0.1834532 | 0.001508818 |  |  | 0.1672694 | 0.001469204 | 0.1959255 | 0.001468403 | 0.28 | 0.001520928 |  | 0,25< | 0,38-0,45
E0 |  |  |  |  | 0.2431357 | 0.002263227 |  |  | 0.2204051 | 0.002203806 | 0.2507125 | 0.002202605 | 0.2856459 | 0.002202598 |  | Суглинки | 0,35-0,37
epsE0 | devE0 |  |  |  | 0.4855146 | 0.003322948 |  |  | 0.2479331 | 0.002828164 | 0.2715134 | 0.002656212 | 0.2950936 | 0.002671525 |  | Пески и супеси | 0,30-0,35
0.003322948 | 0.4855146 |  |  |  | 0.4245662 | 0.003772045 |  |  | 0.2592553 | 0.00367301 | 0.2863581 | 0.003671008 | 0.3040488 | 0.003670996
[5 empty] | 0.4369275 | 0.004526454 |  |  | 0.2729423 | 0.004407612 | 0.2994017 | 0.004405209 | 0.3108379 | 0.004405195
График E50 |  | График E |  |  | 0.5650897 | 0.005280863 |  |  | 0.2846261 | 0.005142214 | 0.3126034 | 0.005139411 | 0.3203155 | 0.005139395
eps | q | sigma |  |  | 0.6189431 | 0.006035272 |  |  | 0.2969126 | 0.005876815 | 0.3247699 | 0.005873612 | 0.3287687 | 0.005873594
Горизонтальная линия E50 |  | Касательная |  |  | 0.7013782 | 0.006789681 |  |  | 0.3065077 | 0.006611417 | 0.3383077 | 0.006607814 | 0.3359848 | 0.006607793
0 |  | a | b |  | 0.7222855 | 0.007544091 |  |  | 0.3167174 | 0.007346019 | 0.3474236 | 0.007342015 | 0.344751 | 0.007341992
|  |  | 0 |  | 0.7745552 | 0.0082985 |  |  | 0.3252476 | 0.008080621 | 0.3605241 | 0.008076217 | 0.3546545 | 0.008076192
Вертикальная линия E50 |  | p1 и p2 |  |  | 0.8320779 | 0.009052909 |  |  | 0.3392043 | 0.008815223 | 0.3701158 | 0.008810418 | 0.3614825 | 0.008810391
| 0 | 0 |  |  | 0.8739263 | 0.009968845 |  |  | 0.3462933 | 0.009549825 | 0.3831054 | 0.00954462 | 0.3728223 | 0.00954459
[5 empty] | 0.7644183 | 0.01056173 |  |  | 0.3565207 | 0.01028443 | 0.3936994 | 0.01027882 | 0.3839612 | 0.01027879
Касательная линия E50 |  |  |  |  | 0.8934228 | 0.01131614 |  |  | 0.3637922 | 0.01101903 | 0.4023046 | 0.01101302 | 0.3922863 | 0.01101299
0 | 0 | Горизонтальная 1 |  |  | 0.961687 | 0.01207054 |  |  | 0.370414 | 0.01175363 | 0.4100275 | 0.01174722 | 0.3960849 | 0.01174719
[5 empty] | 0.8821347 | 0.01282495 |  |  | 0.3789919 | 0.01248823 | 0.4198747 | 0.01248143 | 0.4049442 | 0.01248139
Горизонтальная линия qкр |  |  |  |  | 0.94269 | 0.01357936 |  |  | 0.3911317 | 0.01322283 | 0.4288529 | 0.01321563 | 0.4139514 | 0.01321559
Горизонтальная линия q |  | Горизонтальная 2 |  |  | 1.058277 | 0.01433377 |  |  | 0.3962396 | 0.01395744 | 0.4373686 | 0.01394983 | 0.4269938 | 0.01394979
0 |  | 0 |  |  | 0.9688195 | 0.01508818 |  |  | 0.4009214 | 0.01469204 | 0.4422286 | 0.01468403 | 0.4313586 | 0.01468398
[5 empty] | 1.036242 | 0.01584259 |  |  | 0.411783 | 0.01542664 | 0.4491394 | 0.01541823 | 0.439433 | 0.01541818
Вертикальная линия q |  |  |  |  | 1.131468 | 0.016597 |  |  | 0.4140304 | 0.01616124 | 0.4577077 | 0.01615243 | 0.4487043 | 0.01615238
| 0 |  |  |  | 1.112421 | 0.01735141 |  |  | 0.4230695 | 0.01689584 | 0.4620401 | 0.01688663 | 0.4603597 | 0.01688658
[5 empty] | 1.075026 | 0.01810582 |  |  | 0.4268062 | 0.01763045 | 0.4725431 | 0.01762084 | 0.4642865 | 0.01762078
[5 empty] | 1.109207 | 0.01886023 |  |  | 0.4342465 | 0.01836505 | 0.4767234 | 0.01835504 | 0.4710718 | 0.01835498
[5 empty] | 1.244888 | 0.01961464 |  |  | 0.4369962 | 0.01909965 | 0.4836877 | 0.01908924 | 0.4839028 | 0.01908918
[5 empty] | 1.221992 | 0.02036904 |  |  | 0.4425614 | 0.01983425 | 0.4867426 | 0.01982344 | 0.4895669 | 0.01982338
[5 empty] | 1.272443 | 0.02112345 |  |  | 0.449348 | 0.02056885 | 0.4922946 | 0.02055764 | 0.4968513 | 0.02055758
[5 empty] | 1.285167 | 0.02187786 |  |  | 0.4547619 | 0.02130346 | 0.4998504 | 0.02129184 | 0.5047431 | 0.02129178
[5 empty] | 1.328086 | 0.02263227 |  |  | 0.458609 | 0.02203806 | 0.5003166 | 0.02202605 | 0.5110296 | 0.02202598
[5 empty] | 1.371125 | 0.02338668 |  |  | 0.4598953 | 0.02277266 | 0.5051999 | 0.02276025 | 0.5145981 | 0.02276018
[5 empty] | 1.379207 | 0.02414109 |  |  | 0.4673266 | 0.02350726 | 0.5084068 | 0.02349445 | 0.5217358 | 0.02349438
[5 empty] | 1.487258 | 0.0248955 |  |  | 0.470209 | 0.02424186 | 0.5141441 | 0.02422865 | 0.5270298 | 0.02422857
[5 empty] | 1.4882 | 0.02564991 |  |  | 0.4700484 | 0.02497647 | 0.5142182 | 0.02496285 | 0.5335675 | 0.02496277
[5 empty] | 1.416957 | 0.02640432 |  |  | 0.4744506 | 0.02571107 | 0.5186359 | 0.02569705 | 0.5444361 | 0.02569697
[5 empty] | 1.574455 | 0.02715873 |  |  | 0.4760217 | 0.02644567 | 0.5204037 | 0.02643125 | 0.5495228 | 0.02643117
[5 empty] | 1.554616 | 0.02791313 |  |  | 0.4784675 | 0.02718027 | 0.5238282 | 0.02716546 | 0.5528148 | 0.02716537
[5 empty] | 1.601365 | 0.02866754 |  |  | 0.482894 | 0.02791487 | 0.5283162 | 0.02789966 | 0.5590993 | 0.02789957
[5 empty] | 1.488625 | 0.02942195 |  |  | 0.4852071 | 0.02864948 | 0.5285742 | 0.02863386 | 0.5611637 | 0.02863377
[5 empty] | 1.503321 | 0.03017636 |  |  | 0.4870128 | 0.02938408 | 0.5301088 | 0.02936806 | 0.5657951 | 0.02936797
[5 empty] | 1.589377 | 0.03093077 |  |  | 0.487917 | 0.03011868 | 0.5350266 | 0.03010226 | 0.5686807 | 0.03010217
[5 empty] | 1.671717 | 0.03168518 |  |  | 0.4867256 | 0.03085328 | 0.5355344 | 0.03083646 | 0.5717078 | 0.03083637
[5 empty] | 1.663265 | 0.03243959 |  |  | 0.4914446 | 0.03158788 | 0.5345386 | 0.03157066 | 0.5790636 | 0.03157057
[5 empty] | 1.560944 | 0.033194 |  |  | 0.4892798 | 0.03232248 | 0.538246 | 0.03230487 | 0.5818354 | 0.03230477
[5 empty] | 1.562679 | 0.03394841 |  |  | 0.4903373 | 0.03305709 | 0.538363 | 0.03303907 | 0.5794103 | 0.03303897
[5 empty] | 1.709394 | 0.03470282 |  |  | 0.4946229 | 0.03379169 | 0.5391965 | 0.03377327 | 0.5843757 | 0.03377316
[5 empty] | 1.670012 | 0.03545723 |  |  | 0.4904426 | 0.03452629 | 0.5380529 | 0.03450747 | 0.5852187 | 0.03450736
[5 empty] | 1.747853 | 0.03621163 |  |  | 0.4929023 | 0.03526089 | 0.5383389 | 0.03524167 | 0.5841266 | 0.03524156
[5 empty] | 1.634784 | 0.03696604 |  |  | 0.4958663 | 0.03599549 | 0.5430267 | 0.03597587 | 0.5901871 | 0.03597576
[5 empty] | 1.707057 | 0.03772045 |  |  | 0.4930636 | 0.0367301 | 0.5413251 | 0.03671008 | 0.5858854 | 0.03670996
[5 empty] | 1.582564 | 0.03847486 |  |  | 0.4947593 | 0.0374647 | 0.5426051 | 0.03744428 | 0.5850371 | 0.03744416
[5 empty] | 1.71834 | 0.03922927 |  |  | 0.4943661 | 0.0381993 | 0.5400463 | 0.03817848 | 0.583902 | 0.03817836
[5 empty] | 1.58342 | 0.03998368 |  |  | 0.4901069 | 0.0389339 | 0.5384738 | 0.03891268 | 0.5871077 | 0.03891256
[5 empty] | 1.648839 | 0.04073809 |  |  | 0.4895045 | 0.0396685 | 0.5337129 | 0.03964688 | 0.5841814 | 0.03964676
[5 empty] | 1.643631 | 0.0414925 |  |  | 0.4888817 | 0.04040311 | 0.5353886 | 0.04038108 | 0.5795506 | 0.04038096
[5 empty] | 1.560832 | 0.04224691 |  |  | 0.4866613 | 0.04113771 | 0.5305261 | 0.04111528 | 0.5745426 | 0.04111516
[5 empty] | 1.550475 | 0.04300132 |  |  | 0.4796662 | 0.04187231 | 0.5282505 | 0.04184949 | 0.5723848 | 0.04184936
[5 empty] | 1.687596 | 0.04375572 |  |  | 0.4799192 | 0.04260691 | 0.5225871 | 0.04258369 | 0.5668046 | 0.04258356
[5 empty] | 1.584229 | 0.04451013 |  |  | 0.4751431 | 0.04334151 | 0.517661 | 0.04331789 | 0.5654293 | 0.04331776
[5 empty] | 1.67941 | 0.04526454 |  |  | 0.4690607 | 0.04407612 | 0.5147972 | 0.04405209 | 0.5608864 | 0.04405195
[5 empty] | 1.524173 | 0.04601895 |  |  | 0.4692948 | 0.04481072 | 0.5114211 | 0.04478629 | 0.5547032 | 0.04478615
[5 empty] | 1.575552 | 0.04677336 |  |  | 0.4642683 | 0.04554532 | 0.5077576 | 0.04552049 | 0.550907 | 0.04552035
[5 empty] | 1.523583 | 0.04752777 |  |  | 0.4600039 | 0.04627992 | 0.501632 | 0.0462547 | 0.5441254 | 0.04625455
[5 empty] | 1.5073 | 0.04828218 |  |  | 0.4512246 | 0.04701452 | 0.4965695 | 0.0469889 | 0.5372855 | 0.04698875
[5 empty] | 1.545739 | 0.04903659 |  |  | 0.447353 | 0.04774913 | 0.4904951 | 0.0477231 | 0.5337149 | 0.04772295
[5 empty] | 1.575933 | 0.049791 |  |  | 0.4420122 | 0.04848373 | 0.484234 | 0.0484573 | 0.5262409 | 0.04845715
[5 empty] | 1.480917 | 0.05054541 |  |  | 0.4370247 | 0.04921833 | 0.4775115 | 0.0491915 | 0.5210908 | 0.04919135
[5 empty] | 1.537727 | 0.05129982 |  |  | 0.4309136 | 0.04995293 | 0.4726525 | 0.0499257 | 0.5162921 | 0.04992555
[5 empty] | 1.556397 | 0.05205422 |  |  | 0.4239015 | 0.05068753 | 0.4676824 | 0.0506599 | 0.5090721 | 0.05065975
[5 empty] | 1.604962 | 0.05280863 |  |  | 0.4229114 | 0.05142214 | 0.4589262 | 0.05139411 | 0.4991582 | 0.05139395
[5 empty] | 1.515456 | 0.05356304 |  |  | 0.413966 | 0.05215674 | 0.456409 | 0.05212831 | 0.4904778 | 0.05212815
[5 empty] | 1.502915 | 0.05431745 |  |  | 0.4078882 | 0.05289134 | 0.4479561 | 0.05286251 | 0.4854583 | 0.05286235
[5 empty] | 1.417373 | 0.05507186 |  |  | 0.4043007 | 0.05362594 | 0.4397926 | 0.05359671 | 0.481727 | 0.05359654
[5 empty] | 1.537865 | 0.05582627 |  |  | 0.3955265 | 0.05436054 | 0.4373437 | 0.05433091 | 0.4700112 | 0.05433074
[5 empty] | 1.505425 | 0.05658068 |  |  | 0.3940882 | 0.05509514 | 0.4292344 | 0.05506511 | 0.4658385 | 0.05506494
[5 empty] | 1.506089 | 0.05733509 |  |  | 0.3880088 | 0.05582975 | 0.42449 | 0.05579931 | 0.4593361 | 0.05579914
[5 empty] | 1.445891 | 0.0580895 |  |  | 0.3787111 | 0.05656435 | 0.4143356 | 0.05653352 | 0.4525315 | 0.05653334
[5 empty] | 1.369867 | 0.05884391 |  |  | 0.3750179 | 0.05729895 | 0.4107963 | 0.05726772 | 0.445052 | 0.05726754
[5 empty] | 1.453049 | 0.05959831 |  |  | 0.3704519 | 0.05803355 | 0.4050974 | 0.05800192 | 0.4369249 | 0.05800174
[5 empty] | 1.499475 | 0.06035272 |  |  | 0.3625361 | 0.05876815 | 0.3959639 | 0.05873612 | 0.4321778 | 0.05873594
[5 empty] | 1.379177 | 0.06110713 |  |  | 0.3609933 | 0.05950276 | 0.3941209 | 0.05947032 | 0.4237378 | 0.05947014
[5 empty] | 1.337192 | 0.06186154 |  |  | 0.3546461 | 0.06023736 | 0.3869938 | 0.06020452 | 0.4188325 | 0.06020434
[5 empty] | 1.391553 | 0.06261595 |  |  | 0.3502176 | 0.06097196 | 0.3811076 | 0.06093873 | 0.4157892 | 0.06093854
[5 empty] | 1.455296 | 0.06337036 |  |  | 0.3446305 | 0.06170656 | 0.3800874 | 0.06167293 | 0.4092353 | 0.06167274
[5 empty] | 1.360455 | 0.06412477 |  |  | 0.3389076 | 0.06244116 | 0.3758584 | 0.06240713 | 0.4043981 | 0.06240694
[5 empty] | 1.390065 | 0.06487918 |  |  | 0.3375718 | 0.06317577 | 0.3694459 | 0.06314133 | 0.3979051 | 0.06314113
[5 empty] | 1.338161 | 0.06563359 |  |  | 0.3333458 | 0.06391037 | 0.3629748 | 0.06387553 | 0.3991836 | 0.06387533
[5 empty] | 1.463708 | 0.066388 |  |  | 0.3299079 | 0.06464497 | 0.3628191 | 0.06460973 | 0.3937076 | 0.06460953
[5 empty] | 1.30225 | 0.06714241 |  |  | 0.3289729 | 0.06537957 | 0.3570646 | 0.06534393 | 0.3881356 | 0.06534373
[5 empty] | 1.303704 | 0.06789681 |  |  | 0.3219913 | 0.06611417 | 0.3553592 | 0.06607814 | 0.385208 | 0.06607793
[5 empty] | 1.304083 | 0.06865122 |  |  | 0.3224695 | 0.06684878 | 0.3527097 | 0.06681234 | 0.3778322 | 0.06681213
[5 empty] | 1.410397 | 0.06940563 |  |  | 0.3198135 | 0.06758338 | 0.3497231 | 0.06754654 | 0.3793158 | 0.06754633
[5 empty] | 1.287656 | 0.07016004 |  |  | 0.3154297 | 0.06831798 | 0.3433061 | 0.06828074 | 0.3702662 | 0.06828053
[5 empty] | 1.383873 | 0.07091445 |  |  | 0.3120243 | 0.06905258 | 0.3382657 | 0.06901494 | 0.3698908 | 0.06901473
[5 empty] | 1.423057 | 0.07166886 |  |  | 0.3064036 | 0.06978718 | 0.3353086 | 0.06974914 | 0.3652973 | 0.06974893
[5 empty] | 1.344221 | 0.07242327 |  |  | 0.3022738 | 0.07052179 | 0.3301417 | 0.07048334 | 0.3582929 | 0.07048313
[5 empty] | 1.245374 | 0.07317768 |  |  | 0.3015411 | 0.07125639 | 0.3267719 | 0.07121755 | 0.3587852 | 0.07121733
[5 empty] | 1.252528 | 0.07393209 |  |  | 0.2951119 | 0.07199099 | 0.3224061 | 0.07195175 | 0.3543817 | 0.07195153
[5 empty] | 1.348694 | 0.0746865 |  |  | 0.2915924 | 0.07272559 | 0.3215509 | 0.07268595 | 0.3458897 | 0.07268572
[5 empty] | 1.293882 | 0.07544091 |  |  | 0.2884887 | 0.07346019 | 0.3187135 | 0.07342015 | 0.3419169 | 0.07341992
[5 empty] | 1.256104 | 0.07619531 |  |  | 0.2855072 | 0.0741948 | 0.3146004 | 0.07415435 | 0.3427707 | 0.07415412
[5 empty] | 1.246371 | 0.07694972 |  |  | 0.2837541 | 0.0749294 | 0.3120187 | 0.07488855 | 0.3387585 | 0.07488832
[5 empty] | 1.323693 | 0.07770413 |  |  | 0.2792357 | 0.075664 | 0.3057752 | 0.07562276 | 0.3315877 | 0.07562252
[5 empty] | 1.348082 | 0.07845854 |  |  | 0.2751582 | 0.0763986 | 0.3045767 | 0.07635696 | 0.327466 | 0.07635672
[5 empty] | 1.245549 | 0.07921295 |  |  | 0.2746278 | 0.0771332 | 0.2986301 | 0.07709116 | 0.3228007 | 0.07709092
[5 empty] | 1.213103 | 0.07996736 |  |  | 0.2727508 | 0.0778678 | 0.2957422 | 0.07782536 | 0.3222992 | 0.07782512
[5 empty] | 1.308758 | 0.08072177 |  |  | 0.2669335 | 0.07860241 | 0.2892199 | 0.07855956 | 0.3170692 | 0.07855932
[5 empty] | 1.328522 | 0.08147618 |  |  | 0.2640821 | 0.07933701 | 0.29047 | 0.07929376 | 0.311318 | 0.07929352
[5 empty] | 1.223408 | 0.08223059 |  |  | 0.2613028 | 0.08007161 | 0.2844994 | 0.08002796 | 0.3068531 | 0.08002772
[5 empty] | 1.294426 | 0.082985 |  |  | 0.2567019 | 0.08080621 | 0.280515 | 0.08076217 | 0.3044821 | 0.08076192
[5 empty] | 1.274588 | 0.0837394 |  |  | 0.2543857 | 0.08154081 | 0.2803235 | 0.08149637 | 0.3051122 | 0.08149612
[5 empty] | 1.163903 | 0.08449381 |  |  | 0.2539603 | 0.08227542 | 0.2765319 | 0.08223057 | 0.3022511 | 0.08223031
[5 empty] | 1.205384 | 0.08524822 |  |  | 0.2524322 | 0.08301002 | 0.2728469 | 0.08296477 | 0.2972062 | 0.08296451
[5 empty] | 1.248041 | 0.08600263 |  |  | 0.2457073 | 0.08374462 | 0.2695755 | 0.08369897 | 0.2937849 | 0.08369871
[5 empty] | 1.205885 | 0.08675704 |  |  | 0.2435922 | 0.08447922 | 0.2677245 | 0.08443317 | 0.2899948 | 0.08443291
[5 empty] | 1.263928 | 0.08751145 |  |  | 0.2424929 | 0.08521382 | 0.2661007 | 0.08516738 | 0.2862433 | 0.08516711
[5 empty] | 1.164179 | 0.08826586 |  |  | 0.2425158 | 0.08594843 | 0.262311 | 0.08590158 | 0.2824378 | 0.08590131
[5 empty] | 1.21065 | 0.08902027 |  |  | 0.237667 | 0.08668303 | 0.2600622 | 0.08663578 | 0.2823859 | 0.08663551
[5 empty] | 1.206352 | 0.08977468 |  |  | 0.2355529 | 0.08741763 | 0.2608612 | 0.08736998 | 0.278695 | 0.08736971
[5 empty] | 1.284296 | 0.09052909 |  |  | 0.2358797 | 0.08815223 | 0.2556149 | 0.08810418 | 0.2809726 | 0.08810391
[5 empty] | 1.267492 | 0.0912835 |  |  | 0.2349536 | 0.08888683 | 0.2560301 | 0.08883838 | 0.2757261 | 0.08883811
[5 empty] | 1.183953 | 0.0920379 |  |  | 0.2319809 | 0.08962144 | 0.2547136 | 0.08957258 | 0.271563 | 0.08957231
[5 empty] | 1.264688 | 0.09279231 |  |  | 0.2301678 | 0.09035604 | 0.2489723 | 0.09030679 | 0.2734908 | 0.09030651
[5 empty] | 1.148709 | 0.09354672 |  |  | 0.2284206 | 0.09109064 | 0.2520131 | 0.09104099 | 0.270417 | 0.09104071
[5 empty] | 1.251027 | 0.09430113 |  |  | 0.2298455 | 0.09182524 | 0.2494428 | 0.09177519 | 0.268649 | 0.0917749
[5 empty] | 1.143652 | 0.09505554 |  |  | 0.2290488 | 0.09255984 | 0.2466682 | 0.09250939 | 0.2718942 | 0.0925091
[5 empty] | 1.160596 | 0.09580995 |  |  | 0.2273367 | 0.09329445 | 0.2463962 | 0.09324359 | 0.2673603 | 0.0932433
[5 empty] | 1.18087 | 0.09656436 |  |  | 0.2277155 | 0.09402905 | 0.2460337 | 0.09397779 | 0.2657546 | 0.0939775
[5 empty] | 1.246484 | 0.09731877 |  |  | 0.2267914 | 0.09476365 | 0.2488875 | 0.09471199 | 0.2699845 | 0.0947117
[5 empty] | 1.235439 | 0.09807318 |  |  | 0.2243647 | 0.09549825 | 0.245158 | 0.0954462 | 0.2680509 | 0.0954459
[5 empty] | 1.197642 | 0.09882759 |  |  | 0.225283 | 0.09623285 | 0.2476878 | 0.0961804 | 0.2685913 | 0.0961801
[5 empty] | 1.259063 | 0.09958199 |  |  | 0.2288288 | 0.09696745 | 0.2476577 | 0.0969146 | 0.2663845 | 0.0969143
[5 empty] | 1.216695 | 0.1003364 |  |  | 0.2291976 | 0.09770206 | 0.2503628 | 0.0976488 | 0.2690251 | 0.0976485
[5 empty] | 1.175529 | 0.1010908 |  |  | 0.2264848 | 0.09843666 | 0.249698 | 0.098383 | 0.2696076 | 0.0983827
[5 empty] | 1.212557 | 0.1018452 |  |  | 0.2302859 | 0.09917126 | 0.2496584 | 0.0991172 | 0.2715265 | 0.0991169
[5 empty] | 1.262773 | 0.1025996 |  |  | 0.2307964 | 0.09990586 | 0.247139 | 0.09985141 | 0.2712765 | 0.0998511
[5 empty] | 1.259168 | 0.103354 |  |  | 0.2299116 | 0.1006405 | 0.2488346 | 0.1005856 | 0.270252 | 0.1005853
[5 empty] | 1.177734 | 0.1041084 |  |  | 0.229327 | 0.1013751 | 0.2526405 | 0.1013198 | 0.2706476 | 0.1013195
[5 empty] | 1.209464 | 0.1048629 |  |  | 0.2307382 | 0.1021097 | 0.2528515 | 0.102054 | 0.2738578 | 0.1020537
[5 empty] | 1.13035 | 0.1056173 |  |  | 0.2328405 | 0.1028443 | 0.2557626 | 0.1027882 | 0.2740772 | 0.1027879
[5 empty] | 1.254383 | 0.1063717 |  |  | 0.2326293 | 0.1035789 | 0.2530689 | 0.1035224 | 0.2786003 | 0.1035221
[5 empty] | 1.287557 | 0.1071261 |  |  | 0.2345003 | 0.1043135 | 0.2548653 | 0.1042566 | 0.2782217 | 0.1042563
[5 empty] | 1.215863 | 0.1078805 |  |  | 0.2375487 | 0.1050481 | 0.2577469 | 0.1049908 | 0.2825359 | 0.1049905
[5 empty] | 1.265294 | 0.1086349 |  |  | 0.23817 | 0.1057827 | 0.2622087 | 0.105725 | 0.2811375 | 0.1057247
[5 empty] | 1.161842 | 0.1093893 |  |  | 0.2409597 | 0.1065173 | 0.2610456 | 0.1064592 | 0.285021 | 0.1064589
[5 empty] | 1.198499 | 0.1101437 |  |  | 0.2435133 | 0.1072519 | 0.2653526 | 0.1071934 | 0.2877809 | 0.1071931
[5 empty] | 1.227257 | 0.1108981 |  |  | 0.2406262 | 0.1079865 | 0.2634248 | 0.1079276 | 0.2855118 | 0.1079273
[5 empty] | 1.283109 | 0.1116525 |  |  | 0.2446939 | 0.1087211 | 0.2676571 | 0.1086618 | 0.2866083 | 0.1086615
[5 empty] | 1.220046 | 0.1124069 |  |  | 0.2436117 | 0.1094557 | 0.2672446 | 0.109396 | 0.2912648 | 0.1093957
[5 empty] | 1.322062 | 0.1131614 |  |  | 0.2488752 | 0.1101903 | 0.2722823 | 0.1101302 | 0.293476 | 0.1101299
[5 empty] | 1.306147 | 0.1139158 |  |  | 0.2495798 | 0.1109249 | 0.270965 | 0.1108644 | 0.2925363 | 0.1108641
[5 empty] | 1.291295 | 0.1146702 |  |  | 0.2522209 | 0.1116595 | 0.272488 | 0.1115986 | 0.2982404 | 0.1115983
[5 empty] | 1.173498 | 0.1154246 |  |  | 0.2552941 | 0.1123941 | 0.2756461 | 0.1123328 | 0.3019827 | 0.1123325
[5 empty] | 1.190747 | 0.116179 |  |  | 0.2575947 | 0.1131287 | 0.2767343 | 0.113067 | 0.2994578 | 0.1130667
[5 empty] | 1.229036 | 0.1169334 |  |  | 0.2591182 | 0.1138633 | 0.2806477 | 0.1138012 | 0.3044603 | 0.1138009
[5 empty] | 1.255355 | 0.1176878 |  |  | 0.2578601 | 0.1145979 | 0.2849812 | 0.1145354 | 0.3096847 | 0.1145351
[5 empty] | 1.277698 | 0.1184422 |  |  | 0.2600158 | 0.1153325 | 0.2829299 | 0.1152696 | 0.3086255 | 0.1152693
[5 empty] | 1.318057 | 0.1191966 |  |  | 0.2634808 | 0.1160671 | 0.2849888 | 0.1160038 | 0.3117774 | 0.1160035
[5 empty] | 1.201424 | 0.119951 |  |  | 0.2630504 | 0.1168017 | 0.2880528 | 0.116738 | 0.3164347 | 0.1167377
[5 empty] | 1.27479 | 0.1207054 |  |  | 0.2669203 | 0.1175363 | 0.2938169 | 0.1174722 | 0.3161921 | 0.1174719
[5 empty] | 1.347222 | 0.1214599 |  |  | 0.2694279 | 0.1182709 | 0.2938233 | 0.1182064 | 0.3202947 | 0.1182061
[5 empty] | 1.200871 | 0.1222143 |  |  | 0.2707625 | 0.1190055 | 0.2955696 | 0.1189406 | 0.3190487 | 0.1189403
[5 empty] | 1.228742 | 0.1229687 |  |  | 0.2750277 | 0.1197401 | 0.2995595 | 0.1196748 | 0.3243584 | 0.1196745
[5 empty] | 1.254837 | 0.1237231 |  |  | 0.2751241 | 0.1204747 | 0.3019936 | 0.120409 | 0.3289245 | 0.1204087
[5 empty] | 1.209156 | 0.1244775 |  |  | 0.2789522 | 0.1212093 | 0.3048725 | 0.1211432 | 0.3278476 | 0.1211429
[5 empty] | 1.3557 | 0.1252319 |  |  | 0.2795124 | 0.1219439 | 0.3082967 | 0.1218775 | 0.3338285 | 0.1218771
[5 empty] | 1.329471 | 0.1259863 |  |  | 0.2828055 | 0.1226785 | 0.3119669 | 0.1226117 | 0.3351679 | 0.1226113
[5 empty] | 1.297469 | 0.1267407 |  |  | 0.2871318 | 0.1234131 | 0.3158835 | 0.1233459 | 0.3418664 | 0.1233455
[5 empty] | 1.261695 | 0.1274951 |  |  | 0.2878919 | 0.1241477 | 0.3180471 | 0.1240801 | 0.3407248 | 0.1240797
[5 empty] | 1.353151 | 0.1282495 |  |  | 0.2920864 | 0.1248823 | 0.3182583 | 0.1248143 | 0.3492437 | 0.1248139
[5 empty] | 1.384836 | 0.1290039 |  |  | 0.2954158 | 0.1256169 | 0.3227177 | 0.1255485 | 0.3488238 | 0.1255481
[5 empty] | 1.340754 | 0.1297584 |  |  | 0.2994806 | 0.1263515 | 0.3303258 | 0.1262827 | 0.3547659 | 0.1262823
[5 empty] | 1.382903 | 0.1305128 |  |  | 0.3020813 | 0.1270861 | 0.3289832 | 0.1270169 | 0.3617706 | 0.1270165
[5 empty] | 1.361286 | 0.1312672 |  |  | 0.3073186 | 0.1278207 | 0.3346904 | 0.1277511 | 0.3627387 | 0.1277507
[5 empty] | 1.264902 | 0.1320216 |  |  | 0.3105928 | 0.1285553 | 0.3373481 | 0.1284853 | 0.3679707 | 0.1284849
[5 empty] | 1.320754 | 0.132776 |  |  | 0.3141047 | 0.1292899 | 0.3422568 | 0.1292195 | 0.3740675 | 0.1292191
[5 empty] | 1.311843 | 0.1335304 |  |  | 0.3185546 | 0.1300245 | 0.347517 | 0.1299537 | 0.3813297 | 0.1299533
[5 empty] | 1.292168 | 0.1342848 |  |  | 0.3233431 | 0.1307591 | 0.3548293 | 0.1306879 | 0.384158 | 0.1306875
[5 empty] | 1.390731 | 0.1350392 |  |  | 0.3293708 | 0.1314937 | 0.3597943 | 0.1314221 | 0.3865531 | 0.1314217
[5 empty] | 1.408534 | 0.1357936 |  |  | 0.3301382 | 0.1322283 | 0.3618126 | 0.1321563 | 0.3969157 | 0.1321559
[5 empty] | 1.379577 | 0.136548 |  |  | 0.335646 | 0.1329629 | 0.3696849 | 0.1328905 | 0.3998466 | 0.1328901
[5 empty] | 1.419159 | 0.1373024 |  |  | 0.3430706 | 0.1336976 | 0.3725084 | 0.1336247 | 0.4076535 | 0.1336243
[5 empty] | 1.471528 | 0.1380569 |  |  | 0.3452546 | 0.1344322 | 0.3793351 | 0.1343589 | 0.4097119 | 0.1343585
[5 empty] | 1.46565 | 0.1388113 |  |  | 0.3512781 | 0.1351668 | 0.3858432 | 0.1350931 | 0.417998 | 0.1350927
[5 empty] | 1.355491 | 0.1395657 |  |  | 0.3621212 | 0.1359014 | 0.3956111 | 0.1358273 | 0.4254878 | 0.1358269
[5 empty] | 1.440017 | 0.1403201 |  |  | 0.3687641 | 0.136636 | 0.4014169 | 0.1365615 | 0.4339573 | 0.1365611
[5 empty] | 1.402194 | 0.1410745 |  |  | 0.3729867 | 0.1373706 | 0.4112389 | 0.1372957 | 0.4456828 | 0.1372953
[5 empty] | 1.414987 | 0.1418289 |  |  | 0.3829694 | 0.1381052 | 0.4169554 | 0.1380299 | 0.4535403 | 0.1380295
[5 empty] | 1.539363 | 0.1425833 |  |  | 0.3866921 | 0.1388398 | 0.4269445 | 0.1387641 | 0.4607058 | 0.1387637
[5 empty] | 1.509287 | 0.1433377 |  |  | 0.397635 | 0.1395744 | 0.4330845 | 0.1394983 | 0.4697555 | 0.1394979
[5 empty] | 1.487725 | 0.1440921 |  |  | 0.4033782 | 0.140309 | 0.4430538 | 0.1402325 | 0.4803655 | 0.1402321
[5 empty] | 1.580644 | 0.1448465 |  |  | 0.4138018 | 0.1410436 | 0.4516304 | 0.1409667 | 0.4897117 | 0.1409663
[5 empty] | 1.613009 | 0.1456009 |  |  | 0.421686 | 0.1417782 | 0.4614927 | 0.1417009 | 0.5050704 | 0.1417005
[5 empty] | 1.545785 | 0.1463554 |  |  | 0.4345108 | 0.1425128 | 0.4731189 | 0.1424351 | 0.5157177 | 0.1424347
[5 empty] | 1.57194 | 0.1471098 |  |  | 0.4395564 | 0.1432474 | 0.4816872 | 0.1431693 | 0.5265295 | 0.1431689
[5 empty] | 1.594437 | 0.1478642 |  |  | 0.4530029 | 0.143982 | 0.4935759 | 0.1439035 | 0.536882 | 0.1439031
[5 empty] | 1.630245 | 0.1486186 |  |  | 0.4638304 | 0.1447166 | 0.5049632 | 0.1446377 | 0.5469513 | 0.1446373
[5 empty] | 1.710328 | 0.149373 |  |  | 0.4739191 | 0.1454512 | 0.5189275 | 0.1453719 | 0.5639135 | 0.1453714
[5 empty] | 1.622652 | 0.1501274 |  |  | 0.4828489 | 0.1461858 | 0.5292468 | 0.1461061 | 0.5720447 | 0.1461056