## 1
Общество с ограниченной ответственностью "Инженерная геология" (ООО "ИнжГео") | [11 empty] | Общество с ограниченной ответственностью "Инженерная геология" (ООО "ИнжГео")
Юр. адрес: 117279, г. Москва, ул. Миклухо-Маклая, 36 а, этаж 5, пом. XXIII к. 76-84 | [11 empty] | Юр. адрес: 117279, г. Москва, ул. Миклухо-Маклая, 36 а, этаж 5, пом. XXIII к. 76-84 | [8 empty] | нагр |  |  | X0 | Y0 | R |  | нагр |  |  |  | X0 | Y0 | R | нагр |  |  |  | X0 | Y0 | R |  | нагр |  |  |  | X0 | Y0 | R
Телефон/факс +7 (495) 132-30-00, Адрес электронной почты inbox@inj-geo.ru | [11 empty] | Телефон/факс +7 (495) 132-30-00, Адрес электронной почты inbox@inj-geo.ru | [12 empty] | 0 | [7 empty] | 0 | [6 empty] | 0 | [7 empty] | 0
[21 empty] | девиатор | [6 empty] | девиатор | [6 empty] | девиатор | [7 empty] | девиатор
Испытательная лаборатория ООО «ИнжГео» | [11 empty] | Испытательная лаборатория ООО «ИнжГео» | [8 empty] | x0 | Угол | X | Y |  |  |  | x0 |  | Угол | X | Y |  |  | x0 |  | Угол | X | Y |  |  |  | x0 |  | Угол | X | Y
Адрес места осуществления деятельности лаборатории: г. Москва, просп. Вернадского, д. 51, стр. 1 | [11 empty] | Адрес места осуществления деятельности лаборатории: г. Москва, просп. Вернадского, д. 51, стр. 1 | [9 empty] | 0 | [7 empty] | 0 | [6 empty] | 0 | [7 empty] | 0
Телефон +7(910)4557682, E-mail: slg85@mail.ru | [11 empty] | Телефон +7(910)4557682, E-mail: slg85@mail.ru | [9 empty] | 5 | [7 empty] | 5 | [6 empty] | 5 | [7 empty] | 5
[22 empty] | 10 | [7 empty] | 10 | [6 empty] | 10 | [7 empty] | 10
[12 empty] | Протокол испытаний № 13-63/27 от 25-11-2022 | [9 empty] | 15 | [7 empty] | 15 | [6 empty] | 15 | [7 empty] | 15
[22 empty] | 20 | [7 empty] | 20 | [6 empty] | 20 | [7 empty] | 20
[12 empty] | Наименование и адрес заказчика: Переход трубопровода через р. Енисей | [9 empty] | 25 | [7 empty] | 25 | [6 empty] | 25 | [7 empty] | 25
[12 empty] | Наименование объекта: ООО Регионстрой | [9 empty] | 30 | [7 empty] | 30 | [6 empty] | 30 | [7 empty] | 30
Наименование используемого метода/методики: ГОСТ 12248.4-2020 | [11 empty] | Наименование используемого метода/методики: ГОСТ 12248.3-2020 | [9 empty] | 35 | [7 empty] | 35 | [6 empty] | 35 | [7 empty] | 35
Условия проведения испытания: температура окружающей среды (18 - 25)0С, влажность воздуха (40 - 75)% | [11 empty] | Условия проведения испытания: температура окружающей среды (18 - 25)0С, влажность воздуха (40 - 75)% | [9 empty] | 40 | [7 empty] | 40 | [6 empty] | 40 | [7 empty] | 40
[12 empty] | Дата получение объекта подлежащего испытаниям: 29.10.2022 | [9 empty] | 45 | [7 empty] | 45 | [6 empty] | 45 | [7 empty] | 45
[12 empty] | Дата испытания: 25.10.2022-19.11.2027 | [9 empty] | 50 | [7 empty] | 50 | [6 empty] | 50 | [7 empty] | 50
[22 empty] | 55 | [7 empty] | 55 | [6 empty] | 55 | [7 empty] | 55
Испытание грунтов методом трехосного сжатия | [11 empty] | Испытание грунтов методом трехосного сжатия | [9 empty] | 60 | [7 empty] | 60 | [6 empty] | 60 | [7 empty] | 60
[22 empty] | 65 | [7 empty] | 65 | [6 empty] | 65 | [7 empty] | 65
Лабораторный номер: | [6 empty] | We, д.е. = |  |  |  |  | Лабораторный номер: |  | 1062 |  |  |  | We, д.е. = | 0.322602453 |  |  | 70 | [7 empty] | 70 | [6 empty] | 70 | [7 empty] | 70
Номер скважины: | [6 empty] | ρ, г/см3 = |  |  |  |  | Номер скважины: |  | BH-087 |  |  |  | ρ, г/см3 = |  |  |  | 75 | [7 empty] | 75 | [6 empty] | 75 | [7 empty] | 75
Глубина отбора, м: | [6 empty] | ρs, г/см3 = |  |  |  |  | Глубина отбора, м: |  | 2.7 |  |  |  | ρs, г/см3 = | 2.71 |  |  | 80 | [7 empty] | 80 | [6 empty] | 80 | [7 empty] | 80
Наименование грунта: | [6 empty] | e, д.е. = |  |  |  |  | Наименование грунта: |  | Суглинок, после оттаивания текучепластичный, легкий песчанистый |  |  |  | e, д.е. = |  |  |  | 85 | [7 empty] | 85 | [6 empty] | 85 | [7 empty] | 85
Схема проведения опыта: | [6 empty] | IL, д.е. = |  |  |  |  | Схема проведения опыта: |  | КД |  |  |  | IL, д.е. = | 0.927 |  |  | 90 | [7 empty] | 90 | [6 empty] | 90 | [7 empty] | 90
[22 empty] | 95 | [7 empty] | 95 | [6 empty] | 95 | [7 empty] | 95
[22 empty] | 100 | [7 empty] | 100 | [6 empty] | 100 | [7 empty] | 100
Результаты испытаний | [11 empty] | Результаты испытаний | [9 empty] | 105 | [7 empty] | 105 | [6 empty] | 105 | [7 empty] | 105
[22 empty] | 110 | [7 empty] | 110 | [6 empty] | 110 | [7 empty] | 110
[22 empty] | 115 | [7 empty] | 115 | [6 empty] | 115 | [7 empty] | 115
[22 empty] | 120 | [7 empty] | 120 | [6 empty] | 120 | [7 empty] | 120
[22 empty] | 125 | [7 empty] | 125 | [6 empty] | 125 | [7 empty] | 125
[22 empty] | 130 | [7 empty] | 130 | [6 empty] | 130 | [7 empty] | 130
[22 empty] | 135 | [7 empty] | 135 | [6 empty] | 135 | [7 empty] | 135
[22 empty] | 140 | [7 empty] | 140 | [6 empty] | 140 | [7 empty] | 140
[22 empty] | 145 | [7 empty] | 145 | [6 empty] | 145 | [7 empty] | 145
[22 empty] | 150 | [7 empty] | 150 | [6 empty] | 150 | [7 empty] | 150
[22 empty] | 155 | [7 empty] | 155 | [6 empty] | 155 | [7 empty] | 155
[22 empty] | 160 | [7 empty] | 160 | [6 empty] | 160 | [7 empty] | 160
[22 empty] | 165 | [7 empty] | 165 | [6 empty] | 165 | [7 empty] | 165
[22 empty] | 170 | [7 empty] | 170 | [6 empty] | 170 | [7 empty] | 170
[22 empty] | 175 | [7 empty] | 175 | [6 empty] | 175 | [7 empty] | 175
[22 empty] | 180 | [7 empty] | 180 | [6 empty] | 180 | [7 empty] | 180
[13 empty] | Давление в камере, Мпа σ3 | Вертикальная нагрузка, Мпа σ1 | Поровое давление, Мпа u
| K0, д.е. | 0.8263518 |  |  |  |  | Коэфф. Точки | [5 empty] | 1 | 1.47033 | [5 empty] | 1 | [6 empty] | σ3,кПа | σ1,кПа | u, кПа |  |  |  | 4
| q_zg, МПа | 0.8263518 | [10 empty] | 1.1 | 1.612358 | [27 empty] | δ3, Мпа | δ1-δ3, МПа | δ1, МПа | δ1, КПа
|  |  | Модуль деформации, МПа: | [9 empty] | 1.2 | 1.754386 | [21 empty] | С, МПа:
|  |  | Е0= |  | Точки модуля (полное напр.), МПа |  |  |  | 0.8263518 | 1.322163 | [25 empty] | φ, град:
|  |  | E50 = |  | qf (полное напр.), МПа |  |  |  | 1.89246 | [26 empty] | E, Мпа
|  |  | Коэф. Поперечной деформации, ϑ = | [9 empty] | Эффективные значения угла внутреннего трения и удельного сцепления ϕ', С' | [13 empty] | x | 0
[13 empty] | ϕ', град. = | 10 | [12 empty] | y |  |  |  | С, кПа | φ,°
[13 empty] | С', МПа = | 0.021
| Исполнитель: | [6 empty] | Морозов Д.С. |  |  |  |  | Исполнитель: |  |  |  |  | Морозов Д.С.
| Начальник исп. лаборатории: | [6 empty] | Семиколенова Л.Г. |  |  |  |  | Начальник исп. лаборатории: |  |  |  |  | Семиколенова Л.Г.
Лист 1 , всего листов 2 | [11 empty] | Лист 2 , всего листов 2
Частичное воспроизведение протокола испытаний без письменного разрешения ООО «ИнжГео» ЗАПРЕЩАЕТСЯ | [11 empty] | Частичное воспроизведение протокола испытаний без письменного разрешения ООО «ИнжГео» ЗАПРЕЩАЕТСЯ
[5 empty] | второй график |  | первый график | [9 empty] | К Пуассона
dev50 | epsE50 | ind | devE0 | epsE0 | dev | eps | sigma |  | dev1 | eps1 | dev2 | eps2 | dev3 | eps3 |  | Глины
0.89246 | 0.01117532 |  |  |  | 0 | 0 |  |  | 0 | 0 | 0 | 0 | 0 | 0 |  | < 0 | 0,20-0,30
ind |  |  |  |  | 0.04024688 | 0.0007580944 |  |  | 0.1122937 | 0.0007349069 | 0.127 | 0.0009035711 | 0.109 | 0.0006438162 |  | 0-0,25 | 0,30-0,38
2 |  |  |  |  | 0.104479 | 0.001516189 |  |  | 0.156 | 0.001172053 | 0.1740938 | 0.001470361 | 0.1955123 | 0.001468716 |  | 0,25< | 0,38-0,45
E0 |  |  |  |  | 0.1716816 | 0.002274283 |  |  | 0.2100727 | 0.002204721 | 0.2234441 | 0.002205542 | 0.255316 | 0.002203074 |  | Суглинки | 0,35-0,37
epsE0 | devE0 |  |  |  | 0.3888398 | 0.003032377 |  |  | 0.2351651 | 0.002944721 | 0.256179 | 0.003037742 | 0.2771928 | 0.002728765 |  | Пески и супеси | 0,30-0,35
0.003725107 | 0.4958111 |  |  |  | 0.4958111 | 0.003725107 |  |  | 0.2437837 | 0.003674535 | 0.2628199 | 0.003675903 | 0.2920374 | 0.00367179
[5 empty] | 0.4047501 | 0.004548566 |  |  | 0.2527646 | 0.004409441 | 0.275077 | 0.004411083 | 0.3075694 | 0.004406148
График E50 |  | График E |  |  | 0.4326046 | 0.005306661 |  |  | 0.2637322 | 0.005144348 | 0.2873508 | 0.005146264 | 0.3195535 | 0.005140506
eps | q | sigma |  |  | 0.5283836 | 0.006064755 |  |  | 0.2740896 | 0.005879255 | 0.301246 | 0.005881444 | 0.3315963 | 0.005874864
Горизонтальная линия E50 |  | Касательная |  |  | 0.5479013 | 0.006822849 |  |  | 0.2859401 | 0.006614162 | 0.3098676 | 0.006616625 | 0.3466044 | 0.006609222
0 |  | a | b |  | 0.6049718 | 0.007580944 |  |  | 0.2971867 | 0.007349069 | 0.3242203 | 0.007351805 | 0.3571844 | 0.00734358
|  |  | 0 |  | 0.6104094 | 0.008339038 |  |  | 0.3027326 | 0.008083976 | 0.3353089 | 0.008086986 | 0.3680429 | 0.008077938
Вертикальная линия E50 |  | p1 и p2 |  |  | 0.7680282 | 0.009097132 |  |  | 0.3143809 | 0.008818883 | 0.3428384 | 0.008822167 | 0.3769864 | 0.008812296
| 0 | 0 |  |  | 0.7936423 | 0.009855227 |  |  | 0.3215348 | 0.00955379 | 0.3510136 | 0.009557347 | 0.3876217 | 0.009546654
[5 empty] | 0.763066 | 0.01061332 |  |  | 0.3295974 | 0.0102887 | 0.3616392 | 0.01029253 | 0.3988552 | 0.01028101
Касательная линия E50 |  |  |  |  | 0.89246 | 0.01117532 |  |  | 0.3413718 | 0.0110236 | 0.3733201 | 0.01102771 | 0.4096936 | 0.01101537
0 | 0 | Горизонтальная 1 |  |  | 0.9309378 | 0.01212951 |  |  | 0.3451612 | 0.01175851 | 0.3777612 | 0.01176289 | 0.4201435 | 0.01174973
[5 empty] | 0.8814261 | 0.0128876 |  |  | 0.3550688 | 0.01249342 | 0.3888672 | 0.01249807 | 0.4263115 | 0.01248409
Горизонтальная линия qкр |  |  |  |  | 0.9914554 | 0.0136457 |  |  | 0.3636976 | 0.01322832 | 0.3989431 | 0.01323325 | 0.4338041 | 0.01321844
Горизонтальная линия q |  | Горизонтальная 2 |  |  | 0.8629204 | 0.01440379 |  |  | 0.3679508 | 0.01396323 | 0.4028936 | 0.01396843 | 0.4422281 | 0.0139528
0 |  | 0 |  |  | 0.9087159 | 0.01516189 |  |  | 0.3741315 | 0.01469814 | 0.4103236 | 0.01470361 | 0.4509899 | 0.01468716
[5 empty] | 0.9557366 | 0.01591998 |  |  | 0.3806429 | 0.01543305 | 0.4170379 | 0.01543879 | 0.4595961 | 0.01542152
Вертикальная линия q |  |  |  |  | 1.113877 | 0.01667808 |  |  | 0.3875881 | 0.01616795 | 0.4263414 | 0.01617397 | 0.4677535 | 0.01615588
| 0 |  |  |  | 1.141032 | 0.01743617 |  |  | 0.3944703 | 0.01690286 | 0.4326389 | 0.01690915 | 0.4747685 | 0.01689023
[5 empty] | 1.211097 | 0.01819426 |  |  | 0.4018926 | 0.01763777 | 0.4391351 | 0.01764433 | 0.4796478 | 0.01762459
[5 empty] | 1.226966 | 0.01895236 |  |  | 0.4046581 | 0.01837267 | 0.445935 | 0.01837951 | 0.484198 | 0.01835895
[5 empty] | 1.234533 | 0.01971045 |  |  | 0.41227 | 0.01910758 | 0.4475434 | 0.01911469 | 0.4898256 | 0.01909331
[5 empty] | 1.197694 | 0.02046855 |  |  | 0.4153314 | 0.01984249 | 0.4551651 | 0.01984987 | 0.4949373 | 0.01982767
[5 empty] | 1.286344 | 0.02122664 |  |  | 0.4217454 | 0.02057739 | 0.458905 | 0.02058506 | 0.5043397 | 0.02056202
[5 empty] | 1.265376 | 0.02198474 |  |  | 0.4230153 | 0.0213123 | 0.4633678 | 0.02132024 | 0.5043393 | 0.02129638
[5 empty] | 1.269686 | 0.02274283 |  |  | 0.427944 | 0.02204721 | 0.4709584 | 0.02205542 | 0.5113428 | 0.02203074
[5 empty] | 1.297169 | 0.02350093 |  |  | 0.4315349 | 0.02278211 | 0.4746817 | 0.0227906 | 0.5166567 | 0.0227651
[5 empty] | 1.392718 | 0.02425902 |  |  | 0.4348909 | 0.02351702 | 0.4753425 | 0.02352578 | 0.5201877 | 0.02349946
[5 empty] | 1.51823 | 0.02501711 |  |  | 0.4398153 | 0.02425193 | 0.4805456 | 0.02426096 | 0.5252424 | 0.02423381
[5 empty] | 1.543598 | 0.02577521 |  |  | 0.4422112 | 0.02498683 | 0.4841959 | 0.02499614 | 0.5283273 | 0.02496817
[5 empty] | 1.510718 | 0.0265333 |  |  | 0.4485817 | 0.02572174 | 0.4904981 | 0.02573132 | 0.527849 | 0.02570253
[5 empty] | 1.477484 | 0.0272914 |  |  | 0.44843 | 0.02645665 | 0.4900571 | 0.0264665 | 0.5322143 | 0.02643689
[5 empty] | 1.54279 | 0.02804949 |  |  | 0.4522591 | 0.02719156 | 0.4939778 | 0.02720168 | 0.5357295 | 0.02717125
[5 empty] | 1.564533 | 0.02880759 |  |  | 0.4565724 | 0.02792646 | 0.496165 | 0.02793686 | 0.5391014 | 0.0279056
[5 empty] | 1.583605 | 0.02956568 |  |  | 0.4584728 | 0.02866137 | 0.5003235 | 0.02867204 | 0.5398366 | 0.02863996
[5 empty] | 1.696902 | 0.03032377 |  |  | 0.4608635 | 0.02939628 | 0.5001581 | 0.02940722 | 0.5418416 | 0.02937432
[5 empty] | 1.61532 | 0.03108187 |  |  | 0.4617477 | 0.03013118 | 0.5014738 | 0.0301424 | 0.5438231 | 0.03010868
[5 empty] | 1.614751 | 0.03183996 |  |  | 0.4635284 | 0.03086609 | 0.5039752 | 0.03087758 | 0.5473876 | 0.03084304
[5 empty] | 1.717092 | 0.03259806 |  |  | 0.465909 | 0.031601 | 0.5051673 | 0.03161276 | 0.5480417 | 0.0315774
[5 empty] | 1.637237 | 0.03335615 |  |  | 0.4643924 | 0.0323359 | 0.5082549 | 0.03234794 | 0.5494921 | 0.03231175
[5 empty] | 1.69708 | 0.03411425 |  |  | 0.4646818 | 0.03307081 | 0.5053428 | 0.03308312 | 0.5481453 | 0.03304611
[5 empty] | 1.758517 | 0.03487234 |  |  | 0.4689803 | 0.03380572 | 0.5085359 | 0.03381831 | 0.548608 | 0.03378047
[5 empty] | 1.78492 | 0.03563044 |  |  | 0.4668912 | 0.03454062 | 0.5101389 | 0.03455349 | 0.5506867 | 0.03451483
[5 empty] | 1.73375 | 0.03638853 |  |  | 0.4694175 | 0.03527553 | 0.5113567 | 0.03528867 | 0.5494881 | 0.03524919
[5 empty] | 1.747749 | 0.03714662 |  |  | 0.4703303 | 0.03601044 | 0.5123579 | 0.03602385 | 0.5543856 | 0.03598354
[5 empty] | 1.78383 | 0.03790472 |  |  | 0.4701265 | 0.03674535 | 0.5113524 | 0.03675903 | 0.5493834 | 0.0367179
[5 empty] | 1.650148 | 0.03866281 |  |  | 0.4679174 | 0.03748025 | 0.5106038 | 0.03749421 | 0.551936 | 0.03745226
[5 empty] | 1.725736 | 0.03942091 |  |  | 0.4655287 | 0.03821516 | 0.5094299 | 0.03822939 | 0.5529146 | 0.03818662
[5 empty] | 1.73663 | 0.040179 |  |  | 0.4637828 | 0.03895007 | 0.5081553 | 0.03896457 | 0.5466459 | 0.03892098
[5 empty] | 1.704865 | 0.0409371 |  |  | 0.464502 | 0.03968497 | 0.5078047 | 0.03969975 | 0.5475567 | 0.03965533
[5 empty] | 1.719475 | 0.04169519 |  |  | 0.4616088 | 0.04041988 | 0.5021025 | 0.04043493 | 0.5448738 | 0.04038969
[5 empty] | 1.640495 | 0.04245328 |  |  | 0.4592255 | 0.04115479 | 0.5000732 | 0.04117011 | 0.539424 | 0.04112405
[5 empty] | 1.66896 | 0.04321138 |  |  | 0.4587746 | 0.04188969 | 0.4947415 | 0.04190529 | 0.539234 | 0.04185841
[5 empty] | 1.611905 | 0.04396947 |  |  | 0.4519785 | 0.0426246 | 0.4942318 | 0.04264047 | 0.5367308 | 0.04259277
[5 empty] | 1.598364 | 0.04472757 |  |  | 0.4492596 | 0.04335951 | 0.4884687 | 0.04337565 | 0.5323409 | 0.04332712
[5 empty] | 1.678373 | 0.04548566 |  |  | 0.4467402 | 0.04409441 | 0.4857768 | 0.04411083 | 0.5282913 | 0.04406148
[5 empty] | 1.631966 | 0.04624376 |  |  | 0.4441428 | 0.04482932 | 0.4798805 | 0.04484601 | 0.5219086 | 0.04479584
[5 empty] | 1.602177 | 0.04700185 |  |  | 0.4382898 | 0.04556423 | 0.4778045 | 0.04558119 | 0.5130198 | 0.0455302
[5 empty] | 1.631043 | 0.04775994 |  |  | 0.4336035 | 0.04629914 | 0.4712732 | 0.04631637 | 0.5083515 | 0.04626456
[5 empty] | 1.598597 | 0.04851804 |  |  | 0.4293065 | 0.04703404 | 0.4675112 | 0.04705155 | 0.5030306 | 0.04699891
[5 empty] | 1.677874 | 0.04927613 |  |  | 0.425421 | 0.04776895 | 0.4605431 | 0.04778674 | 0.4999839 | 0.04773327
[5 empty] | 1.650909 | 0.05003423 |  |  | 0.4188695 | 0.04850386 | 0.4550934 | 0.04852192 | 0.4940381 | 0.04846763
[5 empty] | 1.579738 | 0.05079232 |  |  | 0.4103744 | 0.04923876 | 0.4486867 | 0.0492571 | 0.48592 | 0.04920199
[5 empty] | 1.504394 | 0.05155042 |  |  | 0.4073581 | 0.04997367 | 0.4439474 | 0.04999228 | 0.4778564 | 0.04993635
[5 empty] | 1.597912 | 0.05230851 |  |  | 0.403743 | 0.05070858 | 0.4391002 | 0.05072746 | 0.4732741 | 0.0506707
[5 empty] | 1.495328 | 0.05306661 |  |  | 0.3968515 | 0.05144348 | 0.4293695 | 0.05146264 | 0.4665999 | 0.05140506
[5 empty] | 1.603676 | 0.0538247 |  |  | 0.390206 | 0.05217839 | 0.4239799 | 0.05219782 | 0.4595605 | 0.05213942
[5 empty] | 1.471991 | 0.05458279 |  |  | 0.3831289 | 0.0529133 | 0.416756 | 0.052933 | 0.4520828 | 0.05287378
[5 empty] | 1.478308 | 0.05534089 |  |  | 0.3792426 | 0.0536482 | 0.4118223 | 0.05366818 | 0.4447935 | 0.05360814
[5 empty] | 1.452661 | 0.05609898 |  |  | 0.3748695 | 0.05438311 | 0.4054033 | 0.05440336 | 0.4369194 | 0.05434249
[5 empty] | 1.517086 | 0.05685708 |  |  | 0.366632 | 0.05511802 | 0.3991236 | 0.05513854 | 0.4315873 | 0.05507685
[5 empty] | 1.542617 | 0.05761517 |  |  | 0.3617525 | 0.05585292 | 0.3934078 | 0.05587372 | 0.425624 | 0.05581121
[5 empty] | 1.473288 | 0.05837327 |  |  | 0.3548534 | 0.05658783 | 0.3857803 | 0.0566089 | 0.4164563 | 0.05654557
[5 empty] | 1.456136 | 0.05913136 |  |  | 0.3516572 | 0.05732274 | 0.3831657 | 0.05734408 | 0.4122109 | 0.05727993
[5 empty] | 1.529194 | 0.05988945 |  |  | 0.3478862 | 0.05805765 | 0.3737885 | 0.05807926 | 0.4039147 | 0.05801428
[5 empty] | 1.425497 | 0.06064755 |  |  | 0.3422627 | 0.05879255 | 0.3711734 | 0.05881444 | 0.4027944 | 0.05874864
[5 empty] | 1.51608 | 0.06140564 |  |  | 0.3356094 | 0.05952746 | 0.3661448 | 0.05954962 | 0.3957768 | 0.059483
[5 empty] | 1.428979 | 0.06216374 |  |  | 0.3306484 | 0.06026237 | 0.3619273 | 0.0602848 | 0.3864887 | 0.06021736
[5 empty] | 1.397227 | 0.06292183 |  |  | 0.3285023 | 0.06099727 | 0.3565454 | 0.06101999 | 0.3839569 | 0.06095172
[5 empty] | 1.37486 | 0.06367993 |  |  | 0.3210934 | 0.06173218 | 0.3485237 | 0.06175517 | 0.3789081 | 0.06168607
[5 empty] | 1.508912 | 0.06443802 |  |  | 0.3160441 | 0.06246709 | 0.3468866 | 0.06249035 | 0.3752692 | 0.06242043
[5 empty] | 1.382418 | 0.06519612 |  |  | 0.3162768 | 0.06320199 | 0.3404589 | 0.06322553 | 0.3702669 | 0.06315479
[5 empty] | 1.423413 | 0.06595421 |  |  | 0.311214 | 0.0639369 | 0.3386649 | 0.06396071 | 0.3673281 | 0.06388915
[5 empty] | 1.432861 | 0.0667123 |  |  | 0.3070332 | 0.06467181 | 0.3324784 | 0.06469589 | 0.3615289 | 0.06462351
[5 empty] | 1.494299 | 0.0674704 |  |  | 0.3028541 | 0.06540671 | 0.3322921 | 0.06543107 | 0.3587351 | 0.06535786
[5 empty] | 1.381647 | 0.06822849 |  |  | 0.3035293 | 0.06614162 | 0.3261556 | 0.06616625 | 0.3544866 | 0.06609222
[5 empty] | 1.450917 | 0.06898659 |  |  | 0.2977648 | 0.06687653 | 0.3241756 | 0.06690143 | 0.3474909 | 0.06682658
[5 empty] | 1.317119 | 0.06974468 |  |  | 0.2971669 | 0.06761144 | 0.3182589 | 0.06763661 | 0.3457552 | 0.06756094
[5 empty] | 1.389265 | 0.07050278 |  |  | 0.2933416 | 0.06834634 | 0.3148123 | 0.06837179 | 0.3403868 | 0.0682953
[5 empty] | 1.423366 | 0.07126087 |  |  | 0.2883951 | 0.06908125 | 0.3148425 | 0.06910697 | 0.334693 | 0.06902965
[5 empty] | 1.295433 | 0.07201896 |  |  | 0.2848336 | 0.06981616 | 0.3086561 | 0.06984215 | 0.3321813 | 0.06976401
[5 empty] | 1.315477 | 0.07277706 |  |  | 0.2831631 | 0.07055106 | 0.30656 | 0.07057733 | 0.3302589 | 0.07049837
[5 empty] | 1.428511 | 0.07353515 |  |  | 0.2797899 | 0.07128597 | 0.3025609 | 0.07131251 | 0.3234331 | 0.07123273
[5 empty] | 1.340544 | 0.07429325 |  |  | 0.27502 | 0.07202088 | 0.2976655 | 0.07204769 | 0.3224113 | 0.07196709
[5 empty] | 1.322589 | 0.07505134 |  |  | 0.2717597 | 0.07275578 | 0.2948805 | 0.07278287 | 0.3174008 | 0.07270144
[5 empty] | 1.328656 | 0.07580944 |  |  | 0.2660149 | 0.07349069 | 0.2906127 | 0.07351805 | 0.3108088 | 0.0734358
[5 empty] | 1.329757 | 0.07656753 |  |  | 0.264492 | 0.0742256 | 0.2874688 | 0.07425323 | 0.3118429 | 0.07417016
[5 empty] | 1.310902 | 0.07732563 |  |  | 0.2611969 | 0.0749605 | 0.2852556 | 0.07498842 | 0.3073102 | 0.07490452
[5 empty] | 1.273104 | 0.07808372 |  |  | 0.2586359 | 0.07569541 | 0.2779797 | 0.0757236 | 0.3039181 | 0.07563888
[5 empty] | 1.299374 | 0.07884181 |  |  | 0.2550151 | 0.07643032 | 0.275348 | 0.07645878 | 0.2981739 | 0.07637323
[5 empty] | 1.314721 | 0.07959991 |  |  | 0.2540407 | 0.07716523 | 0.2731671 | 0.07719396 | 0.293785 | 0.07710759
[5 empty] | 1.283159 | 0.080358 |  |  | 0.2493187 | 0.07790013 | 0.2696438 | 0.07792914 | 0.2922587 | 0.07784195
[5 empty] | 1.271698 | 0.0811161 |  |  | 0.2449553 | 0.07863504 | 0.2685849 | 0.07866432 | 0.2870022 | 0.07857631
[5 empty] | 1.329349 | 0.08187419 |  |  | 0.2433566 | 0.07936995 | 0.261397 | 0.0793995 | 0.282323 | 0.07931067
[5 empty] | 1.368124 | 0.08263229 |  |  | 0.2382289 | 0.08010485 | 0.2610868 | 0.08013468 | 0.2787283 | 0.08004502
[5 empty] | 1.348034 | 0.08339038 |  |  | 0.2384781 | 0.08083976 | 0.2574612 | 0.08086986 | 0.2740256 | 0.08077938
[5 empty] | 1.236089 | 0.08414847 |  |  | 0.2322106 | 0.08157467 | 0.2517269 | 0.08160504 | 0.271422 | 0.08151374
[5 empty] | 1.253302 | 0.08490657 |  |  | 0.2307323 | 0.08230957 | 0.2482905 | 0.08234022 | 0.2680249 | 0.0822481
[5 empty] | 1.332684 | 0.08566466 |  |  | 0.2302495 | 0.08304448 | 0.2477589 | 0.0830754 | 0.2664417 | 0.08298246
[5 empty] | 1.180245 | 0.08642276 |  |  | 0.2287682 | 0.08377939 | 0.2441387 | 0.08381058 | 0.2607797 | 0.08371681
[5 empty] | 1.288997 | 0.08718085 |  |  | 0.2234947 | 0.08451429 | 0.2442368 | 0.08454576 | 0.2583462 | 0.08445117
[5 empty] | 1.264951 | 0.08793895 |  |  | 0.220035 | 0.0852492 | 0.2404598 | 0.08528094 | 0.2581485 | 0.08518553
[5 empty] | 1.166119 | 0.08869704 |  |  | 0.2176953 | 0.08598411 | 0.2392144 | 0.08601612 | 0.252594 | 0.08591989
[5 empty] | 1.210512 | 0.08945514 |  |  | 0.2192818 | 0.08671902 | 0.2347074 | 0.0867513 | 0.25349 | 0.08665425
[5 empty] | 1.15914 | 0.09021323 |  |  | 0.2174005 | 0.08745392 | 0.2307456 | 0.08748648 | 0.2496438 | 0.0873886
[5 empty] | 1.291016 | 0.09097132 |  |  | 0.2132577 | 0.08818883 | 0.2302356 | 0.08822167 | 0.2512627 | 0.08812296
[5 empty] | 1.22515 | 0.09172942 |  |  | 0.2139593 | 0.08892374 | 0.2314843 | 0.08895685 | 0.2447541 | 0.08885732
[5 empty] | 1.300553 | 0.09248751 |  |  | 0.2098117 | 0.08965864 | 0.2268983 | 0.08969203 | 0.2473252 | 0.08959168
[5 empty] | 1.180238 | 0.09324561 |  |  | 0.2104209 | 0.09039355 | 0.2249843 | 0.09042721 | 0.2450835 | 0.09032604
[5 empty] | 1.269215 | 0.0940037 |  |  | 0.2108931 | 0.09112846 | 0.2233492 | 0.09116239 | 0.2447363 | 0.09106039
[5 empty] | 1.227495 | 0.0947618 |  |  | 0.2080344 | 0.09186336 | 0.2254996 | 0.09189757 | 0.2405908 | 0.09179475
[5 empty] | 1.313089 | 0.09551989 |  |  | 0.2079509 | 0.09259827 | 0.2238423 | 0.09263275 | 0.2382544 | 0.09252911
[5 empty] | 1.273009 | 0.09627798 |  |  | 0.2083488 | 0.09333318 | 0.221984 | 0.09336793 | 0.2396344 | 0.09326347
[5 empty] | 1.257267 | 0.09703608 |  |  | 0.2044343 | 0.09406808 | 0.2218314 | 0.09410311 | 0.2401381 | 0.09399783
[5 empty] | 1.241873 | 0.09779417 |  |  | 0.2040134 | 0.09480299 | 0.2207913 | 0.09483829 | 0.2405729 | 0.09473219
[5 empty] | 1.247827 | 0.09855227 |  |  | 0.2046866 | 0.0955379 | 0.2229638 | 0.09557347 | 0.2362396 | 0.09546654
[5 empty] | 1.229035 | 0.09931036 |  |  | 0.2039025 | 0.0962728 | 0.2203924 | 0.09630865 | 0.2401768 | 0.0962009
[5 empty] | 1.169465 | 0.1000685 |  |  | 0.2054441 | 0.09700771 | 0.2246584 | 0.09704383 | 0.2400638 | 0.09693526
[5 empty] | 1.239111 | 0.1008266 |  |  | 0.2045066 | 0.09774262 | 0.2250571 | 0.09777901 | 0.2418952 | 0.09766962
[5 empty] | 1.286964 | 0.1015846 |  |  | 0.2084858 | 0.09847753 | 0.2224835 | 0.09851419 | 0.2393656 | 0.09840398
[5 empty] | 1.322015 | 0.1023427 |  |  | 0.2055771 | 0.09921243 | 0.2236327 | 0.09924937 | 0.2396697 | 0.09913833
[5 empty] | 1.272257 | 0.1031008 |  |  | 0.205876 | 0.09994734 | 0.2223998 | 0.09998455 | 0.2387022 | 0.09987269
[5 empty] | 1.155683 | 0.1038589 |  |  | 0.2085781 | 0.1006822 | 0.2256798 | 0.1007197 | 0.2424577 | 0.100607
[5 empty] | 1.268283 | 0.104617 |  |  | 0.2097788 | 0.1014172 | 0.226968 | 0.1014549 | 0.2442309 | 0.1013414
[5 empty] | 1.265051 | 0.1053751 |  |  | 0.2107736 | 0.1021521 | 0.2260593 | 0.1021901 | 0.2419164 | 0.1020758
[5 empty] | 1.198978 | 0.1061332 |  |  | 0.2129581 | 0.102887 | 0.2285488 | 0.1029253 | 0.2469089 | 0.1028101
[5 empty] | 1.314056 | 0.1068913 |  |  | 0.2139279 | 0.1036219 | 0.2309317 | 0.1036605 | 0.2495031 | 0.1035445
[5 empty] | 1.233277 | 0.1076494 |  |  | 0.2153783 | 0.1043568 | 0.231403 | 0.1043956 | 0.2483936 | 0.1042788
[5 empty] | 1.246634 | 0.1084075 |  |  | 0.216705 | 0.1050917 | 0.2351578 | 0.1051308 | 0.251275 | 0.1050132
[5 empty] | 1.229117 | 0.1091656 |  |  | 0.2157034 | 0.1058266 | 0.2358912 | 0.105866 | 0.2529421 | 0.1057476
[5 empty] | 1.172721 | 0.1099237 |  |  | 0.218169 | 0.1065615 | 0.2340983 | 0.1066012 | 0.2534894 | 0.1064819
[5 empty] | 1.236435 | 0.1106818 |  |  | 0.2206975 | 0.1072964 | 0.2386741 | 0.1073364 | 0.2554118 | 0.1072163
[5 empty] | 1.305254 | 0.1114399 |  |  | 0.2234842 | 0.1080313 | 0.2421139 | 0.1080715 | 0.2549037 | 0.1079506
[5 empty] | 1.240167 | 0.112198 |  |  | 0.2249247 | 0.1087662 | 0.2412126 | 0.1088067 | 0.2619598 | 0.108685
[5 empty] | 1.320168 | 0.1129561 |  |  | 0.2245146 | 0.1095011 | 0.2417653 | 0.1095419 | 0.2592749 | 0.1094193
[5 empty] | 1.282249 | 0.1137142 |  |  | 0.2256493 | 0.110236 | 0.2454672 | 0.1102771 | 0.2613436 | 0.1101537
[5 empty] | 1.296401 | 0.1144722 |  |  | 0.2270243 | 0.1109709 | 0.2476132 | 0.1110123 | 0.2657605 | 0.1108881
[5 empty] | 1.336617 | 0.1152303 |  |  | 0.2288352 | 0.1117058 | 0.2492986 | 0.1117474 | 0.2702204 | 0.1116224
[5 empty] | 1.347889 | 0.1159884 |  |  | 0.2307775 | 0.1124408 | 0.2536184 | 0.1124826 | 0.2696177 | 0.1123568
[5 empty] | 1.325209 | 0.1167465 |  |  | 0.2360467 | 0.1131757 | 0.2510677 | 0.1132178 | 0.2744473 | 0.1130911
[5 empty] | 1.329568 | 0.1175046 |  |  | 0.2339383 | 0.1139106 | 0.2564416 | 0.113953 | 0.2767038 | 0.1138255
[5 empty] | 1.275959 | 0.1182627 |  |  | 0.2400478 | 0.1146455 | 0.2595351 | 0.1146882 | 0.2781818 | 0.1145599
[5 empty] | 1.312374 | 0.1190208 |  |  | 0.2381708 | 0.1153804 | 0.2604433 | 0.1154233 | 0.2816759 | 0.1152942
[5 empty] | 1.340805 | 0.1197789 |  |  | 0.2394027 | 0.1161153 | 0.2597614 | 0.1161585 | 0.281381 | 0.1160286
[5 empty] | 1.236244 | 0.120537 |  |  | 0.2452391 | 0.1168502 | 0.2622845 | 0.1168937 | 0.2863915 | 0.1167629
[5 empty] | 1.213683 | 0.1212951 |  |  | 0.2442755 | 0.1175851 | 0.2640075 | 0.1176289 | 0.2860022 | 0.1174973
[5 empty] | 1.26619 | 0.1220532 |  |  | 0.2454501 | 0.11832 | 0.2686727 | 0.1183641 | 0.288057 | 0.1182316
[5 empty] | 1.39692 | 0.1228113 |  |  | 0.2474493 | 0.1190549 | 0.2722746 | 0.1190992 | 0.2905606 | 0.118966
[5 empty] | 1.393877 | 0.1235694 |  |  | 0.2519764 | 0.1197898 | 0.2747168 | 0.1198344 | 0.2924172 | 0.1197004
[5 empty] | 1.346063 | 0.1243275 |  |  | 0.2561319 | 0.1205247 | 0.2774 | 0.1205696 | 0.2986276 | 0.1204347
[5 empty] | 1.399478 | 0.1250856 |  |  | 0.2544164 | 0.1212596 | 0.2778247 | 0.1213048 | 0.3006923 | 0.1211691
[5 empty] | 1.323123 | 0.1258437 |  |  | 0.2615304 | 0.1219945 | 0.2808915 | 0.12204 | 0.304112 | 0.1219034
[5 empty] | 1.270999 | 0.1266018 |  |  | 0.2635745 | 0.1227295 | 0.2833011 | 0.1227752 | 0.3044874 | 0.1226378
[5 empty] | 1.299108 | 0.1273599 |  |  | 0.2641493 | 0.1234644 | 0.285054 | 0.1235103 | 0.308219 | 0.1233721
[5 empty] | 1.27445 | 0.1281179 |  |  | 0.2664554 | 0.1241993 | 0.2909509 | 0.1242455 | 0.3138074 | 0.1241065
[5 empty] | 1.430026 | 0.128876 |  |  | 0.2697932 | 0.1249342 | 0.2935924 | 0.1249807 | 0.3158534 | 0.1248409
[5 empty] | 1.386837 | 0.1296341 |  |  | 0.2732635 | 0.1256691 | 0.297079 | 0.1257159 | 0.3211576 | 0.1255752
[5 empty] | 1.341885 | 0.1303922 |  |  | 0.2757666 | 0.126404 | 0.2997115 | 0.1264511 | 0.3270206 | 0.1263096
[5 empty] | 1.403169 | 0.1311503 |  |  | 0.2819032 | 0.1271389 | 0.3040903 | 0.1271862 | 0.327443 | 0.1270439
[5 empty] | 1.401691 | 0.1319084 |  |  | 0.285374 | 0.1278738 | 0.3101162 | 0.1279214 | 0.3313255 | 0.1277783
[5 empty] | 1.320453 | 0.1326665 |  |  | 0.2862793 | 0.1286087 | 0.3122896 | 0.1286566 | 0.3366688 | 0.1285127
[5 empty] | 1.467454 | 0.1334246 |  |  | 0.2906198 | 0.1293436 | 0.3156113 | 0.1293918 | 0.3430734 | 0.129247
[5 empty] | 1.369697 | 0.1341827 |  |  | 0.2948961 | 0.1300785 | 0.3242818 | 0.130127 | 0.3498399 | 0.1299814
[5 empty] | 1.431181 | 0.1349408 |  |  | 0.3022087 | 0.1308134 | 0.3253018 | 0.1308621 | 0.3529691 | 0.1307157
[5 empty] | 1.318908 | 0.1356989 |  |  | 0.3028582 | 0.1315483 | 0.3329718 | 0.1315973 | 0.3567616 | 0.1314501
[5 empty] | 1.356879 | 0.136457 |  |  | 0.3076451 | 0.1322832 | 0.3353925 | 0.1323325 | 0.362918 | 0.1321844
[5 empty] | 1.498095 | 0.1372151 |  |  | 0.3163702 | 0.1330182 | 0.3402647 | 0.1330677 | 0.366139 | 0.1329188
[5 empty] | 1.417868 | 0.1379732 |  |  | 0.3182066 | 0.1337531 | 0.3490787 | 0.1338029 | 0.3714312 | 0.1336532
[5 empty] | 1.477442 | 0.1387313 |  |  | 0.3237952 | 0.134488 | 0.3520883 | 0.134538 | 0.3812624 | 0.1343875
[5 empty] | 1.434782 | 0.1394894 |  |  | 0.3289162 | 0.1352229 | 0.359372 | 0.1352732 | 0.3901092 | 0.1351219
[5 empty] | 1.511855 | 0.1402475 |  |  | 0.3345502 | 0.1359578 | 0.3668082 | 0.1360084 | 0.3949485 | 0.1358562
[5 empty] | 1.436624 | 0.1410056 |  |  | 0.3410775 | 0.1366927 | 0.3726757 | 0.1367436 | 0.4033567 | 0.1365906
[5 empty] | 1.575056 | 0.1417636 |  |  | 0.3489786 | 0.1374276 | 0.3831528 | 0.1374788 | 0.4110106 | 0.137325
[5 empty] | 1.505116 | 0.1425217 |  |  | 0.3568338 | 0.1381625 | 0.3912181 | 0.1382139 | 0.4216868 | 0.1380593
[5 empty] | 1.488769 | 0.1432798 |  |  | 0.3658237 | 0.1388974 | 0.3950502 | 0.1389491 | 0.428162 | 0.1387937
[5 empty] | 1.45898 | 0.1440379 |  |  | 0.3717285 | 0.1396323 | 0.4055276 | 0.1396843 | 0.4402129 | 0.139528
[5 empty] | 1.462716 | 0.144796 |  |  | 0.3824287 | 0.1403672 | 0.4157288 | 0.1404195 | 0.4505161 | 0.1402624
[5 empty] | 1.63094 | 0.1455541 |  |  | 0.3919048 | 0.1411021 | 0.4259324 | 0.1411547 | 0.4598484 | 0.1409967
[5 empty] | 1.660619 | 0.1463122 |  |  | 0.4013371 | 0.141837 | 0.4336169 | 0.1418898 | 0.4712863 | 0.1417311
[5 empty] | 1.655717 | 0.1470703 |  |  | 0.405806 | 0.1425719 | 0.4448608 | 0.142625 | 0.4824065 | 0.1424655
[5 empty] | 1.5772 | 0.1478284 |  |  | 0.419292 | 0.1433068 | 0.4554426 | 0.1433602 | 0.4919858 | 0.1431998
[5 empty] | 1.615034 | 0.1485865 |  |  | 0.4274754 | 0.1440418 | 0.4634409 | 0.1440954 | 0.5027006 | 0.1439342
[5 empty] | 1.704184 | 0.1493446 |  |  | 0.4361367 | 0.1447767 | 0.4755343 | 0.1448306 | 0.5169279 | 0.1446685
[5 empty] | 1.746614 | 0.1501027 |  |  | 0.4487563 | 0.1455116 | 0.4887013 | 0.1455657 | 0.5286441 | 0.1454029
[5 empty] | 1.683291 | 0.1508608 |  |  | 0.4575147 | 0.1462465 | 0.4974203 | 0.1463009 | 0.535726 | 0.1461372