## 1
Общество с ограниченной ответственностью "Инженерная геология" (ООО "ИнжГео") | [11 empty] | Общество с ограниченной ответственностью "Инженерная геология" (ООО "ИнжГео")
Юр. адрес: 117279, г. Москва, ул. Миклухо-Маклая, 36 а, этаж 5, пом. XXIII к. 76-84 | [11 empty] | Юр. адрес: 117279, г. Москва, ул. Миклухо-Маклая, 36 а, этаж 5, пом. XXIII к. 76-84 | [8 empty] | нагр |  |  | X0 | Y0 | R |  | нагр |  |  |  | X0 | Y0 | R | нагр |  |  |  | X0 | Y0 | R |  | нагр |  |  |  | X0 | Y0 | R
Телефон/факс +7 (495) 132-30-00, Адрес электронной почты inbox@inj-geo.ru | [11 empty] | Телефон/факс +7 (495) 132-30-00, Адрес электронной почты inbox@inj-geo.ru | [12 empty] | 0 | [7 empty] | 0 | [6 empty] | 0 | [7 empty] | 0
[21 empty] | девиатор | [6 empty] | девиатор | [6 empty] | девиатор | [7 empty] | девиатор
Испытательная лаборатория ООО «ИнжГео» | [11 empty] | Испытательная лаборатория ООО «ИнжГео» | [8 empty] | x0 | Угол | X | Y |  |  |  | x0 |  | Угол | X | Y |  |  | x0 |  | Угол | X | Y |  |  |  | x0 |  | Угол | X | Y
Адрес места осуществления деятельности лаборатории: г. Москва, просп. Вернадского, д. 51, стр. 1 | [11 empty] | Адрес места осуществления деятельности лаборатории: г. Москва, просп. Вернадского, д. 51, стр. 1 | [9 empty] | 0 | [7 empty] | 0 | [6 empty] | 0 | [7 empty] | 0
Телефон +7(910)4557682, E-mail: slg85@mail.ru | [11 empty] | Телефон +7(910)4557682, E-mail: slg85@mail.ru | [9 empty] | 5 | [7 empty] | 5 | [6 empty] | 5 | [7 empty] | 5
[22 empty] | 10 | [7 empty] | 10 | [6 empty] | 10 | [7 empty] | 10
[12 empty] | Протокол испытаний № 13-63/28 от 26-11-2022 | [9 empty] | 15 | [7 empty] | 15 | [6 empty] | 15 | [7 empty] | 15
[22 empty] | 20 | [7 empty] | 20 | [6 empty] | 20 | [7 empty] | 20
[12 empty] | Наименование и адрес заказчика: Переход трубопровода через р. Енисей | [9 empty] | 25 | [7 empty] | 25 | [6 empty] | 25 | [7 empty] | 25
[12 empty] | Наименование объекта: ООО Регионстрой | [9 empty] | 30 | [7 empty] | 30 | [6 empty] | 30 | [7 empty] | 30
Наименование используемого метода/методики: ГОСТ 12248.4-2020 | [11 empty] | Наименование используемого метода/методики: ГОСТ 12248.3-2020 | [9 empty] | 35 | [7 empty] | 35 | [6 empty] | 35 | [7 empty] | 35
Условия проведения испытания: температура окружающей среды (18 - 25)0С, влажность воздуха (40 - 75)% | [11 empty] | Условия проведения испытания: температура окружающей среды (18 - 25)0С, влажность воздуха (40 - 75)% | [9 empty] | 40 | [7 empty] | 40 | [6 empty] | 40 | [7 empty] | 40
[12 empty] | Дата получение объекта подлежащего испытаниям: 30-10-2022 | [9 empty] | 45 | [7 empty] | 45 | [6 empty] | 45 | [7 empty] | 45
[12 empty] | Дата испытания: 25.10.2022-19.11.2028 | [9 empty] | 50 | [7 empty] | 50 | [6 empty] | 50 | [7 empty] | 50
[22 empty] | 55 | [7 empty] | 55 | [6 empty] | 55 | [7 empty] | 55
Испытание грунтов методом трехосного сжатия | [11 empty] | Испытание грунтов методом трехосного сжатия | [9 empty] | 60 | [7 empty] | 60 | [6 empty] | 60 | [7 empty] | 60
[22 empty] | 65 | [7 empty] | 65 | [6 empty] | 65 | [7 empty] | 65
Лабораторный номер: | [6 empty] | We, д.е. = |  |  |  |  | Лабораторный номер: |  | 1063 |  |  |  | We, д.е. = | 0.331811285 |  |  | 70 | [7 empty] | 70 | [6 empty] | 70 | [7 empty] | 70
Номер скважины: | [6 empty] | ρ, г/см3 = |  |  |  |  | Номер скважины: |  | BH-087 |  |  |  | ρ, г/см3 = | 1.83 |  |  | 75 | [7 empty] | 75 | [6 empty] | 75 | [7 empty] | 75
Глубина отбора, м: | [6 empty] | ρs, г/см3 = |  |  |  |  | Глубина отбора, м: |  | 3.4 |  |  |  | ρs, г/см3 = | 2.7 |  |  | 80 | [7 empty] | 80 | [6 empty] | 80 | [7 empty] | 80
Наименование грунта: | [6 empty] | e, д.е. = |  |  |  |  | Наименование грунта: |  | Суглинок, после оттаивания текучепластичный, легкий пылеватый |  |  |  | e, д.е. = | 0.9649675 |  |  | 85 | [7 empty] | 85 | [6 empty] | 85 | [7 empty] | 85
Схема проведения опыта: | [6 empty] | IL, д.е. = |  |  |  |  | Схема проведения опыта: |  | КД |  |  |  | IL, д.е. = | 0.855 |  |  | 90 | [7 empty] | 90 | [6 empty] | 90 | [7 empty] | 90
[22 empty] | 95 | [7 empty] | 95 | [6 empty] | 95 | [7 empty] | 95
[22 empty] | 100 | [7 empty] | 100 | [6 empty] | 100 | [7 empty] | 100
Результаты испытаний | [11 empty] | Результаты испытаний | [9 empty] | 105 | [7 empty] | 105 | [6 empty] | 105 | [7 empty] | 105
[22 empty] | 110 | [7 empty] | 110 | [6 empty] | 110 | [7 empty] | 110
[22 empty] | 115 | [7 empty] | 115 | [6 empty] | 115 | [7 empty] | 115
[22 empty] | 120 | [7 empty] | 120 | [6 empty] | 120 | [7 empty] | 120
[22 empty] | 125 | [7 empty] | 125 | [6 empty] | 125 | [7 empty] | 125
[22 empty] | 130 | [7 empty] | 130 | [6 empty] | 130 | [7 empty] | 130
[22 empty] | 135 | [7 empty] | 135 | [6 empty] | 135 | [7 empty] | 135
[22 empty] | 140 | [7 empty] | 140 | [6 empty] | 140 | [7 empty] | 140
[22 empty] | 145 | [7 empty] | 145 | [6 empty] | 145 | [7 empty] | 145
[22 empty] | 150 | [7 empty] | 150 | [6 empty] | 150 | [7 empty] | 150
[22 empty] | 155 | [7 empty] | 155 | [6 empty] | 155 | [7 empty] | 155
[22 empty] | 160 | [7 empty] | 160 | [6 empty] | 160 | [7 empty] | 160
[22 empty] | 165 | [7 empty] | 165 | [6 empty] | 165 | [7 empty] | 165
[22 empty] | 170 | [7 empty] | 170 | [6 empty] | 170 | [7 empty] | 170
[22 empty] | 175 | [7 empty] | 175 | [6 empty] | 175 | [7 empty] | 175
[22 empty] | 180 | [7 empty] | 180 | [6 empty] | 180 | [7 empty] | 180
[13 empty] | Давление в камере, Мпа σ3 | Вертикальная нагрузка, Мпа σ1 | Поровое давление, Мпа u
| K0, д.е. | 0.7580781 |  |  |  |  | Коэфф. Точки | [5 empty] | 0.0609756 | 0.128052 | [5 empty] | 1 | [6 empty] | σ3,кПа | σ1,кПа | u, кПа |  |  |  | 4
| q_zg, МПа | 0.04622427 | [10 empty] | 0.1609756 | 0.2918771 | [27 empty] | δ3, Мпа | δ1-δ3, МПа | δ1, МПа | δ1, КПа
|  |  | Модуль деформации, МПа: | [9 empty] | 0.2609756 | 0.4557021 | [21 empty] | С, МПа:
|  |  | Е0= |  | Точки модуля (полное напр.), МПа |  |  |  | 0.04622427 | 0.07395883 | [25 empty] | φ, град:
|  |  | E50 = |  | qf (полное напр.), МПа |  |  |  | 0.1108978 | [26 empty] | E, Мпа
|  |  | Коэф. Поперечной деформации, ϑ = | [9 empty] | Эффективные значения угла внутреннего трения и удельного сцепления ϕ', С' | [13 empty] | x | 0
[13 empty] | ϕ', град. = | 14 | [12 empty] | y |  |  |  | С, кПа | φ,°
[13 empty] | С', МПа = | 0.011
| Исполнитель: | [6 empty] | Морозов Д.С. |  |  |  |  | Исполнитель: |  |  |  |  | Морозов Д.С.
| Начальник исп. лаборатории: | [6 empty] | Семиколенова Л.Г. |  |  |  |  | Начальник исп. лаборатории: |  |  |  |  | Семиколенова Л.Г.
Лист 1 , всего листов 2 | [11 empty] | Лист 2 , всего листов 2
Частичное воспроизведение протокола испытаний без письменного разрешения ООО «ИнжГео» ЗАПРЕЩАЕТСЯ | [11 empty] | Частичное воспроизведение протокола испытаний без письменного разрешения ООО «ИнжГео» ЗАПРЕЩАЕТСЯ
[5 empty] | второй график |  | первый график | [9 empty] | К Пуассона
dev50 | epsE50 | ind | devE0 | epsE0 | dev | eps | sigma |  | dev1 | eps1 | dev2 | eps2 | dev3 | eps3 |  | Глины
0.04992221 | 0.01240915 |  |  |  | 0 | 0 |  |  | 0 | 0 | 0 | 0 | 0 | 0 |  | < 0 | 0,20-0,30
ind |  |  |  |  | -0.000122449 | 0.000734348 |  |  | 0.007268501 | 0.0007807861 | 0.01351584 | 0.000721041 | 0.0246073 | 0.0007627171 |  | 0-0,25 | 0,30-0,38
2 |  |  |  |  | 0.007568873 | 0.001468696 |  |  | 0.0138517 | 0.001561572 | 0.02437003 | 0.001442082 | 0.04826728 | 0.001525434 |  | 0,25< | 0,38-0,45
E0 |  |  |  |  | 0.01488774 | 0.002203044 |  |  | 0.01996206 | 0.002342358 | 0.0310244 | 0.001864537 | 0.06698769 | 0.002288151 |  | Суглинки | 0,35-0,37
epsE0 | devE0 |  |  |  | 0.01464792 | 0.002937392 |  |  | 0.02461204 | 0.003123144 | 0.04059158 | 0.002884164 | 0.0770244 | 0.00294946 |  | Пески и супеси | 0,30-0,35
0.004136382 | 0.02773456 |  |  |  | 0.01866318 | 0.00367174 |  |  | 0.0286141 | 0.003903931 | 0.04698248 | 0.003605205 | 0.08306435 | 0.003813585
[5 empty] | 0.02773456 | 0.004136382 |  |  | 0.0300244 | 0.004477893 | 0.05123327 | 0.004326246 | 0.08835518 | 0.004576303
График E50 |  | График E |  |  | 0.02643396 | 0.005140436 |  |  | 0.03114458 | 0.005465503 | 0.05654211 | 0.005047287 | 0.0924148 | 0.00533902
eps | q | sigma |  |  | 0.02676263 | 0.005874784 |  |  | 0.0313814 | 0.006246289 | 0.06080719 | 0.005768328 | 0.09736327 | 0.006213811
Горизонтальная линия E50 |  | Касательная |  |  | 0.02783705 | 0.006609132 |  |  | 0.03211352 | 0.007027075 | 0.06545074 | 0.006555878 | 0.1003262 | 0.006864454
0 |  | a | b |  | 0.03171443 | 0.00734348 |  |  | 0.03291076 | 0.007807861 | 0.06792318 | 0.00721041 | 0.1054633 | 0.007627171
|  |  | 0 |  | 0.03745202 | 0.008077828 |  |  | 0.03353821 | 0.008336582 | 0.07090584 | 0.007931451 | 0.1100291 | 0.008389888
Вертикальная линия E50 |  | p1 и p2 |  |  | 0.04010705 | 0.008812176 |  |  | 0.03449315 | 0.009369433 | 0.07526635 | 0.008652492 | 0.1133966 | 0.009152605
| 0 | 0 |  |  | 0.03573676 | 0.009546524 |  |  | 0.035642 | 0.01015022 | 0.077795 | 0.009373533 | 0.1191385 | 0.009915322
[5 empty] | 0.04339838 | 0.01028087 |  |  | 0.03725836 | 0.01093101 | 0.08228207 | 0.01009457 | 0.1240278 | 0.01067804
Касательная линия E50 |  |  |  |  | 0.04114914 | 0.01101522 |  |  | 0.03861888 | 0.01171179 | 0.08551783 | 0.01081561 | 0.1285373 | 0.01144076
0 | 0 | Горизонтальная 1 |  |  | 0.0420463 | 0.01174957 |  |  | 0.04080022 | 0.01249258 | 0.08869256 | 0.01153666 | 0.1329399 | 0.01220347
[5 empty] | 0.04992221 | 0.01240915 |  |  | 0.04217902 | 0.01327336 | 0.09129654 | 0.0122577 | 0.1368084 | 0.01296619
Горизонтальная линия qкр |  |  |  |  | 0.05253842 | 0.01321826 |  |  | 0.04423194 | 0.01405415 | 0.09452005 | 0.01297874 | 0.1427157 | 0.01372891
Горизонтальная линия q |  | Горизонтальная 2 |  |  | 0.0512185 | 0.01395261 |  |  | 0.04583564 | 0.01483494 | 0.09805337 | 0.01369978 | 0.1476346 | 0.01449162
0 |  | 0 |  |  | 0.05613894 | 0.01468696 |  |  | 0.04806677 | 0.01561572 | 0.09998678 | 0.01442082 | 0.1511381 | 0.01525434
[5 empty] | 0.06025095 | 0.01542131 |  |  | 0.04970198 | 0.01639651 | 0.1030106 | 0.01514186 | 0.155599 | 0.01601706
Вертикальная линия q |  |  |  |  | 0.06050572 | 0.01615566 |  |  | 0.05171793 | 0.01717729 | 0.105915 | 0.0158629 | 0.15909 | 0.01677978
| 0 |  |  |  | 0.06285446 | 0.01689 |  |  | 0.05359126 | 0.01795808 | 0.1093903 | 0.01658394 | 0.1637842 | 0.01754249
[5 empty] | 0.06924836 | 0.01762435 |  |  | 0.05559864 | 0.01873887 | 0.1116269 | 0.01730498 | 0.1668544 | 0.01830521
[5 empty] | 0.07063862 | 0.0183587 |  |  | 0.05741672 | 0.01951965 | 0.1130149 | 0.01802602 | 0.1703734 | 0.01906793
[5 empty] | 0.07197645 | 0.01909305 |  |  | 0.05852214 | 0.02030044 | 0.1161447 | 0.01874707 | 0.1753141 | 0.01983064
[5 empty] | 0.08021304 | 0.0198274 |  |  | 0.06009157 | 0.02108123 | 0.1176066 | 0.01946811 | 0.1783493 | 0.02059336
[5 empty] | 0.08129959 | 0.02056174 |  |  | 0.06160165 | 0.02186201 | 0.1188908 | 0.02018915 | 0.1798519 | 0.02135608
[5 empty] | 0.0861873 | 0.02129609 |  |  | 0.06302904 | 0.0226428 | 0.1213875 | 0.02091019 | 0.1817948 | 0.0221188
[5 empty] | 0.08482737 | 0.02203044 |  |  | 0.0637504 | 0.02342358 | 0.1225872 | 0.02163123 | 0.1837508 | 0.02288151
[5 empty] | 0.091171 | 0.02276479 |  |  | 0.06404237 | 0.02420437 | 0.12288 | 0.02235227 | 0.1861929 | 0.02364423
[5 empty] | 0.0861694 | 0.02349914 |  |  | 0.06478162 | 0.02498516 | 0.1246562 | 0.02307331 | 0.1869937 | 0.02440695
[5 empty] | 0.08677375 | 0.02423348 |  |  | 0.06514478 | 0.02576594 | 0.1248062 | 0.02379435 | 0.1873263 | 0.02516966
[5 empty] | 0.09593525 | 0.02496783 |  |  | 0.06467602 | 0.02654673 | 0.1260201 | 0.02451539 | 0.1873872 | 0.02593238
[5 empty] | 0.08960512 | 0.02570218 |  |  | 0.06476349 | 0.02732751 | 0.1255884 | 0.02523643 | 0.1875607 | 0.0266951
[5 empty] | 0.09174925 | 0.02643653 |  |  | 0.0644273 | 0.0281083 | 0.1264001 | 0.02595748 | 0.1858085 | 0.02745782
[5 empty] | 0.09561984 | 0.02717087 |  |  | 0.06408738 | 0.02888909 | 0.1255519 | 0.02667852 | 0.1856513 | 0.02822053
[5 empty] | 0.09733995 | 0.02790522 |  |  | 0.06336361 | 0.02966987 | 0.1254695 | 0.02739956 | 0.18521 | 0.02898325
[5 empty] | 0.08793092 | 0.02863957 |  |  | 0.06247589 | 0.03045066 | 0.1243822 | 0.0281206 | 0.1846054 | 0.02974597
[5 empty] | 0.09041405 | 0.02937392 |  |  | 0.06244412 | 0.03123144 | 0.1237194 | 0.02884164 | 0.1824584 | 0.03050868
[5 empty] | 0.09381067 | 0.03010827 |  |  | 0.06118821 | 0.03201223 | 0.1232105 | 0.02956268 | 0.1812898 | 0.0312714
[5 empty] | 0.09414208 | 0.03084261 |  |  | 0.06052806 | 0.03279302 | 0.1214848 | 0.03028372 | 0.1799203 | 0.03203412
[5 empty] | 0.09042961 | 0.03157696 |  |  | 0.06028355 | 0.0335738 | 0.1201717 | 0.03100476 | 0.178371 | 0.03279683
[5 empty] | 0.08469457 | 0.03231131 |  |  | 0.0596746 | 0.03435459 | 0.1193004 | 0.0317258 | 0.1775625 | 0.03355955
[5 empty] | 0.08595828 | 0.03304566 |  |  | 0.05902111 | 0.03513538 | 0.1176003 | 0.03244684 | 0.1756157 | 0.03432227
[5 empty] | 0.08924205 | 0.03378001 |  |  | 0.05844296 | 0.03591616 | 0.1172009 | 0.03316789 | 0.1737514 | 0.03508499
[5 empty] | 0.08956719 | 0.03451435 |  |  | 0.05836007 | 0.03669695 | 0.1150313 | 0.03388893 | 0.1721905 | 0.0358477
[5 empty] | 0.08495504 | 0.0352487 |  |  | 0.05809233 | 0.03747773 | 0.114621 | 0.03460997 | 0.1706539 | 0.03661042
[5 empty] | 0.08942689 | 0.03598305 |  |  | 0.05795964 | 0.03825852 | 0.1127993 | 0.03533101 | 0.1698622 | 0.03737314
[5 empty] | 0.08800407 | 0.0367174 |  |  | 0.05765919 | 0.03903931 | 0.1120956 | 0.03605205 | 0.1683364 | 0.03813585
[5 empty] | 0.08770789 | 0.03745175 |  |  | 0.05771697 | 0.03982009 | 0.1104392 | 0.03677309 | 0.1672973 | 0.03889857
[5 empty] | 0.08355967 | 0.03818609 |  |  | 0.05792248 | 0.04060088 | 0.1107594 | 0.03749413 | 0.1660658 | 0.03966129
[5 empty] | 0.08755839 | 0.03892044 |  |  | 0.05807243 | 0.04138166 | 0.1105856 | 0.03821517 | 0.1639625 | 0.04042401
[5 empty] | 0.08562663 | 0.03965479 |  |  | 0.05826356 | 0.04216245 | 0.1094471 | 0.03893621 | 0.1639085 | 0.04118672
[5 empty] | 0.08975202 | 0.04038914 |  |  | 0.05819258 | 0.04294324 | 0.1094466 | 0.03965725 | 0.1631245 | 0.04194944
[5 empty] | 0.08193045 | 0.04112349 |  |  | 0.05845622 | 0.04372402 | 0.1100839 | 0.04037829 | 0.1623313 | 0.04271216
[5 empty] | 0.08415785 | 0.04185783 |  |  | 0.0589512 | 0.04450481 | 0.1096385 | 0.04109934 | 0.1609498 | 0.04347487
[5 empty] | 0.0834301 | 0.04259218 |  |  | 0.05907425 | 0.04528559 | 0.110802 | 0.04182038 | 0.1607009 | 0.04423759
[5 empty] | 0.08374312 | 0.04332653 |  |  | 0.0595221 | 0.04606638 | 0.1109657 | 0.04254142 | 0.1627219 | 0.04500031
[5 empty] | 0.09109281 | 0.04406088 |  |  | 0.05999146 | 0.04684717 | 0.1114213 | 0.04326246 | 0.1620312 | 0.04576303
[5 empty] | 0.08747506 | 0.04479523 |  |  | 0.06037906 | 0.04762795 | 0.1116601 | 0.0439835 | 0.1623046 | 0.04652574
[5 empty] | 0.0858858 | 0.04552957 |  |  | 0.06088163 | 0.04840874 | 0.1127736 | 0.04470454 | 0.1634178 | 0.04728846
[5 empty] | 0.09232092 | 0.04626392 |  |  | 0.06129589 | 0.04918953 | 0.1140534 | 0.04542558 | 0.1646463 | 0.04805118
[5 empty] | 0.09177632 | 0.04699827 |  |  | 0.06201857 | 0.04997031 | 0.1148908 | 0.04614662 | 0.1654657 | 0.04881389
[5 empty] | 0.08624791 | 0.04773262 |  |  | 0.06244638 | 0.0507511 | 0.1150774 | 0.04686766 | 0.1680518 | 0.04957661
[5 empty] | 0.0917316 | 0.04846697 |  |  | 0.06227606 | 0.05153188 | 0.1169046 | 0.0475887 | 0.1687801 | 0.05033933
[5 empty] | 0.08922328 | 0.04920131 |  |  | 0.06270433 | 0.05231267 | 0.1165639 | 0.04830975 | 0.1705262 | 0.05110205
[5 empty] | 0.08571887 | 0.04993566 |  |  | 0.06312791 | 0.05309346 | 0.1179468 | 0.04903079 | 0.1723657 | 0.05186476
[5 empty] | 0.09121427 | 0.05067001 |  |  | 0.06364353 | 0.05387424 | 0.1188447 | 0.04975183 | 0.1757743 | 0.05262748
[5 empty] | 0.08870537 | 0.05140436 |  |  | 0.06404791 | 0.05465503 | 0.1195492 | 0.05047287 | 0.1769276 | 0.0533902
[5 empty] | 0.09518809 | 0.05213871 |  |  | 0.06483777 | 0.05543581 | 0.1207516 | 0.05119391 | 0.1778012 | 0.05415291
[5 empty] | 0.08865834 | 0.05287305 |  |  | 0.06470985 | 0.0562166 | 0.1227435 | 0.05191495 | 0.1807707 | 0.05491563
[5 empty] | 0.097112 | 0.0536074 |  |  | 0.06546085 | 0.05699739 | 0.1231164 | 0.05263599 | 0.1832117 | 0.05567835
[5 empty] | 0.095545 | 0.05434175 |  |  | 0.06548752 | 0.05777817 | 0.1247617 | 0.05335703 | 0.1836999 | 0.05644106
[5 empty] | 0.09695322 | 0.0550761 |  |  | 0.06628658 | 0.05855896 | 0.1249708 | 0.05407807 | 0.1861108 | 0.05720378
[5 empty] | 0.09633259 | 0.05581045 |  |  | 0.06625474 | 0.05933974 | 0.1255354 | 0.05479911 | 0.1889201 | 0.0579665
[5 empty] | 0.09067899 | 0.05654479 |  |  | 0.06618873 | 0.06012053 | 0.1265467 | 0.05552016 | 0.1906035 | 0.05872922
[5 empty] | 0.09198835 | 0.05727914 |  |  | 0.06688528 | 0.06090132 | 0.1271964 | 0.0562412 | 0.1909364 | 0.05949193
[5 empty] | 0.09625655 | 0.05801349 |  |  | 0.06707643 | 0.0616821 | 0.1275759 | 0.05696224 | 0.1918946 | 0.06025465
[5 empty] | 0.0924795 | 0.05874784 |  |  | 0.06699875 | 0.06246289 | 0.1286766 | 0.05768328 | 0.1947265 | 0.06101737
[5 empty] | 0.09465312 | 0.05948219 |  |  | 0.06725141 | 0.06324368 | 0.1289901 | 0.05840432 | 0.1951319 | 0.06178008
[5 empty] | 0.09877329 | 0.06021653 |  |  | 0.06720312 | 0.06402446 | 0.1292078 | 0.05912536 | 0.1949968 | 0.0625428
[5 empty] | 0.09283594 | 0.06095088 |  |  | 0.06775363 | 0.06480525 | 0.1297211 | 0.0598464 | 0.1954649 | 0.06330552
[5 empty] | 0.09984442 | 0.06168523 |  |  | 0.0674027 | 0.06558603 | 0.1308216 | 0.06056744 | 0.197832 | 0.06406824
[5 empty] | 0.09483281 | 0.06241958 |  |  | 0.06765009 | 0.06636682 | 0.1309015 | 0.06128848 | 0.1979941 | 0.06483095
[5 empty] | 0.09781239 | 0.06315393 |  |  | 0.06779553 | 0.06714761 | 0.1304087 | 0.06200952 | 0.1984474 | 0.06559367
[5 empty] | 0.09578248 | 0.06388827 |  |  | 0.06823878 | 0.06792839 | 0.1303162 | 0.06273057 | 0.1999876 | 0.06635639
[5 empty] | 0.0947436 | 0.06462262 |  |  | 0.0680796 | 0.06870918 | 0.1296235 | 0.06345161 | 0.1998109 | 0.0671191
[5 empty] | 0.09969631 | 0.06535697 |  |  | 0.06811773 | 0.06948996 | 0.1308305 | 0.06417265 | 0.2006133 | 0.06788182
[5 empty] | 0.09364114 | 0.06609132 |  |  | 0.06875293 | 0.07027075 | 0.1296374 | 0.06489369 | 0.2009906 | 0.06864454
[5 empty] | 0.09757864 | 0.06682567 |  |  | 0.06838494 | 0.07105154 | 0.129944 | 0.06561473 | 0.2023389 | 0.06940726
[5 empty] | 0.09150936 | 0.06756001 |  |  | 0.06871353 | 0.07183232 | 0.1309504 | 0.06633577 | 0.2024541 | 0.07016997
[5 empty] | 0.09343382 | 0.06829436 |  |  | 0.06893843 | 0.07261311 | 0.1301566 | 0.06705681 | 0.2047324 | 0.07093269
[5 empty] | 0.09435258 | 0.06902871 |  |  | 0.06885941 | 0.07339389 | 0.1299625 | 0.06777785 | 0.2048695 | 0.07169541
[5 empty] | 0.09026619 | 0.06976306 |  |  | 0.06897621 | 0.07417468 | 0.1305683 | 0.06849889 | 0.2051616 | 0.07245812
[5 empty] | 0.09317517 | 0.07049741 |  |  | 0.06938858 | 0.07495547 | 0.1307739 | 0.06921993 | 0.2056046 | 0.07322084
[5 empty] | 0.09208009 | 0.07123175 |  |  | 0.06929628 | 0.07573625 | 0.1307792 | 0.06994098 | 0.2055946 | 0.07398356
[5 empty] | 0.09198147 | 0.0719661 |  |  | 0.06909906 | 0.07651704 | 0.1298843 | 0.07066202 | 0.2073274 | 0.07474627
[5 empty] | 0.09287986 | 0.07270045 |  |  | 0.06939667 | 0.07729783 | 0.1300892 | 0.07138306 | 0.206799 | 0.07550899
[5 empty] | 0.09777581 | 0.0734348 |  |  | 0.06938886 | 0.07807861 | 0.130494 | 0.0721041 | 0.2080056 | 0.07627171
[5 empty] | 0.09166986 | 0.07416914 |  |  | 0.06947538 | 0.0788594 | 0.1302985 | 0.07282514 | 0.206943 | 0.07703443
[5 empty] | 0.09856254 | 0.07490349 |  |  | 0.06965598 | 0.07964018 | 0.1306028 | 0.07354618 | 0.2073072 | 0.07779714
[5 empty] | 0.09445441 | 0.07563784 |  |  | 0.07003042 | 0.08042097 | 0.1310069 | 0.07426722 | 0.2073942 | 0.07855986
[5 empty] | 0.09834601 | 0.07637219 |  |  | 0.07019844 | 0.08120176 | 0.1308107 | 0.07498826 | 0.2077996 | 0.07932258
[5 empty] | 0.09023788 | 0.07710654 |  |  | 0.06965981 | 0.08198254 | 0.1302144 | 0.0757093 | 0.2073184 | 0.08008529
[5 empty] | 0.09313056 | 0.07784088 |  |  | 0.06981426 | 0.08276333 | 0.1300179 | 0.07643034 | 0.207653 | 0.08084801
[5 empty] | 0.0890246 | 0.07857523 |  |  | 0.07036155 | 0.08354411 | 0.1303212 | 0.07715138 | 0.2075067 | 0.08161073
[5 empty] | 0.09192053 | 0.07930958 |  |  | 0.06980143 | 0.0843249 | 0.1305243 | 0.07787243 | 0.206983 | 0.08237345
[5 empty] | 0.09381891 | 0.08004393 |  |  | 0.07033366 | 0.08510569 | 0.1298272 | 0.07859347 | 0.2075854 | 0.08313616
[5 empty] | 0.09672027 | 0.08077828 |  |  | 0.07015798 | 0.08588647 | 0.1306299 | 0.07931451 | 0.2057174 | 0.08389888
[5 empty] | 0.08962516 | 0.08151262 |  |  | 0.07047415 | 0.08666726 | 0.1307324 | 0.08003555 | 0.2048823 | 0.0846616
[5 empty] | 0.08853412 | 0.08224697 |  |  | 0.07018191 | 0.08744804 | 0.1307347 | 0.08075659 | 0.2047836 | 0.08542431
[5 empty] | 0.09644371 | 0.08298132 |  |  | 0.07007453 | 0.08822883 | 0.1304368 | 0.08147763 | 0.2047248 | 0.08618703
[5 empty] | 0.0963478 | 0.08371567 |  |  | 0.07042615 | 0.08900962 | 0.1301387 | 0.08219867 | 0.2042094 | 0.08694975
[5 empty] | 0.08824671 | 0.08445002 |  |  | 0.07013623 | 0.0897904 | 0.1301404 | 0.08291971 | 0.2019407 | 0.08771247
[5 empty] | 0.09614086 | 0.08518436 |  |  | 0.06990718 | 0.09057119 | 0.1305419 | 0.08364075 | 0.2018223 | 0.08847518
[5 empty] | 0.09303066 | 0.08591871 |  |  | 0.0697414 | 0.09135198 | 0.1298433 | 0.08436179 | 0.2016576 | 0.0892379
[5 empty] | 0.09691656 | 0.08665306 |  |  | 0.06974132 | 0.09213276 | 0.1304444 | 0.08508284 | 0.2011501 | 0.09000062
[5 empty] | 0.09279896 | 0.08738741 |  |  | 0.06960934 | 0.09291355 | 0.1305454 | 0.08580388 | 0.1990031 | 0.09076333
[5 empty] | 0.09067829 | 0.08812176 |  |  | 0.06874789 | 0.09369433 | 0.1307462 | 0.08652492 | 0.1985202 | 0.09152605
[5 empty] | 0.09055498 | 0.0888561 |  |  | 0.06895936 | 0.09447512 | 0.1310468 | 0.08724596 | 0.1965048 | 0.09228877
[5 empty] | 0.08742944 | 0.08959045 |  |  | 0.06844618 | 0.09525591 | 0.1304472 | 0.087967 | 0.1953604 | 0.09305148
[5 empty] | 0.0873021 | 0.0903248 |  |  | 0.06811075 | 0.09603669 | 0.1310474 | 0.08868804 | 0.1953904 | 0.0938142
[5 empty] | 0.09517339 | 0.09105915 |  |  | 0.06765549 | 0.09681748 | 0.1309441 | 0.08940908 | 0.1938983 | 0.09457692
[5 empty] | 0.09204373 | 0.0917935 |  |  | 0.06748281 | 0.09759826 | 0.1303855 | 0.09013012 | 0.1938875 | 0.09533964
[5 empty] | 0.08691354 | 0.09252784 |  |  | 0.06689512 | 0.09837905 | 0.1297576 | 0.09085116 | 0.1917614 | 0.09610235
[5 empty] | 0.09078324 | 0.09326219 |  |  | 0.06629484 | 0.09915984 | 0.1293647 | 0.0915722 | 0.1905236 | 0.09686507
[5 empty] | 0.08765325 | 0.09399654 |  |  | 0.06608437 | 0.09994062 | 0.1297116 | 0.09229325 | 0.1900775 | 0.09762779
[5 empty] | 0.09452401 | 0.09473089 |  |  | 0.06576614 | 0.1007214 | 0.1296027 | 0.09301429 | 0.1884265 | 0.0983905
[5 empty] | 0.09239593 | 0.09546524 |  |  | 0.06564255 | 0.1015022 | 0.1287426 | 0.09373533 | 0.1882742 | 0.09915322
[5 empty] | 0.09226943 | 0.09619958 |  |  | 0.06471602 | 0.102283 | 0.1283359 | 0.09445637 | 0.1866238 | 0.09991594
[5 empty] | 0.08914495 | 0.09693393 |  |  | 0.06418896 | 0.1030638 | 0.1279871 | 0.09517741 | 0.185279 | 0.1006787
[5 empty] | 0.09002289 | 0.09766828 |  |  | 0.06436377 | 0.1038446 | 0.1283008 | 0.09589845 | 0.1838431 | 0.1014414
[5 empty] | 0.09490369 | 0.09840263 |  |  | 0.06384288 | 0.1046253 | 0.1266816 | 0.09661949 | 0.1823196 | 0.1022041
[5 empty] | 0.08578777 | 0.09913698 |  |  | 0.0631287 | 0.1054061 | 0.127334 | 0.09734053 | 0.1814119 | 0.1029668
[5 empty] | 0.09367555 | 0.09987132 |  |  | 0.06272363 | 0.1061869 | 0.1261626 | 0.09806157 | 0.1812236 | 0.1037295
[5 empty] | 0.08756746 | 0.1006057 |  |  | 0.0624301 | 0.1069677 | 0.1250719 | 0.09878261 | 0.178658 | 0.1044922
[5 empty] | 0.09246391 | 0.10134 |  |  | 0.06235051 | 0.1077485 | 0.1246665 | 0.09950366 | 0.1791186 | 0.105255
[5 empty] | 0.08636533 | 0.1020744 |  |  | 0.06188727 | 0.1085293 | 0.1241509 | 0.1002247 | 0.178409 | 0.1060177
[5 empty] | 0.09327215 | 0.1028087 |  |  | 0.06154236 | 0.1093101 | 0.1243298 | 0.1009457 | 0.1767324 | 0.1067804
[5 empty] | 0.09018479 | 0.1035431 |  |  | 0.06070329 | 0.1100908 | 0.1235076 | 0.1016668 | 0.1750924 | 0.1075431
[5 empty] | 0.09110366 | 0.1042774 |  |  | 0.06076345 | 0.1108716 | 0.122789 | 0.1023878 | 0.1738924 | 0.1083058
[5 empty] | 0.0870292 | 0.1050118 |  |  | 0.06052282 | 0.1116524 | 0.1222784 | 0.1031089 | 0.1728113 | 0.1090685
[5 empty] | 0.09396183 | 0.1057461 |  |  | 0.06008141 | 0.1124332 | 0.1215805 | 0.1038299 | 0.1723296 | 0.1098313
[5 empty] | 0.09190196 | 0.1064805 |  |  | 0.05933919 | 0.113214 | 0.1199998 | 0.1045509 | 0.1719472 | 0.110594
[5 empty] | 0.08485003 | 0.1072148 |  |  | 0.05929618 | 0.1139948 | 0.1198409 | 0.105272 | 0.1712642 | 0.1113567
[5 empty] | 0.08580645 | 0.1079492 |  |  | 0.05905235 | 0.1147756 | 0.1191084 | 0.105993 | 0.1708806 | 0.1121194
[5 empty] | 0.08677165 | 0.1086835 |  |  | 0.05850771 | 0.1155563 | 0.1189067 | 0.1067141 | 0.1691964 | 0.1128821
[5 empty] | 0.08974606 | 0.1094178 |  |  | 0.05826224 | 0.1163371 | 0.1181405 | 0.1074351 | 0.1683115 | 0.1136448
[5 empty] | 0.09273009 | 0.1101522 |  |  | 0.05801594 | 0.1171179 | 0.1175142 | 0.1081561 | 0.167726 | 0.1144076
[5 empty] | 0.08672417 | 0.1108865 |  |  | 0.0575688 | 0.1178987 | 0.1177232 | 0.1088772 | 0.1663398 | 0.1151703
[5 empty] | 0.08972795 | 0.1116209 |  |  | 0.05692081 | 0.1186795 | 0.1180367 | 0.1095982 | 0.165753 | 0.115933
[5 empty] | 0.08874055 | 0.1123552 |  |  | 0.05697197 | 0.1194603 | 0.1170518 | 0.1103193 | 0.1639656 | 0.1166957
[5 empty] | 0.09376188 | 0.1130896 |  |  | 0.05662227 | 0.1202411 | 0.1162687 | 0.1110403 | 0.1636774 | 0.1174584
[5 empty] | 0.09079187 | 0.1138239 |  |  | 0.05607171 | 0.1210218 | 0.1159874 | 0.1117614 | 0.1640887 | 0.1182211
[5 empty] | 0.08783045 | 0.1145583 |  |  | 0.05562027 | 0.1218026 | 0.1152079 | 0.1124824 | 0.1618992 | 0.1189839
[5 empty] | 0.09287754 | 0.1152926 |  |  | 0.05536795 | 0.1225834 | 0.1160304 | 0.1132034 | 0.1612091 | 0.1197466
[5 empty] | 0.09393306 | 0.116027 |  |  | 0.05481475 | 0.1233642 | 0.1157549 | 0.1139245 | 0.1596184 | 0.1205093
[5 empty] | 0.08699694 | 0.1167613 |  |  | 0.05456065 | 0.124145 | 0.1151815 | 0.1146455 | 0.1588269 | 0.121272
[5 empty] | 0.0940691 | 0.1174957 |  |  | 0.05450564 | 0.1249258 | 0.1137102 | 0.1153666 | 0.1584348 | 0.1220347
[5 empty] | 0.09014947 | 0.11823 |  |  | 0.05414973 | 0.1257066 | 0.1135412 | 0.1160876 | 0.158142 | 0.1227975
[5 empty] | 0.09323798 | 0.1189644 |  |  | 0.05369291 | 0.1264874 | 0.1137744 | 0.1168086 | 0.1577485 | 0.1235602
[5 empty] | 0.09033455 | 0.1196987 |  |  | 0.05343516 | 0.1272681 | 0.1129099 | 0.1175297 | 0.1569543 | 0.1243229
[5 empty] | 0.0944391 | 0.1204331 |  |  | 0.05317648 | 0.1280489 | 0.1127479 | 0.1182507 | 0.1550594 | 0.1250856
[5 empty] | 0.08955157 | 0.1211674 |  |  | 0.05231687 | 0.1288297 | 0.1119883 | 0.1189718 | 0.1540639 | 0.1258483
[5 empty] | 0.08767186 | 0.1219018 |  |  | 0.05225631 | 0.1296105 | 0.1120313 | 0.1196928 | 0.1530676 | 0.126611
[5 empty] | 0.09479992 | 0.1226361 |  |  | 0.0521948 | 0.1303913 | 0.1123769 | 0.1204138 | 0.1525707 | 0.1273738
[5 empty] | 0.09393567 | 0.1233705 |  |  | 0.05163234 | 0.1311721 | 0.1111252 | 0.1211349 | 0.151373 | 0.1281365
[5 empty] | 0.09007902 | 0.1241048 |  |  | 0.05086891 | 0.1319529 | 0.1117762 | 0.1218559 | 0.1512746 | 0.1288992
[5 empty] | 0.08622991 | 0.1248392 |  |  | 0.05050451 | 0.1327336 | 0.11123 | 0.122577 | 0.1487755 | 0.1296619
[5 empty] | 0.09338826 | 0.1255735 |  |  | 0.05033913 | 0.1335144 | 0.1097866 | 0.123298 | 0.1486757 | 0.1304246
[5 empty] | 0.09555399 | 0.1263079 |  |  | 0.05017277 | 0.1342952 | 0.1095463 | 0.124019 | 0.1471752 | 0.1311873
[5 empty] | 0.08872704 | 0.1270422 |  |  | 0.05000541 | 0.135076 | 0.1103089 | 0.1247401 | 0.1472739 | 0.1319501
[5 empty] | 0.09090732 | 0.1277765 |  |  | 0.04933706 | 0.1358568 | 0.1090746 | 0.1254611 | 0.1459719 | 0.1327128
[5 empty] | 0.09609476 | 0.1285109 |  |  | 0.04886769 | 0.1366376 | 0.1088435 | 0.1261822 | 0.1442692 | 0.1334755
[5 empty] | 0.09228929 | 0.1292452 |  |  | 0.04829732 | 0.1374184 | 0.1094155 | 0.1269032 | 0.1438658 | 0.1342382
[5 empty] | 0.09649082 | 0.1299796 |  |  | 0.04822593 | 0.1381991 | 0.1085908 | 0.1276243 | 0.1432616 | 0.1350009
[5 empty] | 0.0916993 | 0.1307139 |  |  | 0.0476535 | 0.1389799 | 0.1085695 | 0.1283453 | 0.1417566 | 0.1357636
[5 empty] | 0.09691463 | 0.1314483 |  |  | 0.04748005 | 0.1397607 | 0.1074516 | 0.1290663 | 0.141451 | 0.1365264
[5 empty] | 0.09713675 | 0.1321826 |  |  | 0.04730555 | 0.1405415 | 0.1078371 | 0.1297874 | 0.1404445 | 0.1372891
[5 empty] | 0.08936558 | 0.132917 |  |  | 0.04643001 | 0.1413223 | 0.1070262 | 0.1305084 | 0.1392373 | 0.1380518
[5 empty] | 0.09460105 | 0.1336513 |  |  | 0.04615341 | 0.1421031 | 0.1075189 | 0.1312295 | 0.1385294 | 0.1388145
[5 empty] | 0.08884308 | 0.1343857 |  |  | 0.04597575 | 0.1428839 | 0.1063152 | 0.1319505 | 0.1376207 | 0.1395772
[5 empty] | 0.09009159 | 0.13512 |  |  | 0.04549702 | 0.1436646 | 0.1069153 | 0.1326715 | 0.1375112 | 0.1403399
[5 empty] | 0.08934652 | 0.1358544 |  |  | 0.04501721 | 0.1444454 | 0.1062192 | 0.1333926 | 0.136701 | 0.1411027
[5 empty] | 0.08960778 | 0.1365887 |  |  | 0.04453632 | 0.1452262 | 0.105727 | 0.1341136 | 0.13509 | 0.1418654
[5 empty] | 0.0908753 | 0.1373231 |  |  | 0.04475435 | 0.146007 | 0.1057387 | 0.1348347 | 0.1349782 | 0.1426281
[5 empty] | 0.09414901 | 0.1380574 |  |  | 0.04387127 | 0.1467878 | 0.1055544 | 0.1355557 | 0.1326656 | 0.1433908
[5 empty] | 0.09842883 | 0.1387918 |  |  | 0.04338709 | 0.1475686 | 0.1044742 | 0.1362767 | 0.1322523 | 0.1441535
[5 empty] | 0.09371469 | 0.1395261 |  |  | 0.0431018 | 0.1483494 | 0.1044981 | 0.1369978 | 0.1321382 | 0.1449162
[5 empty] | 0.1000065 | 0.1402605 |  |  | 0.04321539 | 0.1491301 | 0.1049262 | 0.1377188 | 0.1299232 | 0.145679
[5 empty] | 0.09930421 | 0.1409948 |  |  | 0.04282786 | 0.1499109 | 0.1036586 | 0.1384399 | 0.1293075 | 0.1464417
[5 empty] | 0.09860773 | 0.1417292 |  |  | 0.0419392 | 0.1506917 | 0.1040953 | 0.1391609 | 0.128391 | 0.1472044
[5 empty] | 0.100917 | 0.1424635 |  |  | 0.0418494 | 0.1514725 | 0.1030365 | 0.139882 | 0.1281737 | 0.1479671
[5 empty] | 0.1002319 | 0.1431979 |  |  | 0.04105845 | 0.1522533 | 0.1035821 | 0.140603 | 0.1273556 | 0.1487298
[5 empty] | 0.09955241 | 0.1439322 |  |  | 0.04096635 | 0.1530341 | 0.1033322 | 0.141324 | 0.1257367 | 0.1494925
[5 empty] | 0.09787842 | 0.1446666 |  |  | 0.04057309 | 0.1538149 | 0.1029869 | 0.1420451 | 0.1261169 | 0.1502553
[5 empty] | 0.1022099 | 0.1454009 |  |  | 0.03997866 | 0.1545957 | 0.1031463 | 0.1427661 | 0.1238964 | 0.151018
[5 empty] | 0.09554669 | 0.1461352 |  |  | 0.04008306 | 0.1553764 | 0.1022105 | 0.1434872 | 0.124175 | 0.1517807