## 1
Общество с ограниченной ответственностью "Инженерная геология" (ООО "ИнжГео") | [11 empty] | Общество с ограниченной ответственностью "Инженерная геология" (ООО "ИнжГео")
Юр. адрес: 117279, г. Москва, ул. Миклухо-Маклая, 36 а, этаж 5, пом. XXIII к. 76-84 | [11 empty] | Юр. адрес: 117279, г. Москва, ул. Миклухо-Маклая, 36 а, этаж 5, пом. XXIII к. 76-84 | [8 empty] | нагр |  |  | X0 | Y0 | R |  | нагр |  |  |  | X0 | Y0 | R | нагр |  |  |  | X0 | Y0 | R |  | нагр |  |  |  | X0 | Y0 | R
Телефон/факс +7 (495) 132-30-00, Адрес электронной почты inbox@inj-geo.ru | [11 empty] | Телефон/факс +7 (495) 132-30-00, Адрес электронной почты inbox@inj-geo.ru | [12 empty] | 0 | [7 empty] | 0 | [6 empty] | 0 | [7 empty] | 0
[21 empty] | девиатор | [6 empty] | девиатор | [6 empty] | девиатор | [7 empty] | девиатор
Испытательная лаборатория ООО «ИнжГео» | [11 empty] | Испытательная лаборатория ООО «ИнжГео» | [8 empty] | x0 | Угол | X | Y |  |  |  | x0 |  | Угол | X | Y |  |  | x0 |  | Угол | X | Y |  |  |  | x0 |  | Угол | X | Y
Адрес места осуществления деятельности лаборатории: г. Москва, просп. Вернадского, д. 51, стр. 1 | [11 empty] | Адрес места осуществления деятельности лаборатории: г. Москва, просп. Вернадского, д. 51, стр. 1 | [9 empty] | 0 | [7 empty] | 0 | [6 empty] | 0 | [7 empty] | 0
Телефон +7(910)4557682, E-mail: slg85@mail.ru | [11 empty] | Телефон +7(910)4557682, E-mail: slg85@mail.ru | [9 empty] | 5 | [7 empty] | 5 | [6 empty] | 5 | [7 empty] | 5
[22 empty] | 10 | [7 empty] | 10 | [6 empty] | 10 | [7 empty] | 10
[12 empty] | Протокол испытаний № 13-63/29 от 27-11-2022 | [9 empty] | 15 | [7 empty] | 15 | [6 empty] | 15 | [7 empty] | 15
[22 empty] | 20 | [7 empty] | 20 | [6 empty] | 20 | [7 empty] | 20
[12 empty] | Наименование и адрес заказчика: Переход трубопровода через р. Енисей | [9 empty] | 25 | [7 empty] | 25 | [6 empty] | 25 | [7 empty] | 25
[12 empty] | Наименование объекта: ООО Регионстрой | [9 empty] | 30 | [7 empty] | 30 | [6 empty] | 30 | [7 empty] | 30
Наименование используемого метода/методики: ГОСТ 12248.4-2020 | [11 empty] | Наименование используемого метода/методики: ГОСТ 12248.3-2020 | [9 empty] | 35 | [7 empty] | 35 | [6 empty] | 35 | [7 empty] | 35
Условия проведения испытания: температура окружающей среды (18 - 25)0С, влажность воздуха (40 - 75)% | [11 empty] | Условия проведения испытания: температура окружающей среды (18 - 25)0С, влажность воздуха (40 - 75)% | [9 empty] | 40 | [7 empty] | 40 | [6 empty] | 40 | [7 empty] | 40
[12 empty] | Дата получение объекта подлежащего испытаниям: 31-10-2022 | [9 empty] | 45 | [7 empty] | 45 | [6 empty] | 45 | [7 empty] | 45
[12 empty] | Дата испытания: 25.10.2022-19.11.2029 | [9 empty] | 50 | [7 empty] | 50 | [6 empty] | 50 | [7 empty] | 50
[22 empty] | 55 | [7 empty] | 55 | [6 empty] | 55 | [7 empty] | 55
Испытание грунтов методом трехосного сжатия | [11 empty] | Испытание грунтов методом трехосного сжатия | [9 empty] | 60 | [7 empty] | 60 | [6 empty] | 60 | [7 empty] | 60
[22 empty] | 65 | [7 empty] | 65 | [6 empty] | 65 | [7 empty] | 65
Лабораторный номер: | [6 empty] | We, д.е. = |  |  |  |  | Лабораторный номер: |  | 1064 |  |  |  | We, д.е. = | 0.40550841 |  |  | 70 | [7 empty] | 70 | [6 empty] | 70 | [7 empty] | 70
Номер скважины: | [6 empty] | ρ, г/см3 = |  |  |  |  | Номер скважины: |  | BH-098 |  |  |  | ρ, г/см3 = | 1.73 |  |  | 75 | [7 empty] | 75 | [6 empty] | 75 | [7 empty] | 75
Глубина отбора, м: | [6 empty] | ρs, г/см3 = |  |  |  |  | Глубина отбора, м: |  | 2.4 |  |  |  | ρs, г/см3 = | 2.7 |  |  | 80 | [7 empty] | 80 | [6 empty] | 80 | [7 empty] | 80
Наименование грунта: | [6 empty] | e, д.е. = |  |  |  |  | Наименование грунта: |  | Суглинок, после оттаивания текучий, легкий песчанистый |  |  |  | e, д.е. = | 1.193568 |  |  | 85 | [7 empty] | 85 | [6 empty] | 85 | [7 empty] | 85
Схема проведения опыта: | [6 empty] | IL, д.е. = |  |  |  |  | Схема проведения опыта: |  | КД |  |  |  | IL, д.е. = | 1.09 |  |  | 90 | [7 empty] | 90 | [6 empty] | 90 | [7 empty] | 90
[22 empty] | 95 | [7 empty] | 95 | [6 empty] | 95 | [7 empty] | 95
[22 empty] | 100 | [7 empty] | 100 | [6 empty] | 100 | [7 empty] | 100
Результаты испытаний | [11 empty] | Результаты испытаний | [9 empty] | 105 | [7 empty] | 105 | [6 empty] | 105 | [7 empty] | 105
[22 empty] | 110 | [7 empty] | 110 | [6 empty] | 110 | [7 empty] | 110
[22 empty] | 115 | [7 empty] | 115 | [6 empty] | 115 | [7 empty] | 115
[22 empty] | 120 | [7 empty] | 120 | [6 empty] | 120 | [7 empty] | 120
[22 empty] | 125 | [7 empty] | 125 | [6 empty] | 125 | [7 empty] | 125
[22 empty] | 130 | [7 empty] | 130 | [6 empty] | 130 | [7 empty] | 130
[22 empty] | 135 | [7 empty] | 135 | [6 empty] | 135 | [7 empty] | 135
[22 empty] | 140 | [7 empty] | 140 | [6 empty] | 140 | [7 empty] | 140
[22 empty] | 145 | [7 empty] | 145 | [6 empty] | 145 | [7 empty] | 145
[22 empty] | 150 | [7 empty] | 150 | [6 empty] | 150 | [7 empty] | 150
[22 empty] | 155 | [7 empty] | 155 | [6 empty] | 155 | [7 empty] | 155
[22 empty] | 160 | [7 empty] | 160 | [6 empty] | 160 | [7 empty] | 160
[22 empty] | 165 | [7 empty] | 165 | [6 empty] | 165 | [7 empty] | 165
[22 empty] | 170 | [7 empty] | 170 | [6 empty] | 170 | [7 empty] | 170
[22 empty] | 175 | [7 empty] | 175 | [6 empty] | 175 | [7 empty] | 175
[22 empty] | 180 | [7 empty] | 180 | [6 empty] | 180 | [7 empty] | 180
[13 empty] | Давление в камере, Мпа σ3 | Вертикальная нагрузка, Мпа σ1 | Поровое давление, Мпа u
| K0, д.е. | 0.7750489 |  |  |  |  | Коэфф. Точки | [5 empty] | 0.05 | 0.1041676 | [5 empty] | 1 | [6 empty] | σ3,кПа | σ1,кПа | u, кПа |  |  |  | 4
| q_zg, МПа | 0.03875245 | [10 empty] | 0.15 | 0.2622158 | [27 empty] | δ3, Мпа | δ1-δ3, МПа | δ1, МПа | δ1, КПа
|  |  | Модуль деформации, МПа: | [9 empty] | 0.25 | 0.420264 | [21 empty] | С, МПа:
|  |  | Е0= |  | Точки модуля (полное напр.), МПа |  |  |  | 0.03875245 | 0.06200392 | [25 empty] | φ, град:
|  |  | E50 = |  | qf (полное напр.), МПа |  |  |  | 0.09882808 | [26 empty] | E, Мпа
|  |  | Коэф. Поперечной деформации, ϑ = | [9 empty] | Эффективные значения угла внутреннего трения и удельного сцепления ϕ', С' | [13 empty] | x | 0
[13 empty] | ϕ', град. = | 13 | [12 empty] | y |  |  |  | С, кПа | φ,°
[13 empty] | С', МПа = | 0.01
| Исполнитель: | [6 empty] | Морозов Д.С. |  |  |  |  | Исполнитель: |  |  |  |  | Морозов Д.С.
| Начальник исп. лаборатории: | [6 empty] | Семиколенова Л.Г. |  |  |  |  | Начальник исп. лаборатории: |  |  |  |  | Семиколенова Л.Г.
Лист 1 , всего листов 2 | [11 empty] | Лист 2 , всего листов 2
Частичное воспроизведение протокола испытаний без письменного разрешения ООО «ИнжГео» ЗАПРЕЩАЕТСЯ | [11 empty] | Частичное воспроизведение протокола испытаний без письменного разрешения ООО «ИнжГео» ЗАПРЕЩАЕТСЯ
[5 empty] | второй график |  | первый график | [9 empty] | К Пуассона
dev50 | epsE50 | ind | devE0 | epsE0 | dev | eps | sigma |  | dev1 | eps1 | dev2 | eps2 | dev3 | eps3 |  | Глины
0.04882808 | 0.01366708 |  |  |  | 0 | 0 |  |  | 0 | 0 | 0 | 0 | 0 | 0 |  | < 0 | 0,20-0,30
ind |  |  |  |  | 0.003399166 | 0.0007552433 |  |  | 0.00405009 | 0.0007600462 | 0.01522013 | 0.0007941101 | 0.018 | 0.0007053529 |  | 0-0,25 | 0,30-0,38
2 |  |  |  |  | 0.004681576 | 0.001510487 |  |  | 0.008 | 0.001567451 | 0.02902423 | 0.00158822 | 0.03454457 | 0.001499051 |  | 0,25< | 0,38-0,45
E0 |  |  |  |  | 0.01177307 | 0.00226573 |  |  | 0.01045602 | 0.002280139 | 0.042 | 0.002637538 | 0.04842588 | 0.002248577 |  | Суглинки | 0,35-0,37
epsE0 | devE0 |  |  |  | 0.0145995 | 0.003020973 |  |  | 0.0134482 | 0.003040185 | 0.04600892 | 0.003176441 | 0.06145318 | 0.002998103 |  | Пески и супеси | 0,30-0,35
0.004555692 | 0.02325147 |  |  |  | 0.0120867 | 0.003776216 |  |  | 0.01627042 | 0.003800231 | 0.05007038 | 0.003970551 | 0.07370249 | 0.003747628
[5 empty] | 0.02325147 | 0.004555692 |  |  | 0.01881104 | 0.004560277 | 0.05610789 | 0.00503356 | 0.085132 | 0.004765723
График E50 |  | График E |  |  | 0.01886282 | 0.005286703 |  |  | 0.02125842 | 0.005320323 | 0.05789495 | 0.005558771 | 0.08706978 | 0.00524668
eps | q | sigma |  |  | 0.02532484 | 0.006041946 |  |  | 0.02330092 | 0.006080369 | 0.06053078 | 0.006352881 | 0.09239331 | 0.005996205
Горизонтальная линия E50 |  | Касательная |  |  | 0.02158697 | 0.00679719 |  |  | 0.0249269 | 0.006840416 | 0.06403555 | 0.007146991 | 0.09815151 | 0.006745731
0 |  | a | b |  | 0.03268951 | 0.007552433 |  |  | 0.02708378 | 0.007580802 | 0.0673011 | 0.007941101 | 0.1029419 | 0.007495256
|  |  | 0 |  | 0.03467274 | 0.008307676 |  |  | 0.02841168 | 0.008360508 | 0.06941924 | 0.008735211 | 0.1083619 | 0.008244782
Вертикальная линия E50 |  | p1 и p2 |  |  | 0.03357695 | 0.00906292 |  |  | 0.02999611 | 0.009120554 | 0.07268179 | 0.009529322 | 0.112709 | 0.008994308
| 0 | 0 |  |  | 0.03144243 | 0.009818163 |  |  | 0.03137221 | 0.0098806 | 0.07578057 | 0.01032343 | 0.1164808 | 0.009743833
[5 empty] | 0.03130946 | 0.01057341 |  |  | 0.03323415 | 0.01064065 | 0.07820741 | 0.01111754 | 0.1213748 | 0.01049336
Касательная линия E50 |  |  |  |  | 0.03621834 | 0.01132865 |  |  | 0.03457606 | 0.01140069 | 0.08115413 | 0.01191165 | 0.1253884 | 0.01124288
0 | 0 | Горизонтальная 1 |  |  | 0.03620935 | 0.01208389 |  |  | 0.03649209 | 0.01216074 | 0.08381254 | 0.01270576 | 0.1285192 | 0.01199241
[5 empty] | 0.04032278 | 0.01283914 |  |  | 0.03767637 | 0.01292078 | 0.08647448 | 0.01349987 | 0.1319646 | 0.01274194
Горизонтальная линия qкр |  |  |  |  | 0.04882808 | 0.01366708 |  |  | 0.03912305 | 0.01368083 | 0.08863177 | 0.01429398 | 0.1361221 | 0.01349146
Горизонтальная линия q |  | Горизонтальная 2 |  |  | 0.04415429 | 0.01434962 |  |  | 0.04082628 | 0.01444088 | 0.09127622 | 0.01508809 | 0.1382894 | 0.01424099
0 |  | 0 |  |  | 0.05407359 | 0.01510487 |  |  | 0.04198018 | 0.01520092 | 0.09399965 | 0.0158822 | 0.1413637 | 0.01499051
[5 empty] | 0.05129026 | 0.01586011 |  |  | 0.04307892 | 0.01596097 | 0.0956939 | 0.01667631 | 0.1454427 | 0.01574004
Вертикальная линия q |  |  |  |  | 0.05173674 | 0.01661535 |  |  | 0.04441662 | 0.01672102 | 0.09795078 | 0.01747042 | 0.1468238 | 0.01648956
| 0 |  |  |  | 0.06234544 | 0.0173706 |  |  | 0.04538744 | 0.01748106 | 0.09956211 | 0.01826453 | 0.1492046 | 0.01723909
[5 empty] | 0.05904876 | 0.01812584 |  |  | 0.04668551 | 0.01824111 | 0.1014197 | 0.01905864 | 0.1515825 | 0.01798862
[5 empty] | 0.06677914 | 0.01888108 |  |  | 0.04800498 | 0.01900115 | 0.1032154 | 0.01985275 | 0.1547551 | 0.01873814
[5 empty] | 0.06646899 | 0.01963633 |  |  | 0.04873999 | 0.0197612 | 0.103741 | 0.02064686 | 0.1571198 | 0.01948767
[5 empty] | 0.07905073 | 0.02039157 |  |  | 0.04958469 | 0.02052125 | 0.1051884 | 0.02144097 | 0.1587741 | 0.02023719
[5 empty] | 0.08245678 | 0.02114681 |  |  | 0.0501332 | 0.02128129 | 0.1065493 | 0.02223508 | 0.1588156 | 0.02098672
[5 empty] | 0.08161954 | 0.02190206 |  |  | 0.05097969 | 0.02204134 | 0.1071156 | 0.02302919 | 0.1609417 | 0.02173624
[5 empty] | 0.08647145 | 0.0226573 |  |  | 0.05141828 | 0.02280139 | 0.1076792 | 0.0238233 | 0.1618499 | 0.02248577
[5 empty] | 0.08894492 | 0.02341254 |  |  | 0.05204313 | 0.02356143 | 0.1074317 | 0.02461741 | 0.1620378 | 0.02323529
[5 empty] | 0.08597237 | 0.02416779 |  |  | 0.05194838 | 0.02432148 | 0.1076651 | 0.02541152 | 0.1627028 | 0.02398482
[5 empty] | 0.08748621 | 0.02492303 |  |  | 0.05262816 | 0.02508152 | 0.1073057 | 0.02620563 | 0.1640424 | 0.02473435
[5 empty] | 0.09041886 | 0.02567827 |  |  | 0.05257738 | 0.02584157 | 0.1077906 | 0.02699974 | 0.1642542 | 0.02548387
[5 empty] | 0.08770491 | 0.02643352 |  |  | 0.05254058 | 0.02660162 | 0.1058742 | 0.02779385 | 0.1625581 | 0.0262334
[5 empty] | 0.09461533 | 0.02718876 |  |  | 0.05204997 | 0.02736166 | 0.1054117 | 0.02858796 | 0.1636844 | 0.02698292
[5 empty] | 0.09238705 | 0.027944 |  |  | 0.05201044 | 0.02812171 | 0.104058 | 0.02938207 | 0.161847 | 0.02773245
[5 empty] | 0.09403876 | 0.02869925 |  |  | 0.05202685 | 0.02888175 | 0.1031684 | 0.03017618 | 0.1622603 | 0.02848197
[5 empty] | 0.08958918 | 0.02945449 |  |  | 0.05200411 | 0.0296418 | 0.1012979 | 0.0309703 | 0.1621382 | 0.0292315
[5 empty] | 0.08905702 | 0.03020973 |  |  | 0.05144708 | 0.03040185 | 0.09980158 | 0.03176441 | 0.161295 | 0.02998103
[5 empty] | 0.08846098 | 0.03096497 |  |  | 0.05126066 | 0.03116189 | 0.09873463 | 0.03255852 | 0.1591448 | 0.03073055
[5 empty] | 0.09081978 | 0.03172022 |  |  | 0.05064972 | 0.03192194 | 0.09685211 | 0.03335263 | 0.1577017 | 0.03148008
[5 empty] | 0.09115213 | 0.03247546 |  |  | 0.05061915 | 0.03268199 | 0.09530912 | 0.03414674 | 0.1567799 | 0.0322296
[5 empty] | 0.08947673 | 0.0332307 |  |  | 0.05017383 | 0.03344203 | 0.09436077 | 0.03494085 | 0.1555935 | 0.03297913
[5 empty] | 0.0858123 | 0.03398595 |  |  | 0.05011864 | 0.03420208 | 0.09426217 | 0.03573496 | 0.1549565 | 0.03372865
[5 empty] | 0.08217754 | 0.03474119 |  |  | 0.04975847 | 0.03496212 | 0.09376842 | 0.03652907 | 0.1543833 | 0.03447818
[5 empty] | 0.08059117 | 0.03549643 |  |  | 0.04919819 | 0.03572217 | 0.09343071 | 0.03732318 | 0.1529879 | 0.03522771
[5 empty] | 0.08707189 | 0.03625168 |  |  | 0.04904269 | 0.03648222 | 0.09279063 | 0.03811729 | 0.1514844 | 0.03597723
[5 empty] | 0.08163842 | 0.03700692 |  |  | 0.04849685 | 0.03724226 | 0.09363772 | 0.0389114 | 0.1493869 | 0.03672676
[5 empty] | 0.08130946 | 0.03776216 |  |  | 0.04836556 | 0.03800231 | 0.09366672 | 0.03970551 | 0.1481097 | 0.03747628
[5 empty] | 0.08210372 | 0.03851741 |  |  | 0.0479537 | 0.03876235 | 0.09447238 | 0.04049962 | 0.1468669 | 0.03822581
[5 empty] | 0.08003957 | 0.03927265 |  |  | 0.04776614 | 0.0395224 | 0.09374944 | 0.04129373 | 0.1457725 | 0.03897533
[5 empty] | 0.08607359 | 0.04002789 |  |  | 0.04740778 | 0.04028245 | 0.09519266 | 0.04208784 | 0.1445407 | 0.03972486
[5 empty] | 0.08516313 | 0.04078314 |  |  | 0.04688349 | 0.04104249 | 0.09489678 | 0.04288195 | 0.1445858 | 0.04047438
[5 empty] | 0.08130437 | 0.04153838 |  |  | 0.04669816 | 0.04180254 | 0.09625655 | 0.04367606 | 0.1437217 | 0.04122391
[5 empty] | 0.08349351 | 0.04229362 |  |  | 0.04675666 | 0.04256259 | 0.09676672 | 0.04447017 | 0.1416626 | 0.04197344
[5 empty] | 0.08872673 | 0.04304887 |  |  | 0.04666389 | 0.04332263 | 0.09712202 | 0.04526428 | 0.1407227 | 0.04272296
[5 empty] | 0.08200022 | 0.04380411 |  |  | 0.04672472 | 0.04408268 | 0.09771722 | 0.04605839 | 0.1410161 | 0.04347249
[5 empty] | 0.08731015 | 0.04455935 |  |  | 0.04634434 | 0.04484272 | 0.09794705 | 0.0468525 | 0.140457 | 0.04422201
[5 empty] | 0.08665273 | 0.0453146 |  |  | 0.04662302 | 0.04560277 | 0.09920627 | 0.04764661 | 0.1390595 | 0.04497154
[5 empty] | 0.08302413 | 0.04606984 |  |  | 0.04685633 | 0.04636282 | 0.1000896 | 0.04844072 | 0.1396376 | 0.04572106
[5 empty] | 0.08742053 | 0.04682508 |  |  | 0.04683975 | 0.04712286 | 0.1007919 | 0.04923483 | 0.1404493 | 0.04647059
[5 empty] | 0.08883814 | 0.04758033 |  |  | 0.04736877 | 0.04788291 | 0.1021077 | 0.05002894 | 0.140062 | 0.04722012
[5 empty] | 0.08927313 | 0.04833557 |  |  | 0.04723889 | 0.04864295 | 0.1019319 | 0.05082305 | 0.1409502 | 0.04796964
[5 empty] | 0.08272169 | 0.04909081 |  |  | 0.0479456 | 0.049403 | 0.1034593 | 0.05161716 | 0.1422866 | 0.04871917
[5 empty] | 0.08318 | 0.04984606 |  |  | 0.04818438 | 0.05016305 | 0.1042845 | 0.05241127 | 0.1436443 | 0.04946869
[5 empty] | 0.08464425 | 0.0506013 |  |  | 0.04845073 | 0.05092309 | 0.1049023 | 0.05320538 | 0.1441961 | 0.05021822
[5 empty] | 0.08411063 | 0.05135654 |  |  | 0.04874013 | 0.05168314 | 0.1062075 | 0.05399949 | 0.1458148 | 0.05096774
[5 empty] | 0.08757533 | 0.05211179 |  |  | 0.04924808 | 0.05244319 | 0.1067948 | 0.0547936 | 0.1480734 | 0.05171727
[5 empty] | 0.09203452 | 0.05286703 |  |  | 0.04997007 | 0.05320323 | 0.107459 | 0.05558771 | 0.1485448 | 0.0524668
[5 empty] | 0.08648441 | 0.05362227 |  |  | 0.05040158 | 0.05396328 | 0.1079947 | 0.05638182 | 0.1521017 | 0.05321632
[5 empty] | 0.08992116 | 0.05437752 |  |  | 0.05033811 | 0.05472332 | 0.1086968 | 0.05717593 | 0.1539171 | 0.05396585
[5 empty] | 0.09534097 | 0.05513276 |  |  | 0.05127516 | 0.05548337 | 0.10886 | 0.05797004 | 0.1546639 | 0.05471537
[5 empty] | 0.08674003 | 0.055888 |  |  | 0.05120819 | 0.05624342 | 0.1101791 | 0.05876415 | 0.1564149 | 0.0554649
[5 empty] | 0.09411452 | 0.05664325 |  |  | 0.05163272 | 0.05700346 | 0.1100487 | 0.05955826 | 0.1583431 | 0.05621442
[5 empty] | 0.09146062 | 0.05739849 |  |  | 0.05254423 | 0.05776351 | 0.1114637 | 0.06035237 | 0.1610213 | 0.05696395
[5 empty] | 0.09577453 | 0.05815373 |  |  | 0.0529382 | 0.05852356 | 0.1122158 | 0.06114648 | 0.1624223 | 0.05771347
[5 empty] | 0.09105243 | 0.05890898 |  |  | 0.05321014 | 0.0592836 | 0.1125306 | 0.06194059 | 0.1636192 | 0.058463
[5 empty] | 0.0942905 | 0.05966422 |  |  | 0.05365552 | 0.06004365 | 0.1124465 | 0.0627347 | 0.1653846 | 0.05921253
[5 empty] | 0.09548494 | 0.06041946 |  |  | 0.05396985 | 0.06080369 | 0.1127672 | 0.06352881 | 0.1664916 | 0.05996205
[5 empty] | 0.09765617 | 0.06117471 |  |  | 0.05416756 | 0.06156374 | 0.1137911 | 0.06432292 | 0.169313 | 0.06071158
[5 empty] | 0.09074382 | 0.06192995 |  |  | 0.05413171 | 0.06232379 | 0.1131169 | 0.06511703 | 0.170264 | 0.0614611
[5 empty] | 0.09585303 | 0.06268519 |  |  | 0.05472225 | 0.06308383 | 0.1146431 | 0.06591114 | 0.1700712 | 0.06221063
[5 empty] | 0.09696045 | 0.06344044 |  |  | 0.05482073 | 0.06384388 | 0.1145684 | 0.06670525 | 0.1711292 | 0.06296015
[5 empty] | 0.09106585 | 0.06419568 |  |  | 0.05522526 | 0.06460392 | 0.1144913 | 0.06749936 | 0.1729937 | 0.06370968
[5 empty] | 0.08916903 | 0.06495092 |  |  | 0.05523393 | 0.06536397 | 0.1159105 | 0.06829347 | 0.1738585 | 0.06445921
[5 empty] | 0.09626979 | 0.06570617 |  |  | 0.05554484 | 0.06612402 | 0.1160245 | 0.06908758 | 0.1750179 | 0.06520873
[5 empty] | 0.09036791 | 0.06646141 |  |  | 0.05635611 | 0.06688406 | 0.1164318 | 0.06988169 | 0.1751659 | 0.06595826
[5 empty] | 0.09746319 | 0.06721665 |  |  | 0.05626583 | 0.06764411 | 0.1165312 | 0.0706758 | 0.1760965 | 0.06670778
[5 empty] | 0.09555542 | 0.0679719 |  |  | 0.05677212 | 0.06840416 | 0.1168211 | 0.07146991 | 0.1779037 | 0.06745731
[5 empty] | 0.09864439 | 0.06872714 |  |  | 0.05727306 | 0.0691642 | 0.1178002 | 0.07226402 | 0.1785818 | 0.06820683
[5 empty] | 0.09172989 | 0.06948238 |  |  | 0.05726677 | 0.06992425 | 0.1171671 | 0.07305813 | 0.1794246 | 0.06895636
[5 empty] | 0.09781172 | 0.07023763 |  |  | 0.05755136 | 0.07068429 | 0.1185203 | 0.07385224 | 0.1805262 | 0.06970588
[5 empty] | 0.09188966 | 0.07099287 |  |  | 0.05772491 | 0.07144434 | 0.1187584 | 0.07464635 | 0.1799808 | 0.07045541
[5 empty] | 0.09496351 | 0.07174811 |  |  | 0.05788554 | 0.07220439 | 0.1189801 | 0.07544046 | 0.1815824 | 0.07120494
[5 empty] | 0.09403307 | 0.07250336 |  |  | 0.05863136 | 0.07296443 | 0.1194839 | 0.07623457 | 0.181025 | 0.07195446
[5 empty] | 0.09509811 | 0.0732586 |  |  | 0.05856045 | 0.07372448 | 0.1189683 | 0.07702868 | 0.1820026 | 0.07270399
[5 empty] | 0.09215844 | 0.07401384 |  |  | 0.05857094 | 0.07448452 | 0.1201321 | 0.07782279 | 0.1833094 | 0.07345351
[5 empty] | 0.09921384 | 0.07476909 |  |  | 0.05886091 | 0.07524457 | 0.1199737 | 0.0786169 | 0.1832395 | 0.07420304
[5 empty] | 0.09626411 | 0.07552433 |  |  | 0.05942848 | 0.07600462 | 0.1204918 | 0.07941101 | 0.1827867 | 0.07495256
[5 empty] | 0.09030904 | 0.07627957 |  |  | 0.05947175 | 0.07676466 | 0.1202849 | 0.08020512 | 0.1832453 | 0.07570209
[5 empty] | 0.09834842 | 0.07703482 |  |  | 0.05938883 | 0.07752471 | 0.1198517 | 0.08099923 | 0.1836093 | 0.07645162
[5 empty] | 0.09338205 | 0.07779006 |  |  | 0.0596778 | 0.07828476 | 0.1205907 | 0.08179334 | 0.1833727 | 0.07720114
[5 empty] | 0.09640971 | 0.0785453 |  |  | 0.05973679 | 0.0790448 | 0.1203005 | 0.08258745 | 0.1841403 | 0.07795067
[5 empty] | 0.0944312 | 0.07930055 |  |  | 0.05956389 | 0.07980485 | 0.1204797 | 0.08338156 | 0.1838278 | 0.07870019
[5 empty] | 0.0904463 | 0.08005579 |  |  | 0.0598581 | 0.08056489 | 0.1208269 | 0.08417567 | 0.1834384 | 0.07944972
[5 empty] | 0.09845482 | 0.08081103 |  |  | 0.05972175 | 0.08132494 | 0.1207403 | 0.08496978 | 0.1826755 | 0.08019924
[5 empty] | 0.09045614 | 0.08156628 |  |  | 0.05975634 | 0.08208499 | 0.1212714 | 0.08576389 | 0.1835421 | 0.08094877
[5 empty] | 0.09744159 | 0.08232152 |  |  | 0.05946324 | 0.08284503 | 0.1201924 | 0.086558 | 0.1822416 | 0.0816983
[5 empty] | 0.09640827 | 0.08307676 |  |  | 0.05944384 | 0.08360508 | 0.1208106 | 0.08735211 | 0.1820773 | 0.08244782
[5 empty] | 0.09635697 | 0.08383201 |  |  | 0.0593995 | 0.08436512 | 0.1195332 | 0.08814622 | 0.1819522 | 0.08319735
[5 empty] | 0.09328846 | 0.08458725 |  |  | 0.0588316 | 0.08512517 | 0.1192675 | 0.08894033 | 0.1804697 | 0.08394687
[5 empty] | 0.0942035 | 0.08534249 |  |  | 0.05874152 | 0.08588522 | 0.1187208 | 0.08973444 | 0.179933 | 0.0846964
[5 empty] | 0.09010289 | 0.08609774 |  |  | 0.05883062 | 0.08664526 | 0.1186002 | 0.09052855 | 0.1795453 | 0.08544592
[5 empty] | 0.09098738 | 0.08685298 |  |  | 0.0585003 | 0.08740531 | 0.117113 | 0.09132267 | 0.1795099 | 0.08619545
[5 empty] | 0.09685775 | 0.08760822 |  |  | 0.05835191 | 0.08816536 | 0.1173665 | 0.09211678 | 0.1781299 | 0.08694497
[5 empty] | 0.08971478 | 0.08836347 |  |  | 0.05758684 | 0.0889254 | 0.1161679 | 0.09291089 | 0.1769087 | 0.0876945
[5 empty] | 0.09655924 | 0.08911871 |  |  | 0.05780646 | 0.08968545 | 0.1148245 | 0.093705 | 0.1770494 | 0.08844403
[5 empty] | 0.0923919 | 0.08987395 |  |  | 0.05701214 | 0.09044549 | 0.1142436 | 0.09449911 | 0.1764554 | 0.08919355
[5 empty] | 0.09121355 | 0.0906292 |  |  | 0.05710527 | 0.09120554 | 0.1139322 | 0.09529322 | 0.1747297 | 0.08994308
[5 empty] | 0.09002494 | 0.09138444 |  |  | 0.05678721 | 0.09196559 | 0.1118978 | 0.09608733 | 0.1743757 | 0.0906926
[5 empty] | 0.09382686 | 0.09213968 |  |  | 0.05605934 | 0.09272563 | 0.1114476 | 0.09688144 | 0.1722966 | 0.09144213
[5 empty] | 0.08962008 | 0.09289492 |  |  | 0.05572304 | 0.09348568 | 0.1100887 | 0.09767555 | 0.1724956 | 0.09219165
[5 empty] | 0.09440537 | 0.09365017 |  |  | 0.05557967 | 0.09424573 | 0.1100286 | 0.09846966 | 0.1713759 | 0.09294118
[5 empty] | 0.09018351 | 0.09440541 |  |  | 0.05513063 | 0.09500577 | 0.1083743 | 0.09926377 | 0.1692409 | 0.09369071
[5 empty] | 0.08895528 | 0.09516065 |  |  | 0.05497727 | 0.09576582 | 0.1076332 | 0.1000579 | 0.1682936 | 0.09444023
[5 empty] | 0.09072143 | 0.0959159 |  |  | 0.05432098 | 0.09652586 | 0.1073124 | 0.100852 | 0.1672374 | 0.09518976
[5 empty] | 0.08848276 | 0.09667114 |  |  | 0.05436313 | 0.09728591 | 0.1053194 | 0.1016461 | 0.1669755 | 0.09593928
[5 empty] | 0.09224003 | 0.09742638 |  |  | 0.0538051 | 0.09804596 | 0.1047612 | 0.1024402 | 0.1653111 | 0.09668881
[5 empty] | 0.08899401 | 0.09818163 |  |  | 0.05354825 | 0.098806 | 0.1037452 | 0.1032343 | 0.1645474 | 0.09743833
[5 empty] | 0.08674549 | 0.09893687 |  |  | 0.05319398 | 0.09956605 | 0.1030786 | 0.1040284 | 0.1629877 | 0.09818786
[5 empty] | 0.08749523 | 0.09969211 |  |  | 0.05274364 | 0.1003261 | 0.1032686 | 0.1048225 | 0.1616353 | 0.09893738
[5 empty] | 0.09424401 | 0.1004474 |  |  | 0.05239862 | 0.1010861 | 0.1024225 | 0.1056166 | 0.1613932 | 0.09968691
[5 empty] | 0.0909926 | 0.1012026 |  |  | 0.05186029 | 0.1018462 | 0.1016475 | 0.1064108 | 0.1609649 | 0.1004364
[5 empty] | 0.08674177 | 0.1019578 |  |  | 0.05193002 | 0.1026062 | 0.101451 | 0.1072049 | 0.1586534 | 0.101186
[5 empty] | 0.09449231 | 0.1027131 |  |  | 0.0517092 | 0.1033663 | 0.1002375 | 0.107999 | 0.1575622 | 0.1019355
[5 empty] | 0.09224498 | 0.1034683 |  |  | 0.05129919 | 0.1041263 | 0.100351 | 0.1087931 | 0.1581942 | 0.102685
[5 empty] | 0.09100055 | 0.1042236 |  |  | 0.05080138 | 0.1048864 | 0.0998657 | 0.1095872 | 0.1573529 | 0.1034345
[5 empty] | 0.09275981 | 0.1049788 |  |  | 0.05031712 | 0.1056464 | 0.09988189 | 0.1103813 | 0.1547414 | 0.1041841
[5 empty] | 0.08552352 | 0.1057341 |  |  | 0.05004781 | 0.1064065 | 0.09939968 | 0.1111754 | 0.154563 | 0.1049336
[5 empty] | 0.08529247 | 0.1064893 |  |  | 0.04999482 | 0.1071665 | 0.09861925 | 0.1119695 | 0.1539209 | 0.1056831
[5 empty] | 0.08906741 | 0.1072445 |  |  | 0.05005952 | 0.1079266 | 0.09884075 | 0.1127636 | 0.1525184 | 0.1064326
[5 empty] | 0.09184913 | 0.1079998 |  |  | 0.04964328 | 0.1086866 | 0.09806433 | 0.1135577 | 0.1531586 | 0.1071822
[5 empty] | 0.09063841 | 0.108755 |  |  | 0.04914096 | 0.1094466 | 0.09789017 | 0.1143519 | 0.1516427 | 0.1079317
[5 empty] | 0.087436 | 0.1095103 |  |  | 0.04913988 | 0.1102067 | 0.09701841 | 0.115146 | 0.15034 | 0.1086812
[5 empty] | 0.0902427 | 0.1102655 |  |  | 0.04913969 | 0.1109667 | 0.09654921 | 0.1159401 | 0.1498397 | 0.1094307
[5 empty] | 0.09005926 | 0.1110208 |  |  | 0.04894042 | 0.1117268 | 0.09598274 | 0.1167342 | 0.1489415 | 0.1101803
[5 empty] | 0.08988592 | 0.111776 |  |  | 0.04884212 | 0.1124868 | 0.09581915 | 0.1175283 | 0.1489457 | 0.1109298
[5 empty] | 0.08571551 | 0.1125313 |  |  | 0.04864483 | 0.1132469 | 0.09575861 | 0.1183224 | 0.1488523 | 0.1116793
[5 empty] | 0.08354559 | 0.1132865 |  |  | 0.04844858 | 0.1140069 | 0.09510127 | 0.1191165 | 0.1468612 | 0.1124288
[5 empty] | 0.08737618 | 0.1140417 |  |  | 0.04775342 | 0.114767 | 0.09444728 | 0.1199106 | 0.1472726 | 0.1131784
[5 empty] | 0.08220728 | 0.114797 |  |  | 0.04775938 | 0.115527 | 0.09499682 | 0.1207047 | 0.1459864 | 0.1139279
[5 empty] | 0.08903891 | 0.1155522 |  |  | 0.0474665 | 0.1162871 | 0.09435004 | 0.1214989 | 0.1447028 | 0.1146774
[5 empty] | 0.08987106 | 0.1163075 |  |  | 0.04737482 | 0.1170471 | 0.0937071 | 0.122293 | 0.1443216 | 0.1154269
[5 empty] | 0.08870375 | 0.1170627 |  |  | 0.04748439 | 0.1178072 | 0.09336815 | 0.1230871 | 0.1442431 | 0.1161765
[5 empty] | 0.08553699 | 0.117818 |  |  | 0.04699523 | 0.1185672 | 0.09333336 | 0.1238812 | 0.1436672 | 0.116926
[5 empty] | 0.08437077 | 0.1185732 |  |  | 0.0469074 | 0.1193272 | 0.09310289 | 0.1246753 | 0.1427939 | 0.1176755
[5 empty] | 0.0882051 | 0.1193284 |  |  | 0.04682092 | 0.1200873 | 0.09277689 | 0.1254694 | 0.1425233 | 0.1184251
[5 empty] | 0.08204 | 0.1200837 |  |  | 0.04623584 | 0.1208473 | 0.09215552 | 0.1262635 | 0.1404554 | 0.1191746
[5 empty] | 0.08587547 | 0.1208389 |  |  | 0.04615219 | 0.1216074 | 0.09173895 | 0.1270576 | 0.1411903 | 0.1199241
[5 empty] | 0.08271151 | 0.1215942 |  |  | 0.04597002 | 0.1223674 | 0.09192733 | 0.1278517 | 0.140128 | 0.1206736
[5 empty] | 0.08754814 | 0.1223494 |  |  | 0.04568937 | 0.1231275 | 0.09182082 | 0.1286458 | 0.1398686 | 0.1214232
[5 empty] | 0.08038535 | 0.1231047 |  |  | 0.04591027 | 0.1238875 | 0.09131958 | 0.12944 | 0.139212 | 0.1221727
[5 empty] | 0.08722316 | 0.1238599 |  |  | 0.04563276 | 0.1246476 | 0.09062377 | 0.1302341 | 0.1383584 | 0.1229222
[5 empty] | 0.08006157 | 0.1246151 |  |  | 0.04525689 | 0.1254076 | 0.09023355 | 0.1310282 | 0.1366077 | 0.1236717
[5 empty] | 0.0799006 | 0.1253704 |  |  | 0.04508269 | 0.1261677 | 0.09064908 | 0.1318223 | 0.1375599 | 0.1244213
[5 empty] | 0.08574023 | 0.1261256 |  |  | 0.04521019 | 0.1269277 | 0.08977051 | 0.1326164 | 0.1367153 | 0.1251708
[5 empty] | 0.0855805 | 0.1268809 |  |  | 0.04513945 | 0.1276878 | 0.08999801 | 0.1334105 | 0.1352736 | 0.1259203
[5 empty] | 0.07942139 | 0.1276361 |  |  | 0.0445705 | 0.1284478 | 0.08913173 | 0.1342046 | 0.1355351 | 0.1266698
[5 empty] | 0.08226291 | 0.1283914 |  |  | 0.04460337 | 0.1292078 | 0.08927184 | 0.1349987 | 0.1348998 | 0.1274194
[5 empty] | 0.08510508 | 0.1291466 |  |  | 0.04423811 | 0.1299679 | 0.08941849 | 0.1357928 | 0.1335676 | 0.1281689
[5 empty] | 0.0829479 | 0.1299018 |  |  | 0.04427476 | 0.1307279 | 0.08817184 | 0.1365869 | 0.1328386 | 0.1289184
[5 empty] | 0.07979138 | 0.1306571 |  |  | 0.04411335 | 0.131488 | 0.08883206 | 0.1373811 | 0.1317129 | 0.1296679
[5 empty] | 0.08763552 | 0.1314123 |  |  | 0.04415393 | 0.132248 | 0.08869929 | 0.1381752 | 0.1315904 | 0.1304175
[5 empty] | 0.08248033 | 0.1321676 |  |  | 0.04379653 | 0.1330081 | 0.0876737 | 0.1389693 | 0.1306713 | 0.131167
[5 empty] | 0.08532582 | 0.1329228 |  |  | 0.04354119 | 0.1337681 | 0.08805546 | 0.1397634 | 0.1303556 | 0.1319165
[5 empty] | 0.07817199 | 0.1336781 |  |  | 0.04368796 | 0.1345282 | 0.08804471 | 0.1405575 | 0.1305433 | 0.132666
[5 empty] | 0.08501885 | 0.1344333 |  |  | 0.04303687 | 0.1352882 | 0.08744161 | 0.1413516 | 0.1286344 | 0.1334156
[5 empty] | 0.08386641 | 0.1351885 |  |  | 0.04328796 | 0.1360483 | 0.08654633 | 0.1421457 | 0.127829 | 0.1341651
[5 empty] | 0.08571467 | 0.1359438 |  |  | 0.04294126 | 0.1368083 | 0.08635903 | 0.1429398 | 0.1276271 | 0.1349146
[5 empty] | 0.08456365 | 0.136699 |  |  | 0.04289683 | 0.1375684 | 0.08617986 | 0.1437339 | 0.1280287 | 0.1356641
[5 empty] | 0.07741334 | 0.1374543 |  |  | 0.04285469 | 0.1383284 | 0.08620898 | 0.144528 | 0.126834 | 0.1364137
[5 empty] | 0.07926375 | 0.1382095 |  |  | 0.04241489 | 0.1390884 | 0.08674656 | 0.1453222 | 0.1253429 | 0.1371632
[5 empty] | 0.0791149 | 0.1389648 |  |  | 0.04247747 | 0.1398485 | 0.08639275 | 0.1461163 | 0.1259554 | 0.1379127
[5 empty] | 0.08096678 | 0.13972 |  |  | 0.04254246 | 0.1406085 | 0.0858477 | 0.1469104 | 0.1247717 | 0.1386622
[5 empty] | 0.07981941 | 0.1404753 |  |  | 0.0422099 | 0.1413686 | 0.08581159 | 0.1477045 | 0.1247917 | 0.1394118
[5 empty] | 0.08167279 | 0.1412305 |  |  | 0.04217984 | 0.1421286 | 0.08638457 | 0.1484986 | 0.1245154 | 0.1401613
[5 empty] | 0.07852693 | 0.1419857 |  |  | 0.04195232 | 0.1428887 | 0.08596679 | 0.1492927 | 0.122943 | 0.1409108
[5 empty] | 0.07638183 | 0.142741 |  |  | 0.04192736 | 0.1436487 | 0.08615842 | 0.1500868 | 0.1235745 | 0.1416603
[5 empty] | 0.0842375 | 0.1434962 |  |  | 0.04140501 | 0.1444088 | 0.08515962 | 0.1508809 | 0.1230098 | 0.1424099
[5 empty] | 0.07709395 | 0.1442515 |  |  | 0.04168532 | 0.1451688 | 0.08547054 | 0.151675 | 0.1210491 | 0.1431594
[5 empty] | 0.07695119 | 0.1450067 |  |  | 0.04116831 | 0.1459289 | 0.08539134 | 0.1524691 | 0.1213923 | 0.1439089
[5 empty] | 0.08180921 | 0.145762 |  |  | 0.04125404 | 0.1466889 | 0.08582219 | 0.1532633 | 0.1209396 | 0.1446584
[5 empty] | 0.07766804 | 0.1465172 |  |  | 0.04144253 | 0.147449 | 0.08556324 | 0.1540574 | 0.1196908 | 0.145408
[5 empty] | 0.07552767 | 0.1472724 |  |  | 0.04123382 | 0.148209 | 0.08481465 | 0.1548515 | 0.1198462 | 0.1461575
[5 empty] | 0.08438812 | 0.1480277 |  |  | 0.04102797 | 0.148969 | 0.08477658 | 0.1556456 | 0.1181057 | 0.146907
[5 empty] | 0.07824938 | 0.1487829 |  |  | 0.04112499 | 0.1497291 | 0.0850492 | 0.1564397 | 0.1180693 | 0.1476566
[5 empty] | 0.08411146 | 0.1495382 |  |  | 0.04062494 | 0.1504891 | 0.08543265 | 0.1572338 | 0.1186372 | 0.1484061
[5 empty] | 0.08397438 | 0.1502934 |  |  | 0.04082786 | 0.1512492 | 0.08562709 | 0.1580279 | 0.1174092 | 0.1491556