## 1
Общество с ограниченной ответственностью "Инженерная геология" (ООО "ИнжГео") | [11 empty] | Общество с ограниченной ответственностью "Инженерная геология" (ООО "ИнжГео")
Юр. адрес: 117279, г. Москва, ул. Миклухо-Маклая, 36 а, этаж 5, пом. XXIII к. 76-84 | [11 empty] | Юр. адрес: 117279, г. Москва, ул. Миклухо-Маклая, 36 а, этаж 5, пом. XXIII к. 76-84 | [8 empty] | нагр |  |  | X0 | Y0 | R |  | нагр |  |  |  | X0 | Y0 | R | нагр |  |  |  | X0 | Y0 | R |  | нагр |  |  |  | X0 | Y0 | R
Телефон/факс +7 (495) 132-30-00, Адрес электронной почты inbox@inj-geo.ru | [11 empty] | Телефон/факс +7 (495) 132-30-00, Адрес электронной почты inbox@inj-geo.ru | [12 empty] | 0 | [7 empty] | 0 | [6 empty] | 0 | [7 empty] | 0
[21 empty] | девиатор | [6 empty] | девиатор | [6 empty] | девиатор | [7 empty] | девиатор
Испытательная лаборатория ООО «ИнжГео» | [11 empty] | Испытательная лаборатория ООО «ИнжГео» | [8 empty] | x0 | Угол | X | Y |  |  |  | x0 |  | Угол | X | Y |  |  | x0 |  | Угол | X | Y |  |  |  | x0 |  | Угол | X | Y
Адрес места осуществления деятельности лаборатории: г. Москва, просп. Вернадского, д. 51, стр. 1 | [11 empty] | Адрес места осуществления деятельности лаборатории: г. Москва, просп. Вернадского, д. 51, стр. 1 | [9 empty] | 0 | [7 empty] | 0 | [6 empty] | 0 | [7 empty] | 0
Телефон +7(910)4557682, E-mail: slg85@mail.ru | [11 empty] | Телефон +7(910)4557682, E-mail: slg85@mail.ru | [9 empty] | 5 | [7 empty] | 5 | [6 empty] | 5 | [7 empty] | 5
[22 empty] | 10 | [7 empty] | 10 | [6 empty] | 10 | [7 empty] | 10
[12 empty] | Протокол испытаний № 13-63/30 от 28-11-2022 | [9 empty] | 15 | [7 empty] | 15 | [6 empty] | 15 | [7 empty] | 15
[22 empty] | 20 | [7 empty] | 20 | [6 empty] | 20 | [7 empty] | 20
[12 empty] | Наименование и адрес заказчика: Переход трубопровода через р. Енисей | [9 empty] | 25 | [7 empty] | 25 | [6 empty] | 25 | [7 empty] | 25
[12 empty] | Наименование объекта: ООО Регионстрой | [9 empty] | 30 | [7 empty] | 30 | [6 empty] | 30 | [7 empty] | 30
Наименование используемого метода/методики: ГОСТ 12248.4-2020 | [11 empty] | Наименование используемого метода/методики: ГОСТ 12248.3-2020 | [9 empty] | 35 | [7 empty] | 35 | [6 empty] | 35 | [7 empty] | 35
Условия проведения испытания: температура окружающей среды (18 - 25)0С, влажность воздуха (40 - 75)% | [11 empty] | Условия проведения испытания: температура окружающей среды (18 - 25)0С, влажность воздуха (40 - 75)% | [9 empty] | 40 | [7 empty] | 40 | [6 empty] | 40 | [7 empty] | 40
[12 empty] | Дата получение объекта подлежащего испытаниям: 01-11-2022 | [9 empty] | 45 | [7 empty] | 45 | [6 empty] | 45 | [7 empty] | 45
[12 empty] | Дата испытания: 25.10.2022-19.11.2030 | [9 empty] | 50 | [7 empty] | 50 | [6 empty] | 50 | [7 empty] | 50
[22 empty] | 55 | [7 empty] | 55 | [6 empty] | 55 | [7 empty] | 55
Испытание грунтов методом трехосного сжатия | [11 empty] | Испытание грунтов методом трехосного сжатия | [9 empty] | 60 | [7 empty] | 60 | [6 empty] | 60 | [7 empty] | 60
[22 empty] | 65 | [7 empty] | 65 | [6 empty] | 65 | [7 empty] | 65
Лабораторный номер: | [6 empty] | We, д.е. = |  |  |  |  | Лабораторный номер: |  | 1065 |  |  |  | We, д.е. = | 0.332730511 |  |  | 70 | [7 empty] | 70 | [6 empty] | 70 | [7 empty] | 70
Номер скважины: | [6 empty] | ρ, г/см3 = |  |  |  |  | Номер скважины: |  | BH-102 |  |  |  | ρ, г/см3 = |  |  |  | 75 | [7 empty] | 75 | [6 empty] | 75 | [7 empty] | 75
Глубина отбора, м: | [6 empty] | ρs, г/см3 = |  |  |  |  | Глубина отбора, м: |  | 0.7 |  |  |  | ρs, г/см3 = | 2.72 |  |  | 80 | [7 empty] | 80 | [6 empty] | 80 | [7 empty] | 80
Наименование грунта: | [6 empty] | e, д.е. = |  |  |  |  | Наименование грунта: |  | Суглинок, после оттаивания текучий, легкий пылеватый |  |  |  | e, д.е. = |  |  |  | 85 | [7 empty] | 85 | [6 empty] | 85 | [7 empty] | 85
Схема проведения опыта: | [6 empty] | IL, д.е. = |  |  |  |  | Схема проведения опыта: |  | КД |  |  |  | IL, д.е. = | 1.031 |  |  | 90 | [7 empty] | 90 | [6 empty] | 90 | [7 empty] | 90
[22 empty] | 95 | [7 empty] | 95 | [6 empty] | 95 | [7 empty] | 95
[22 empty] | 100 | [7 empty] | 100 | [6 empty] | 100 | [7 empty] | 100
Результаты испытаний | [11 empty] | Результаты испытаний | [9 empty] | 105 | [7 empty] | 105 | [6 empty] | 105 | [7 empty] | 105
[22 empty] | 110 | [7 empty] | 110 | [6 empty] | 110 | [7 empty] | 110
[22 empty] | 115 | [7 empty] | 115 | [6 empty] | 115 | [7 empty] | 115
[22 empty] | 120 | [7 empty] | 120 | [6 empty] | 120 | [7 empty] | 120
[22 empty] | 125 | [7 empty] | 125 | [6 empty] | 125 | [7 empty] | 125
[22 empty] | 130 | [7 empty] | 130 | [6 empty] | 130 | [7 empty] | 130
[22 empty] | 135 | [7 empty] | 135 | [6 empty] | 135 | [7 empty] | 135
[22 empty] | 140 | [7 empty] | 140 | [6 empty] | 140 | [7 empty] | 140
[22 empty] | 145 | [7 empty] | 145 | [6 empty] | 145 | [7 empty] | 145
[22 empty] | 150 | [7 empty] | 150 | [6 empty] | 150 | [7 empty] | 150
[22 empty] | 155 | [7 empty] | 155 | [6 empty] | 155 | [7 empty] | 155
[22 empty] | 160 | [7 empty] | 160 | [6 empty] | 160 | [7 empty] | 160
[22 empty] | 165 | [7 empty] | 165 | [6 empty] | 165 | [7 empty] | 165
[22 empty] | 170 | [7 empty] | 170 | [6 empty] | 170 | [7 empty] | 170
[22 empty] | 175 | [7 empty] | 175 | [6 empty] | 175 | [7 empty] | 175
[22 empty] | 180 | [7 empty] | 180 | [6 empty] | 180 | [7 empty] | 180
[13 empty] | Давление в камере, Мпа σ3 | Вертикальная нагрузка, Мпа σ1 | Поровое давление, Мпа u
| K0, д.е. | 0.6579799 |  |  |  |  | Коэфф. Точки | [5 empty] | 1 | 2.088164 | [5 empty] | 1 | [6 empty] | σ3,кПа | σ1,кПа | u, кПа |  |  |  | 4
| q_zg, МПа | 0.6579799 | [10 empty] | 1.1 | 2.292124 | [27 empty] | δ3, Мпа | δ1-δ3, МПа | δ1, МПа | δ1, КПа
|  |  | Модуль деформации, МПа: | [9 empty] | 1.2 | 2.496085 | [21 empty] | С, МПа:
|  |  | Е0= |  | Точки модуля (полное напр.), МПа |  |  |  | 0.6579799 | 1.052768 | [25 empty] | φ, град:
|  |  | E50 = |  | qf (полное напр.), МПа |  |  |  | 1.355309 | [26 empty] | E, Мпа
|  |  | Коэф. Поперечной деформации, ϑ = | [9 empty] | Эффективные значения угла внутреннего трения и удельного сцепления ϕ', С' | [13 empty] | x | 0
[13 empty] | ϕ', град. = | 20 | [12 empty] | y |  |  |  | С, кПа | φ,°
[13 empty] | С', МПа = | 0.017
| Исполнитель: | [6 empty] | Морозов Д.С. |  |  |  |  | Исполнитель: |  |  |  |  | Морозов Д.С.
| Начальник исп. лаборатории: | [6 empty] | Семиколенова Л.Г. |  |  |  |  | Начальник исп. лаборатории: |  |  |  |  | Семиколенова Л.Г.
Лист 1 , всего листов 2 | [11 empty] | Лист 2 , всего листов 2
Частичное воспроизведение протокола испытаний без письменного разрешения ООО «ИнжГео» ЗАПРЕЩАЕТСЯ | [11 empty] | Частичное воспроизведение протокола испытаний без письменного разрешения ООО «ИнжГео» ЗАПРЕЩАЕТСЯ
[5 empty] | второй график |  | первый график | [9 empty] | К Пуассона
dev50 | epsE50 | ind | devE0 | epsE0 | dev | eps | sigma |  | dev1 | eps1 | dev2 | eps2 | dev3 | eps3 |  | Глины
0.3553091 | 0.009700619 |  |  |  | 0 | 0 |  |  | 0 | 0 | 0 | 0 | 0 | 0 |  | < 0 | 0,20-0,30
ind |  |  |  |  | 0.03970503 | 0.000753598 |  |  | 0.05048411 | 0.0007698541 | 0.06108432 | 0.0007677757 | 0.04837226 | 0.0007726819 |  | 0-0,25 | 0,30-0,38
2 |  |  |  |  | 0.0474116 | 0.001507196 |  |  | 0.1029941 | 0.001539708 | 0.1300456 | 0.001535551 | 0.1067315 | 0.001545364 |  | 0,25< | 0,38-0,45
E0 |  |  |  |  | 0.1341212 | 0.002260794 |  |  | 0.1626872 | 0.002309562 | 0.1933169 | 0.002303327 | 0.1605366 | 0.002318046 |  | Суглинки | 0,35-0,37
epsE0 | devE0 |  |  |  | 0.197394 | 0.00323354 |  |  | 0.2078209 | 0.003079416 | 0.258031 | 0.003071103 | 0.221 | 0.003209427 |  | Пески и супеси | 0,30-0,35
0.00323354 | 0.197394 |  |  |  | 0.2001861 | 0.00376799 |  |  | 0.2510525 | 0.003849271 | 0.310321 | 0.003838879 | 0.2471922 | 0.003863409
[5 empty] | 0.1902019 | 0.004521588 |  |  | 0.305 | 0.00499625 | 0.3683198 | 0.004606654 | 0.2736588 | 0.004636091
График E50 |  | График E |  |  | 0.2106474 | 0.005275186 |  |  | 0.3189282 | 0.005388979 | 0.4038604 | 0.00537443 | 0.3078892 | 0.005408773
eps | q | sigma |  |  | 0.2298926 | 0.006028784 |  |  | 0.3356717 | 0.006158833 | 0.4319758 | 0.006142206 | 0.348717 | 0.006181455
Горизонтальная линия E50 |  | Касательная |  |  | 0.2923075 | 0.006782382 |  |  | 0.3653816 | 0.006928687 | 0.457 | 0.006543868 | 0.3649756 | 0.006954136691
0 |  | a | b |  | 0.2732619 | 0.00753598 |  |  | 0.3804094 | 0.007698541 | 0.4781816 | 0.007677757 | 0.3962986 | 0.007726819
|  |  | 0 |  | 0.3141259 | 0.008289578 |  |  | 0.3999066 | 0.008468395 | 0.4998 | 0.008445533 | 0.4294194 | 0.0084995
Вертикальная линия E50 |  | p1 и p2 |  |  | 0.2912694 | 0.009043176 |  |  | 0.4151248 | 0.009238249 | 0.5158648 | 0.009213309 | 0.4432716 | 0.009272182
| 0 | 0 |  |  | 0.3553091 | 0.009700619 |  |  | 0.4306155 | 0.0100081 | 0.5233156 | 0.009981085 | 0.4653887 | 0.01004486
[5 empty] | 0.3298795 | 0.01055037 |  |  | 0.4513302 | 0.01077796 | 0.5283916 | 0.01074886 | 0.4988042 | 0.01081755
Касательная линия E50 |  |  |  |  | 0.3257928 | 0.01130397 |  |  | 0.4621204 | 0.01154781 | 0.5470324 | 0.01151664 | 0.5155516 | 0.01159023
0 | 0 | Горизонтальная 1 |  |  | 0.3377745 | 0.01205757 |  |  | 0.4863377 | 0.01231767 | 0.5549774 | 0.01228441 | 0.5364644 | 0.01236291
[5 empty] | 0.361796 | 0.01281117 |  |  | 0.5013336 | 0.01308752 | 0.5686661 | 0.01305219 | 0.5611761 | 0.01313559
Горизонтальная линия qкр |  |  |  |  | 0.3668286 | 0.01356476 |  |  | 0.5202596 | 0.01385737 | 0.5878377 | 0.01381996 | 0.5836202 | 0.01390827
Горизонтальная линия q |  | Горизонтальная 2 |  |  | 0.3968434 | 0.01431836 |  |  | 0.5440819 | 0.01485448 | 0.5960622 | 0.01422521 | 0.6140303 | 0.01468096
0 |  | 0 |  |  | 0.3928119 | 0.01507196 |  |  | 0.5530451 | 0.01539708 | 0.6142425 | 0.01535551 | 0.6480426 | 0.01568511
[5 empty] | 0.4267052 | 0.01582556 |  |  | 0.5765245 | 0.01616694 | 0.6377684 | 0.01612329 | 0.6647714 | 0.01622632
Вертикальная линия q |  |  |  |  | 0.4614946 | 0.01657916 |  |  | 0.5895555 | 0.01693679 | 0.6581583 | 0.01689107 | 0.6831157 | 0.016999
| 0 |  |  |  | 0.4821514 | 0.01733275 |  |  | 0.6199922 | 0.01770664 | 0.6830381 | 0.01765884 | 0.7084115 | 0.01777168
[5 empty] | 0.4616469 | 0.01808635 |  |  | 0.6376883 | 0.0184765 | 0.7021335 | 0.01842662 | 0.7390751 | 0.01854436
[5 empty] | 0.5229522 | 0.01883995 |  |  | 0.6650978 | 0.01924635 | 0.7235705 | 0.01919439 | 0.7784228 | 0.01931705
[5 empty] | 0.5080388 | 0.01959355 |  |  | 0.6915747 | 0.02001621 | 0.748075 | 0.01996217 | 0.8097709 | 0.02008973
[5 empty] | 0.4978779 | 0.02034715 |  |  | 0.7168729 | 0.02078606 | 0.7795728 | 0.02072995 | 0.8392358 | 0.02086241
[5 empty] | 0.5374406 | 0.02110074 |  |  | 0.7402462 | 0.02155591 | 0.8054898 | 0.02149772 | 0.8626337 | 0.02163509
[5 empty] | 0.5736984 | 0.02185434 |  |  | 0.7627488 | 0.02232577 | 0.8340519 | 0.0222655 | 0.8945809 | 0.02240777
[5 empty] | 0.5556225 | 0.02260794 |  |  | 0.7861343 | 0.02309562 | 0.862185 | 0.02303327 | 0.9260938 | 0.02318046
[5 empty] | 0.5761841 | 0.02336154 |  |  | 0.8127569 | 0.02386548 | 0.893715 | 0.02380105 | 0.9678887 | 0.02395314
[5 empty] | 0.5693545 | 0.02411514 |  |  | 0.8468704 | 0.02463533 | 0.9214677 | 0.02456882 | 0.9947818 | 0.02472582
[5 empty] | 0.589105 | 0.02486874 |  |  | 0.8699288 | 0.02540519 | 0.944369 | 0.0253366 | 1.022889 | 0.0254985
[5 empty] | 0.5734068 | 0.02562233 |  |  | 0.8899859 | 0.02617504 | 0.9722448 | 0.02610438 | 1.050728 | 0.02627118
[5 empty] | 0.5682313 | 0.02637593 |  |  | 0.9123958 | 0.02694489 | 0.995621 | 0.02687215 | 1.087314 | 0.02704386
[5 empty] | 0.5775497 | 0.02712953 |  |  | 0.9314122 | 0.02771475 | 1.014923 | 0.02763993 | 1.112663 | 0.02781655
[5 empty] | 0.6263332 | 0.02788313 |  |  | 0.9529893 | 0.0284846 | 1.048978 | 0.0284077 | 1.140192 | 0.02858923
[5 empty] | 0.6535531 | 0.02863673 |  |  | 0.9795808 | 0.02925446 | 1.062911 | 0.02917548 | 1.162717 | 0.02936191
[5 empty] | 0.6281808 | 0.02939032 |  |  | 0.9978408 | 0.03002431 | 1.081647 | 0.02994325 | 1.184855 | 0.03013459
[5 empty] | 0.6151874 | 0.03014392 |  |  | 1.010823 | 0.03079416 | 1.105113 | 0.03071103 | 1.202321 | 0.03090727
[5 empty] | 0.6425442 | 0.03089752 |  |  | 1.028482 | 0.03156402 | 1.120435 | 0.03147881 | 1.225732 | 0.03167996
[5 empty] | 0.6442226 | 0.03165112 |  |  | 1.04627 | 0.03233387 | 1.137639 | 0.03224658 | 1.237805 | 0.03245264
[5 empty] | 0.6331937 | 0.03240472 |  |  | 1.052843 | 0.03310373 | 1.15705 | 0.03301436 | 1.262255 | 0.03322532
[5 empty] | 0.6914289 | 0.03315831 |  |  | 1.063554 | 0.03387358 | 1.171494 | 0.03378213 | 1.266299 | 0.033998
[5 empty] | 0.6848994 | 0.03391191 |  |  | 1.078057 | 0.03464343 | 1.177997 | 0.03454991 | 1.277653 | 0.03477068
[5 empty] | 0.7015765 | 0.03466551 |  |  | 1.081306 | 0.03541329 | 1.178186 | 0.03531768 | 1.288634 | 0.03554337
[5 empty] | 0.6824314 | 0.03541911 |  |  | 1.088164 | 0.03618314 | 1.192124 | 0.03608546 | 1.296085 | 0.03631605
[5 empty] | 0.7106182 | 0.03617271 |  |  | 1.078217 | 0.036953 | 1.184201 | 0.03685324 | 1.291168 | 0.03708873
[5 empty] | 0.6805901 | 0.0369263 |  |  | 1.079369 | 0.03772285 | 1.183283 | 0.03762101 | 1.290795 | 0.03786141
[5 empty] | 0.6622218 | 0.0376799 |  |  | 1.085027 | 0.03849271 | 1.183104 | 0.03838879 | 1.291722 | 0.03863409
[5 empty] | 0.6394415 | 0.0384335 |  |  | 1.079317 | 0.03926256 | 1.179994 | 0.03915656 | 1.279082 | 0.03940677
[5 empty] | 0.706268 | 0.0391871 |  |  | 1.077764 | 0.04003241 | 1.184582 | 0.03992434 | 1.278505 | 0.04017946
[5 empty] | 0.6987199 | 0.0399407 |  |  | 1.070196 | 0.04080227 | 1.174596 | 0.04069211 | 1.277321 | 0.04095214
[5 empty] | 0.685816 | 0.04069429 |  |  | 1.073039 | 0.04157212 | 1.177067 | 0.04145989 | 1.278963 | 0.04172482
[5 empty] | 0.6385749 | 0.04144789 |  |  | 1.064317 | 0.04234198 | 1.164022 | 0.04222767 | 1.268559 | 0.0424975
[5 empty] | 0.6670153 | 0.04220149 |  |  | 1.061759 | 0.04311183 | 1.16229 | 0.04299544 | 1.269442 | 0.04327018
[5 empty] | 0.6961559 | 0.04295509 |  |  | 1.055589 | 0.04388168 | 1.164202 | 0.04376322 | 1.265143 | 0.04404287
[5 empty] | 0.6620154 | 0.04370869 |  |  | 1.056334 | 0.04465154 | 1.155685 | 0.04453099 | 1.260091 | 0.04481555
[5 empty] | 0.6206125 | 0.04446228 |  |  | 1.04582 | 0.04542139 | 1.147369 | 0.04529877 | 1.245617 | 0.04558823
[5 empty] | 0.6339658 | 0.04521588 |  |  | 1.043974 | 0.04619125 | 1.147083 | 0.04606654 | 1.240054 | 0.04636091
[5 empty] | 0.6730942 | 0.04596948 |  |  | 1.040321 | 0.0469611 | 1.141355 | 0.04683432 | 1.239231 | 0.04713359
[5 empty] | 0.6290162 | 0.04672308 |  |  | 1.031087 | 0.04773095 | 1.129816 | 0.0476021 | 1.224979 | 0.04790627
[5 empty] | 0.6447505 | 0.04747668 |  |  | 1.023699 | 0.04850081 | 1.120393 | 0.04836987 | 1.214929 | 0.04867896
[5 empty] | 0.6513159 | 0.04823027 |  |  | 1.012183 | 0.04927066 | 1.110315 | 0.04913765 | 1.205111 | 0.04945164
[5 empty] | 0.6067309 | 0.04898387 |  |  | 1.005565 | 0.05004052 | 1.107813 | 0.04990542 | 1.201658 | 0.05022432
[5 empty] | 0.6250144 | 0.04973747 |  |  | 1.002871 | 0.05081037 | 1.101314 | 0.0506732 | 1.200099 | 0.050997
[5 empty] | 0.655185 | 0.05049107 |  |  | 0.990628 | 0.05158022 | 1.085748 | 0.05144097 | 1.186665 | 0.05176968
[5 empty] | 0.5982614 | 0.05124467 |  |  | 0.985861 | 0.05235008 | 1.080843 | 0.05220875 | 1.171988 | 0.05254237
[5 empty] | 0.5882623 | 0.05199826 |  |  | 0.9765966 | 0.05311993 | 1.07243 | 0.05297653 | 1.162298 | 0.05331505
[5 empty] | 0.5822064 | 0.05275186 |  |  | 0.969861 | 0.05388979 | 1.071236 | 0.0537443 | 1.158225 | 0.05408773
[5 empty] | 0.6091123 | 0.05350546 |  |  | 0.9623804 | 0.05465964 | 1.063191 | 0.05451208 | 1.150001 | 0.05486041
[5 empty] | 0.5599988 | 0.05425906 |  |  | 0.9547809 | 0.0554295 | 1.051623 | 0.05527985 | 1.146256 | 0.05563309
[5 empty] | 0.5868845 | 0.05501266 |  |  | 0.9521886 | 0.05619935 | 1.041562 | 0.05604763 | 1.132122 | 0.05640578
[5 empty] | 0.5877881 | 0.05576625 |  |  | 0.9390297 | 0.0569692 | 1.028737 | 0.0568154 | 1.119829 | 0.05717846
[5 empty] | 0.6137284 | 0.05651985 |  |  | 0.9380304 | 0.05773906 | 1.026777 | 0.05758318 | 1.116607 | 0.05795114
[5 empty] | 0.589724 | 0.05727345 |  |  | 0.9275168 | 0.05850891 | 1.01551 | 0.05835096 | 1.104289 | 0.05872382
[5 empty] | 0.5847936 | 0.05802705 |  |  | 0.9201151 | 0.05927877 | 1.010166 | 0.05911873 | 1.099804 | 0.0594965
[5 empty] | 0.5349559 | 0.05878065 |  |  | 0.9150514 | 0.06004862 | 1.004874 | 0.05988651 | 1.084583 | 0.06026918
[5 empty] | 0.5672295 | 0.05953424 |  |  | 0.9112518 | 0.06081847 | 0.9881626 | 0.06065428 | 1.080457 | 0.06104187
[5 empty] | 0.5216333 | 0.06028784 |  |  | 0.9012426 | 0.06158833 | 0.9857608 | 0.06142206 | 1.067658 | 0.06181455
[5 empty] | 0.5711858 | 0.06104144 |  |  | 0.8887498 | 0.06235818 | 0.9831977 | 0.06218984 | 1.066615 | 0.06258723
[5 empty] | 0.5809057 | 0.06179504 |  |  | 0.8870997 | 0.06312804 | 0.9686023 | 0.06295761 | 1.06196 | 0.06335991
[5 empty] | 0.5288118 | 0.06254864 |  |  | 0.8758184 | 0.06389789 | 0.9696036 | 0.06372539 | 1.045624 | 0.06413259
[5 empty] | 0.5249228 | 0.06330223 |  |  | 0.874132 | 0.06466774 | 0.9640305 | 0.06449316 | 1.045536 | 0.06490528
[5 empty] | 0.5402572 | 0.06405583 |  |  | 0.8713667 | 0.0654376 | 0.9475122 | 0.06526094 | 1.040429 | 0.06567796
[5 empty] | 0.5578339 | 0.06480943 |  |  | 0.8622487 | 0.06620745 | 0.9491775 | 0.06602871 | 1.026833 | 0.06645064
[5 empty] | 0.5036714 | 0.06556303 |  |  | 0.8587041 | 0.06697731 | 0.9421556 | 0.06679649 | 1.019779 | 0.06722332
[5 empty] | 0.5267517 | 0.06631663 |  |  | 0.8558027 | 0.06774716 | 0.9360155 | 0.06756427 | 1.014629 | 0.067996
[5 empty] | 0.4978294 | 0.06707023 |  |  | 0.8461869 | 0.06851701 | 0.928863 | 0.06833204 | 1.006959 | 0.06876869
[5 empty] | 0.5308608 | 0.06782382 |  |  | 0.8452962 | 0.06928687 | 0.9325288 | 0.06909982 | 1.008699 | 0.06954136691
[5 empty] | 0.5228517 | 0.06857742 |  |  | 0.8436398 | 0.07005672 | 0.9192227 | 0.06986759 | 1.00406 | 0.07031405
[5 empty] | 0.493808 | 0.06933102 |  |  | 0.8383267 | 0.07082658 | 0.9173549 | 0.07063537 | 1.001552 | 0.07108673
[5 empty] | 0.5337356 | 0.07008462 |  |  | 0.8358661 | 0.07159643 | 0.9101351 | 0.07140314 | 0.9862863 | 0.07185941
[5 empty] | 0.4736403 | 0.07083822 |  |  | 0.823267 | 0.07236629 | 0.9034735 | 0.07217092 | 0.9888743 | 0.07263209
[5 empty] | 0.512528 | 0.07159181 |  |  | 0.8247385 | 0.07313614 | 0.89798 | 0.0729387 | 0.9779265 | 0.07340478
[5 empty] | 0.5284044 | 0.07234541 |  |  | 0.8185897 | 0.07390599 | 0.8960645 | 0.07370647 | 0.9724539 | 0.07417746
[5 empty] | 0.4712756 | 0.07309901 |  |  | 0.8123296 | 0.07467585 | 0.891837 | 0.07447425 | 0.9664673 | 0.07495014
[5 empty] | 0.5081472 | 0.07385261 |  |  | 0.8056675 | 0.0754457 | 0.8852074 | 0.07524202 | 0.9587776 | 0.07572282
[5 empty] | 0.4650253 | 0.07460621 |  |  | 0.8075123 | 0.07621556 | 0.8827858 | 0.0760098 | 0.9527957 | 0.0764955
[5 empty] | 0.5219155 | 0.0753598 |  |  | 0.7950732 | 0.07698541 | 0.878682 | 0.07677757 | 0.9562326 | 0.07726819
[5 empty] | 0.4938239 | 0.0761134 |  |  | 0.7914592 | 0.07775526 | 0.8706061 | 0.07754535 | 0.9458991 | 0.07804087
[5 empty] | 0.4597561 | 0.076867 |  |  | 0.7869795 | 0.07852512 | 0.860268 | 0.07831313 | 0.943706 | 0.07881355
[5 empty] | 0.4567182 | 0.0776206 |  |  | 0.7806431 | 0.07929497 | 0.8627777 | 0.0790809 | 0.9345644 | 0.07958623
[5 empty] | 0.5107159 | 0.0783742 |  |  | 0.7809591 | 0.08006483 | 0.8582451 | 0.07984868 | 0.933085 | 0.08035891
[5 empty] | 0.451755 | 0.07912779 |  |  | 0.7773366 | 0.08083468 | 0.8511803 | 0.08061645 | 0.9239788 | 0.08113159
[5 empty] | 0.4478416 | 0.07988139 |  |  | 0.7751847 | 0.08160453 | 0.8417931 | 0.08138423 | 0.9231567 | 0.08190428
[5 empty] | 0.4579813 | 0.08063499 |  |  | 0.7716125 | 0.08237439 | 0.8423935 | 0.082152 | 0.9176295 | 0.08267696
[5 empty] | 0.47318 | 0.08138859 |  |  | 0.758929 | 0.08314424 | 0.8359915 | 0.08291978 | 0.9083081 | 0.08344964
[5 empty] | 0.4934437 | 0.08214219 |  |  | 0.7543434 | 0.0839141 | 0.8283971 | 0.08368756 | 0.8973035 | 0.08422232
[5 empty] | 0.4867781 | 0.08289578 |  |  | 0.7586648 | 0.08468395 | 0.8224202 | 0.08445533 | 0.8942265 | 0.084995
[5 empty] | 0.4801891 | 0.08364938 |  |  | 0.7490022 | 0.08545381 | 0.8207708 | 0.08522311 | 0.898788 | 0.08576769
[5 empty] | 0.4756826 | 0.08440298 |  |  | 0.7428647 | 0.08622366 | 0.8168588 | 0.08599088 | 0.893499 | 0.08654037
[5 empty] | 0.4422644 | 0.08515658 |  |  | 0.7403615 | 0.08699351 | 0.8113943 | 0.08675866 | 0.8783702 | 0.08731305
[5 empty] | 0.4799403 | 0.08591018 |  |  | 0.7383016 | 0.08776337 | 0.8096871 | 0.08752643 | 0.8737127 | 0.08808573
[5 empty] | 0.4157163 | 0.08666377 |  |  | 0.740994 | 0.08853322 | 0.8025472 | 0.08829421 | 0.8732372 | 0.08885841
[5 empty] | 0.4125981 | 0.08741737 |  |  | 0.733648 | 0.08930308 | 0.8078847 | 0.08906199 | 0.8785547 | 0.0896311
[5 empty] | 0.4185917 | 0.08817097 |  |  | 0.7265725 | 0.09007293 | 0.7966094 | 0.08982976 | 0.868576 | 0.09040378
[5 empty] | 0.4177028 | 0.08892457 |  |  | 0.7292767 | 0.09084278 | 0.7928314 | 0.09059754 | 0.8621121 | 0.09117646
[5 empty] | 0.4319374 | 0.08967817 |  |  | 0.7259696 | 0.09161264 | 0.7989605 | 0.09136531 | 0.8553739 | 0.09194914
[5 empty] | 0.4733012 | 0.09043176 |  |  | 0.7272604 | 0.09238249 | 0.7903068 | 0.09213309 | 0.8626722 | 0.09272182
[5 empty] | 0.4368002 | 0.09118536 |  |  | 0.7145581 | 0.09315235 | 0.7882802 | 0.09290086 | 0.853518 | 0.0934945
[5 empty] | 0.4694402 | 0.09193896 |  |  | 0.7143719 | 0.0939222 | 0.7805907 | 0.09366864 | 0.859022 | 0.09426719
[5 empty] | 0.440227 | 0.09269256 |  |  | 0.7169107 | 0.09469205 | 0.7834483 | 0.09443642 | 0.8524953 | 0.09503987
[5 empty] | 0.4231665 | 0.09344616 |  |  | 0.7179838 | 0.09546191 | 0.7853628 | 0.09520419 | 0.8493487 | 0.09581255
[5 empty] | 0.4162646 | 0.09419975 |  |  | 0.7112002 | 0.09623176 | 0.7840443 | 0.09597197 | 0.8432931 | 0.09658523
[5 empty] | 0.422527 | 0.09495335 |  |  | 0.7156689 | 0.09700162 | 0.7791028 | 0.09673974 | 0.8505393 | 0.09735791
[5 empty] | 0.4179597 | 0.09570695 |  |  | 0.7072991 | 0.09777147 | 0.7773481 | 0.09750752 | 0.8390984 | 0.0981306
[5 empty] | 0.4435685 | 0.09646055 |  |  | 0.7112999 | 0.09854132 | 0.7719903 | 0.0982753 | 0.8508811 | 0.09890328
[5 empty] | 0.4223593 | 0.09721415 |  |  | 0.7052803 | 0.09931118 | 0.7827394 | 0.09904307 | 0.8446984 | 0.09967596
[5 empty] | 0.4483326 | 0.09796774 |  |  | 0.714841 | 0.100081 | 0.780496 | 0.09981085 | 0.8464511 | 0.1004486
[5 empty] | 0.4544396 | 0.09872134 |  |  | 0.7095054 | 0.1008509 | 0.7794763 | 0.1005786 | 0.8383475 | 0.1012213
[5 empty] | 0.3966637 | 0.09947494 |  |  | 0.7088482 | 0.1016207 | 0.7773524 | 0.1013464 | 0.8498572 | 0.101994
[5 empty] | 0.4520005 | 0.1002285 |  |  | 0.7066628 | 0.1023906 | 0.7725173 | 0.1021142 | 0.8481724 | 0.1027667
[5 empty] | 0.4364459 | 0.1009821 |  |  | 0.716043 | 0.1031604 | 0.7842639 | 0.1028819 | 0.8396856 | 0.1035394
[5 empty] | 0.4499958 | 0.1017357 |  |  | 0.7080824 | 0.1039303 | 0.7782853 | 0.1036497 | 0.8424891 | 0.1043121
[5 empty] | 0.4256459 | 0.1024893 |  |  | 0.7163746 | 0.1047002 | 0.7867745 | 0.1044175 | 0.8543753 | 0.1050847
[5 empty] | 0.4493921 | 0.1032429 |  |  | 0.7161132 | 0.10547 | 0.7867244 | 0.1051853 | 0.8505367 | 0.1058574
[5 empty] | 0.4002302 | 0.1039965 |  |  | 0.7126919 | 0.1062399 | 0.7808282 | 0.1059531 | 0.8451656 | 0.1066301
[5 empty] | 0.420156 | 0.1047501 |  |  | 0.7130044 | 0.1070097 | 0.7864788 | 0.1067208 | 0.8541544 | 0.1074028
[5 empty] | 0.4641654 | 0.1055037 |  |  | 0.7168442 | 0.1077796 | 0.7898692 | 0.1074886 | 0.8494954 | 0.1081755
[5 empty] | 0.4172541 | 0.1062573 |  |  | 0.725005 | 0.1085494 | 0.7865925 | 0.1082564 | 0.8528811 | 0.1089481
[5 empty] | 0.413418 | 0.1070109 |  |  | 0.7234804 | 0.1093193 | 0.7926416 | 0.1090242 | 0.8595038 | 0.1097208
[5 empty] | 0.4596529 | 0.1077645 |  |  | 0.7193641 | 0.1100891 | 0.7965096 | 0.1097919 | 0.862356 | 0.1104935
[5 empty] | 0.4249547 | 0.1085181 |  |  | 0.7243496 | 0.110859 | 0.7960894 | 0.1105597 | 0.85893 | 0.1112662
[5 empty] | 0.4213191 | 0.1092717 |  |  | 0.7246307 | 0.1116288 | 0.7962742 | 0.1113275 | 0.8667181 | 0.1120389
[5 empty] | 0.4777419 | 0.1100253 |  |  | 0.731001 | 0.1123987 | 0.7963568 | 0.1120953 | 0.8695129 | 0.1128116
[5 empty] | 0.4512191 | 0.1107789 |  |  | 0.737854 | 0.1131686 | 0.7995303 | 0.112863 | 0.8774066 | 0.1135842
[5 empty] | 0.4127463 | 0.1115325 |  |  | 0.7346835 | 0.1139384 | 0.8080878 | 0.1136308 | 0.8738916 | 0.1143569
[5 empty] | 0.4673195 | 0.1122861 |  |  | 0.732783 | 0.1147083 | 0.8105221 | 0.1143986 | 0.8730604 | 0.1151296
[5 empty] | 0.4789344 | 0.1130397 |  |  | 0.7381462 | 0.1154781 | 0.8128265 | 0.1151664 | 0.8778054 | 0.1159023
[5 empty] | 0.4395869 | 0.1137933 |  |  | 0.7402668 | 0.116248 | 0.8115937 | 0.1159341 | 0.8880188 | 0.116675
[5 empty] | 0.4272727 | 0.1145469 |  |  | 0.7427383 | 0.1170178 | 0.8197169 | 0.1167019 | 0.8913931 | 0.1174476
[5 empty] | 0.4449878 | 0.1153005 |  |  | 0.7501544 | 0.1177877 | 0.8200891 | 0.1174697 | 0.8935207 | 0.1182203
[5 empty] | 0.4797279 | 0.1160541 |  |  | 0.7492088 | 0.1185575 | 0.8168033 | 0.1182375 | 0.8923939 | 0.118993
[5 empty] | 0.4924888 | 0.1168077 |  |  | 0.756095 | 0.1193274 | 0.8192524 | 0.1190052 | 0.8972052 | 0.1197657
[5 empty] | 0.4782665 | 0.1175613 |  |  | 0.7561068 | 0.1200972 | 0.8288296 | 0.119773 | 0.8922469 | 0.1205384
[5 empty] | 0.4830566 | 0.1183149 |  |  | 0.7594376 | 0.1208671 | 0.8253277 | 0.1205408 | 0.8974114 | 0.1213111
[5 empty] | 0.440855 | 0.1190685 |  |  | 0.7594813 | 0.1216369 | 0.8298399 | 0.1213086 | 0.9055912 | 0.1220837
[5 empty] | 0.4716575 | 0.1198221 |  |  | 0.7608313 | 0.1224068 | 0.8363591 | 0.1220763 | 0.9046785 | 0.1228564
[5 empty] | 0.47646 | 0.1205757 |  |  | 0.7619814 | 0.1231767 | 0.8446784 | 0.1228441 | 0.9166657 | 0.1236291
[5 empty] | 0.4932979 | 0.1213293 |  |  | 0.7667853 | 0.1239465 | 0.8382574 | 0.1236119 | 0.9152176 | 0.1244018
[5 empty] | 0.4482514 | 0.1220829 |  |  | 0.7753662 | 0.1247164 | 0.8449311 | 0.1243797 | 0.9145809 | 0.1251745
[5 empty] | 0.4953237 | 0.1228365 |  |  | 0.7746288 | 0.1254862 | 0.8521046 | 0.1251474 | 0.9273611 | 0.1259471
[5 empty] | 0.5095152 | 0.1235901 |  |  | 0.7751739 | 0.1262561 | 0.8563788 | 0.1259152 | 0.9303592 | 0.1267198
[5 empty] | 0.5028266 | 0.1243437 |  |  | 0.7868024 | 0.1270259 | 0.8585544 | 0.126683 | 0.9304761 | 0.1274925
[5 empty] | 0.5022584 | 0.1250973 |  |  | 0.7897149 | 0.1277958 | 0.8575323 | 0.1274508 | 0.9288128 | 0.1282652
[5 empty] | 0.5158112 | 0.1258509 |  |  | 0.7883123 | 0.1285656 | 0.8684134 | 0.1282185 | 0.9380703 | 0.1290379
[5 empty] | 0.4884854 | 0.1266045 |  |  | 0.7959954 | 0.1293355 | 0.8736984 | 0.1289863 | 0.9506495 | 0.1298106
[5 empty] | 0.5232817 | 0.1273581 |  |  | 0.794165 | 0.1301053 | 0.8787882 | 0.1297541 | 0.9544515 | 0.1305832
[5 empty] | 0.4682006 | 0.1281117 |  |  | 0.8009218 | 0.1308752 | 0.8842837 | 0.1305219 | 0.9562772 | 0.1313559
[5 empty] | 0.4912426 | 0.1288653 |  |  | 0.8110667 | 0.1316451 | 0.8812856 | 0.1312897 | 0.9574275 | 0.1321286
[5 empty] | 0.5204084 | 0.1296189 |  |  | 0.8137005 | 0.1324149 | 0.8860949 | 0.1320574 | 0.9711035 | 0.1329013
[5 empty] | 0.5026983 | 0.1303725 |  |  | 0.8123238 | 0.1331848 | 0.8946123 | 0.1328252 | 0.9678062 | 0.133674
[5 empty] | 0.5311131 | 0.1311261 |  |  | 0.8210376 | 0.1339546 | 0.8979387 | 0.133593 | 0.9738364 | 0.1344466
[5 empty] | 0.5186532 | 0.1318797 |  |  | 0.8294427 | 0.1347245 | 0.9074749 | 0.1343608 | 0.9854952 | 0.1352193
[5 empty] | 0.5133192 | 0.1326333 |  |  | 0.8389397 | 0.1354943 | 0.9187218 | 0.1351285 | 0.9882836 | 0.135992
[5 empty] | 0.4811116 | 0.1333869 |  |  | 0.8406296 | 0.1362642 | 0.9229801 | 0.1358963 | 0.9931025 | 0.1367647
[5 empty] | 0.5190311 | 0.1341405 |  |  | 0.844313 | 0.137034 | 0.9307508 | 0.1366641 | 1.003853 | 0.1375374
[5 empty] | 0.5200781 | 0.134894 |  |  | 0.8498909 | 0.1378039 | 0.9288347 | 0.1374319 | 1.012836 | 0.1383101
[5 empty] | 0.5582531 | 0.1356476 |  |  | 0.8581639 | 0.1385737 | 0.9402325 | 0.1381996 | 1.019152 | 0.1390827
[5 empty] | 0.5005569 | 0.1364012 |  |  | 0.8626331 | 0.1393436 | 0.9425456 | 0.1389674 | 1.032703 | 0.1398554
[5 empty] | 0.5031488 | 0.1371548 |  |  | 0.8717442 | 0.1401134 | 0.9489472 | 0.1397352 | 1.032181 | 0.1406281
[5 empty] | 0.5111623 | 0.1379084 |  |  | 0.8800973 | 0.1408833 | 0.9602519 | 0.140503 | 1.052527 | 0.1414008
[5 empty] | 0.5695793 | 0.138662 |  |  | 0.8852647 | 0.1416532 | 0.9719293 | 0.1412707 | 1.049908 | 0.1421735
[5 empty] | 0.5833813 | 0.1394156 |  |  | 0.9011184 | 0.142423 | 0.9807488 | 0.1420385 | 1.060891 | 0.1429461
[5 empty] | 0.5315502 | 0.1401692 |  |  | 0.9008307 | 0.1431929 | 0.9923801 | 0.1428063 | 1.080542 | 0.1437188
[5 empty] | 0.5720676 | 0.1409228 |  |  | 0.9194737 | 0.1439627 | 1.002293 | 0.1435741 | 1.084428 | 0.1444915
[5 empty] | 0.5899153 | 0.1416764 |  |  | 0.9226198 | 0.1447326 | 1.012056 | 0.1443418 | 1.108115 | 0.1452642
[5 empty] | 0.580075 | 0.14243 |  |  | 0.9390409 | 0.1455024 | 1.029741 | 0.1451096 | 1.111471 | 0.1460369
[5 empty] | 0.5665283 | 0.1431836 |  |  | 0.9436094 | 0.1462723 | 1.041915 | 0.1458774 | 1.123662 | 0.1468096
[5 empty] | 0.565257 | 0.1439372 |  |  | 0.9646975 | 0.1470421 | 1.045849 | 0.1466452 | 1.146555 | 0.1475822
[5 empty] | 0.5972428 | 0.1446908 |  |  | 0.9708772 | 0.147812 | 1.065812 | 0.1474129 | 1.151816 | 0.1483549
[5 empty] | 0.6034675 | 0.1454444 |  |  | 0.9825209 | 0.1485818 | 1.080274 | 0.1481807 | 1.167312 | 0.1491276
[5 empty] | 0.6349126 | 0.146198 |  |  | 0.9981006 | 0.1493517 | 1.093004 | 0.1489485 | 1.194511 | 0.1499003
[5 empty] | 0.60156 | 0.1469516 |  |  | 1.016389 | 0.1501215 | 1.113372 | 0.1497163 | 1.202278 | 0.150673
[5 empty] | 0.6373914 | 0.1477052 |  |  | 1.021457 | 0.1508914 | 1.125248 | 0.150484 | 1.21698 | 0.1514456
[5 empty] | 0.6193884 | 0.1484588 |  |  | 1.043578 | 0.1516613 | 1.143001 | 0.1512518 | 1.241384 | 0.1522183
[5 empty] | 0.6905328 | 0.1492124 |  |  | 1.052924 | 0.1524311 | 1.150501 | 0.1520196 | 1.247057 | 0.152991
[5 empty] | 0.6848063 | 0.149966 |  |  | 1.069067 | 0.153201 | 1.172217 | 0.1527874 | 1.272066 | 0.1537637