## 1
Общество с ограниченной ответственностью "Инженерная геология" (ООО "ИнжГео") | [11 empty] | Общество с ограниченной ответственностью "Инженерная геология" (ООО "ИнжГео")
Юр. адрес: 117279, г. Москва, ул. Миклухо-Маклая, 36 а, этаж 5, пом. XXIII к. 76-84 | [11 empty] | Юр. адрес: 117279, г. Москва, ул. Миклухо-Маклая, 36 а, этаж 5, пом. XXIII к. 76-84 | [8 empty] | нагр |  |  | X0 | Y0 | R |  | нагр |  |  |  | X0 | Y0 | R | нагр |  |  |  | X0 | Y0 | R |  | нагр |  |  |  | X0 | Y0 | R
Телефон/факс +7 (495) 132-30-00, Адрес электронной почты inbox@inj-geo.ru | [11 empty] | Телефон/факс +7 (495) 132-30-00, Адрес электронной почты inbox@inj-geo.ru | [12 empty] | 0 | [7 empty] | 0 | [6 empty] | 0 | [7 empty] | 0
[21 empty] | девиатор | [6 empty] | девиатор | [6 empty] | девиатор | [7 empty] | девиатор
Испытательная лаборатория ООО «ИнжГео» | [11 empty] | Испытательная лаборатория ООО «ИнжГео» | [8 empty] | x0 | Угол | X | Y |  |  |  | x0 |  | Угол | X | Y |  |  | x0 |  | Угол | X | Y |  |  |  | x0 |  | Угол | X | Y
Адрес места осуществления деятельности лаборатории: г. Москва, просп. Вернадского, д. 51, стр. 1 | [11 empty] | Адрес места осуществления деятельности лаборатории: г. Москва, просп. Вернадского, д. 51, стр. 1 | [9 empty] | 0 | [7 empty] | 0 | [6 empty] | 0 | [7 empty] | 0
Телефон +7(910)4557682, E-mail: slg85@mail.ru | [11 empty] | Телефон +7(910)4557682, E-mail: slg85@mail.ru | [9 empty] | 5 | [7 empty] | 5 | [6 empty] | 5 | [7 empty] | 5
[22 empty] | 10 | [7 empty] | 10 | [6 empty] | 10 | [7 empty] | 10
[12 empty] | Протокол испытаний № 13-63/31 от 29-11-2022 | [9 empty] | 15 | [7 empty] | 15 | [6 empty] | 15 | [7 empty] | 15
[22 empty] | 20 | [7 empty] | 20 | [6 empty] | 20 | [7 empty] | 20
[12 empty] | Наименование и адрес заказчика: Переход трубопровода через р. Енисей | [9 empty] | 25 | [7 empty] | 25 | [6 empty] | 25 | [7 empty] | 25
[12 empty] | Наименование объекта: ООО Регионстрой | [9 empty] | 30 | [7 empty] | 30 | [6 empty] | 30 | [7 empty] | 30
Наименование используемого метода/методики: ГОСТ 12248.4-2020 | [11 empty] | Наименование используемого метода/методики: ГОСТ 12248.3-2020 | [9 empty] | 35 | [7 empty] | 35 | [6 empty] | 35 | [7 empty] | 35
Условия проведения испытания: температура окружающей среды (18 - 25)0С, влажность воздуха (40 - 75)% | [11 empty] | Условия проведения испытания: температура окружающей среды (18 - 25)0С, влажность воздуха (40 - 75)% | [9 empty] | 40 | [7 empty] | 40 | [6 empty] | 40 | [7 empty] | 40
[12 empty] | Дата получение объекта подлежащего испытаниям: 02-11-2022 | [9 empty] | 45 | [7 empty] | 45 | [6 empty] | 45 | [7 empty] | 45
[12 empty] | Дата испытания: 25.10.2022-19.11.2031 | [9 empty] | 50 | [7 empty] | 50 | [6 empty] | 50 | [7 empty] | 50
[22 empty] | 55 | [7 empty] | 55 | [6 empty] | 55 | [7 empty] | 55
Испытание грунтов методом трехосного сжатия | [11 empty] | Испытание грунтов методом трехосного сжатия | [9 empty] | 60 | [7 empty] | 60 | [6 empty] | 60 | [7 empty] | 60
[22 empty] | 65 | [7 empty] | 65 | [6 empty] | 65 | [7 empty] | 65
Лабораторный номер: | [6 empty] | We, д.е. = |  |  |  |  | Лабораторный номер: |  | 1066 |  |  |  | We, д.е. = | 0.386134585 |  |  | 70 | [7 empty] | 70 | [6 empty] | 70 | [7 empty] | 70
Номер скважины: | [6 empty] | ρ, г/см3 = |  |  |  |  | Номер скважины: |  | BH-102 |  |  |  | ρ, г/см3 = | 1.74 |  |  | 75 | [7 empty] | 75 | [6 empty] | 75 | [7 empty] | 75
Глубина отбора, м: | [6 empty] | ρs, г/см3 = |  |  |  |  | Глубина отбора, м: |  | 1.4 |  |  |  | ρs, г/см3 = | 2.71 |  |  | 80 | [7 empty] | 80 | [6 empty] | 80 | [7 empty] | 80
Наименование грунта: | [6 empty] | e, д.е. = |  |  |  |  | Наименование грунта: |  | Суглинок, после оттаивания текучепластичный, легкий пылеватый |  |  |  | e, д.е. = | 1.158865 |  |  | 85 | [7 empty] | 85 | [6 empty] | 85 | [7 empty] | 85
Схема проведения опыта: | [6 empty] | IL, д.е. = |  |  |  |  | Схема проведения опыта: |  | КД |  |  |  | IL, д.е. = | 0.977 |  |  | 90 | [7 empty] | 90 | [6 empty] | 90 | [7 empty] | 90
[22 empty] | 95 | [7 empty] | 95 | [6 empty] | 95 | [7 empty] | 95
[22 empty] | 100 | [7 empty] | 100 | [6 empty] | 100 | [7 empty] | 100
Результаты испытаний | [11 empty] | Результаты испытаний | [9 empty] | 105 | [7 empty] | 105 | [6 empty] | 105 | [7 empty] | 105
[22 empty] | 110 | [7 empty] | 110 | [6 empty] | 110 | [7 empty] | 110
[22 empty] | 115 | [7 empty] | 115 | [6 empty] | 115 | [7 empty] | 115
[22 empty] | 120 | [7 empty] | 120 | [6 empty] | 120 | [7 empty] | 120
[22 empty] | 125 | [7 empty] | 125 | [6 empty] | 125 | [7 empty] | 125
[22 empty] | 130 | [7 empty] | 130 | [6 empty] | 130 | [7 empty] | 130
[22 empty] | 135 | [7 empty] | 135 | [6 empty] | 135 | [7 empty] | 135
[22 empty] | 140 | [7 empty] | 140 | [6 empty] | 140 | [7 empty] | 140
[22 empty] | 145 | [7 empty] | 145 | [6 empty] | 145 | [7 empty] | 145
[22 empty] | 150 | [7 empty] | 150 | [6 empty] | 150 | [7 empty] | 150
[22 empty] | 155 | [7 empty] | 155 | [6 empty] | 155 | [7 empty] | 155
[22 empty] | 160 | [7 empty] | 160 | [6 empty] | 160 | [7 empty] | 160
[22 empty] | 165 | [7 empty] | 165 | [6 empty] | 165 | [7 empty] | 165
[22 empty] | 170 | [7 empty] | 170 | [6 empty] | 170 | [7 empty] | 170
[22 empty] | 175 | [7 empty] | 175 | [6 empty] | 175 | [7 empty] | 175
[22 empty] | 180 | [7 empty] | 180 | [6 empty] | 180 | [7 empty] | 180
[13 empty] | Давление в камере, Мпа σ3 | Вертикальная нагрузка, Мпа σ1 | Поровое давление, Мпа u
| K0, д.е. | 0.741181 |  |  |  |  | Коэфф. Точки | [5 empty] | 0.05 | 0.09795207 | [5 empty] | 1 | [6 empty] | σ3,кПа | σ1,кПа | u, кПа |  |  |  | 4
| q_zg, МПа | 0.03705905 | [10 empty] | 0.15 | 0.2677917 | [27 empty] | δ3, Мпа | δ1-δ3, МПа | δ1, МПа | δ1, КПа
|  |  | Модуль деформации, МПа: | [9 empty] | 0.25 | 0.4376313 | [21 empty] | С, МПа:
|  |  | Е0= |  | Точки модуля (полное напр.), МПа |  |  |  | 0.03705905 | 0.05929448 | [25 empty] | φ, град:
|  |  | E50 = |  | qf (полное напр.), МПа |  |  |  | 0.07342855 | [26 empty] | E, Мпа
|  |  | Коэф. Поперечной деформации, ϑ = | [9 empty] | Эффективные значения угла внутреннего трения и удельного сцепления ϕ', С' | [13 empty] | x | 0
[13 empty] | ϕ', град. = | 15 | [12 empty] | y |  |  |  | С, кПа | φ,°
[13 empty] | С', МПа = | 0.005
| Исполнитель: | [6 empty] | Морозов Д.С. |  |  |  |  | Исполнитель: |  |  |  |  | Морозов Д.С.
| Начальник исп. лаборатории: | [6 empty] | Семиколенова Л.Г. |  |  |  |  | Начальник исп. лаборатории: |  |  |  |  | Семиколенова Л.Г.
Лист 1 , всего листов 2 | [11 empty] | Лист 2 , всего листов 2
Частичное воспроизведение протокола испытаний без письменного разрешения ООО «ИнжГео» ЗАПРЕЩАЕТСЯ | [11 empty] | Частичное воспроизведение протокола испытаний без письменного разрешения ООО «ИнжГео» ЗАПРЕЩАЕТСЯ
[5 empty] | второй график |  | первый график | [9 empty] | К Пуассона
dev50 | epsE50 | ind | devE0 | epsE0 | dev | eps | sigma |  | dev1 | eps1 | dev2 | eps2 | dev3 | eps3 |  | Глины
0.02342855 | 0.008128812 |  |  |  | 0 | 0 |  |  | 0 | 0 | 0 | 0 | 0 | 0 |  | < 0 | 0,20-0,30
ind |  |  |  |  | 0.0003000798 | 0.0007104966 |  |  | 0.003078538 | 0.0007739782 | 0.0101757 | 0.000708694 | 0.01687631 | 0.0006984723 |  | 0-0,25 | 0,30-0,38
2 |  |  |  |  | 0.002410213 | 0.001420993 |  |  | 0.006503092 | 0.001547956 | 0.01994737 | 0.001417388 | 0.03086274 | 0.001396945 |  | 0,25< | 0,38-0,45
E0 |  |  |  |  | 0.008192091 | 0.00213149 |  |  | 0.009 | 0.002193476 | 0.0280798 | 0.002126082 | 0.043 | 0.001977347 |  | Суглинки | 0,35-0,37
epsE0 | devE0 |  |  |  | 0.01111771 | 0.002709604 |  |  | 0.01147176 | 0.003095913 | 0.037 | 0.003036236 | 0.05498979 | 0.002793889 |  | Пески и супеси | 0,30-0,35
0.002709604 | 0.01111771 |  |  |  | 0.01154532 | 0.003552483 |  |  | 0.01388109 | 0.003869891 | 0.03991103 | 0.00354347 | 0.06543979 | 0.003492362
[5 empty] | 0.01341824 | 0.00426298 |  |  | 0.01564163 | 0.004643869 | 0.04456704 | 0.004252164 | 0.07293967 | 0.004190834
График E50 |  | График E |  |  | 0.01714681 | 0.004973476 |  |  | 0.01755929 | 0.005417848 | 0.04974496 | 0.004960858 | 0.08237984 | 0.004889306
eps | q | sigma |  |  | 0.0187445 | 0.005683973 |  |  | 0.01933996 | 0.006191826 | 0.05253847 | 0.005669552 | 0.08825071 | 0.005587779
Горизонтальная линия E50 |  | Касательная |  |  | 0.01822476 | 0.00639447 |  |  | 0.02128956 | 0.006965804 | 0.05664123 | 0.006378246 | 0.09381567 | 0.006141595
0 |  | a | b |  | 0.01860103 | 0.007104966 |  |  | 0.02251398 | 0.007739782 | 0.05889585 | 0.006880341 | 0.09973039 | 0.006984723
|  |  | 0 |  | 0.02342855 | 0.008128812 |  |  | 0.02397604 | 0.008318769 | 0.06232506 | 0.007795634 | 0.1038234 | 0.007683195
Вертикальная линия E50 |  | p1 и p2 |  |  | 0.02210926 | 0.008525959 |  |  | 0.02531367 | 0.009287739 | 0.06500444 | 0.008504328 | 0.1085409 | 0.008381668
| 0 | 0 |  |  | 0.02134015 | 0.009236456 |  |  | 0.02671652 | 0.01006172 | 0.06868518 | 0.009213022 | 0.1140737 | 0.00908014
[5 empty] | 0.02658306 | 0.009946953 |  |  | 0.02812468 | 0.0108357 | 0.070757 | 0.009921716 | 0.1182125 | 0.009778612
Касательная линия E50 |  |  |  |  | 0.0248324 | 0.01065745 |  |  | 0.0295308 | 0.01160967 | 0.07380961 | 0.01063041 | 0.1225481 | 0.01047708
0 | 0 | Горизонтальная 1 |  |  | 0.02608258 | 0.01136795 |  |  | 0.03102756 | 0.01238365 | 0.07673272 | 0.0113391 | 0.1273715 | 0.01117556
[5 empty] | 0.02932801 | 0.01207844 |  |  | 0.03270764 | 0.01315763 | 0.08011604 | 0.0120478 | 0.1320734 | 0.01187403
Горизонтальная линия qкр |  |  |  |  | 0.02856309 | 0.01278894 |  |  | 0.03366372 | 0.01393161 | 0.08214929 | 0.01275649 | 0.1363446 | 0.0125725
Горизонтальная линия q |  | Горизонтальная 2 |  |  | 0.03078224 | 0.01349944 |  |  | 0.03498847 | 0.01470559 | 0.08552217 | 0.01346519 | 0.1412759 | 0.01327097
0 |  | 0 |  |  | 0.03097987 | 0.01420993 |  |  | 0.03647456 | 0.01547956 | 0.08822441 | 0.01417388 | 0.1443582 | 0.01396945
[5 empty] | 0.03215038 | 0.01492043 |  |  | 0.03751468 | 0.01625354 | 0.0906457 | 0.01488257 | 0.1487822 | 0.01466792
Вертикальная линия q |  |  |  |  | 0.03628817 | 0.01563093 |  |  | 0.03880149 | 0.01702752 | 0.09357578 | 0.01559127 | 0.1524389 | 0.01536639
| 0 |  |  |  | 0.03738767 | 0.01634142 |  |  | 0.03992767 | 0.0178015 | 0.09610433 | 0.01629996 | 0.1557189 | 0.01606486
[5 empty] | 0.03844328 | 0.01705192 |  |  | 0.04128589 | 0.01857548 | 0.09752109 | 0.01700866 | 0.1581132 | 0.01676334
[5 empty] | 0.03544941 | 0.01776242 |  |  | 0.04196884 | 0.01934946 | 0.1003158 | 0.01771735 | 0.1627125 | 0.01746181
[5 empty] | 0.04040046 | 0.01847291 |  |  | 0.04316918 | 0.02012343 | 0.102278 | 0.01842604 | 0.1643076 | 0.01816028
[5 empty] | 0.03929084 | 0.01918341 |  |  | 0.04377959 | 0.02089741 | 0.1039977 | 0.01913474 | 0.1674894 | 0.01885875
[5 empty] | 0.04211497 | 0.01989391 |  |  | 0.04469275 | 0.02167139 | 0.1060643 | 0.01984343 | 0.1696487 | 0.01955722
[5 empty] | 0.04286724 | 0.0206044 |  |  | 0.04520133 | 0.02244537 | 0.1076678 | 0.02055213 | 0.1714762 | 0.0202557
[5 empty] | 0.04054208 | 0.0213149 |  |  | 0.04579801 | 0.02321935 | 0.1086977 | 0.02126082 | 0.1740629 | 0.02095417
[5 empty] | 0.04013389 | 0.0220254 |  |  | 0.04577545 | 0.02399332 | 0.1106438 | 0.02196951 | 0.1748995 | 0.02165264
[5 empty] | 0.04463707 | 0.02273589 |  |  | 0.04642635 | 0.0247673 | 0.1118957 | 0.02267821 | 0.1763768 | 0.02235111
[5 empty] | 0.04504604 | 0.02344639 |  |  | 0.04654337 | 0.02554128 | 0.1118433 | 0.0233869 | 0.1775857 | 0.02304959
[5 empty] | 0.0423552 | 0.02415688 |  |  | 0.04651861 | 0.02631526 | 0.1133762 | 0.0240956 | 0.1795169 | 0.02374806
[5 empty] | 0.04255897 | 0.02486738 |  |  | 0.04615582 | 0.02708924 | 0.1137842 | 0.02480429 | 0.1805614 | 0.02444653
[5 empty] | 0.04365174 | 0.02557788 |  |  | 0.04607506 | 0.02786322 | 0.1139569 | 0.02551299 | 0.1804098 | 0.025145
[5 empty] | 0.04364684 | 0.02628837 |  |  | 0.04529705 | 0.02863719 | 0.1136201 | 0.02622168 | 0.1805582 | 0.02584348
[5 empty] | 0.04459803 | 0.02699887 |  |  | 0.04524252 | 0.02941117 | 0.1127518 | 0.02693037 | 0.1807644 | 0.02654195
[5 empty] | 0.04151203 | 0.02770937 |  |  | 0.04433217 | 0.03018515 | 0.112565 | 0.02763907 | 0.1796614 | 0.02724042
[5 empty] | 0.04439219 | 0.02841986 |  |  | 0.04378674 | 0.03095913 | 0.1120706 | 0.02834776 | 0.1796681 | 0.02793889
[5 empty] | 0.04124183 | 0.02913036 |  |  | 0.04362694 | 0.03173311 | 0.1114791 | 0.02905646 | 0.1777031 | 0.02863736
[5 empty] | 0.04406429 | 0.02984086 |  |  | 0.04277349 | 0.03250709 | 0.1115015 | 0.02976515 | 0.1772851 | 0.02933584
[5 empty] | 0.04386291 | 0.03055135 |  |  | 0.04224712 | 0.03328106 | 0.1109485 | 0.03047384 | 0.1768328 | 0.03003431
[5 empty] | 0.04364102 | 0.03126185 |  |  | 0.04186855 | 0.03405504 | 0.1096308 | 0.03118254 | 0.1745649 | 0.03073278
[5 empty] | 0.04240195 | 0.03197235 |  |  | 0.0415585 | 0.03482902 | 0.1092592 | 0.03189123 | 0.1737001 | 0.03143125
[5 empty] | 0.04114904 | 0.03268284 |  |  | 0.04133768 | 0.035603 | 0.1083444 | 0.03259993 | 0.1730571 | 0.03212973
[5 empty] | 0.04288562 | 0.03339334 |  |  | 0.04112683 | 0.03637698 | 0.1070973 | 0.03330862 | 0.1705546 | 0.0328282
[5 empty] | 0.04161503 | 0.03410384 |  |  | 0.04084666 | 0.03715095 | 0.1069284 | 0.03401731 | 0.1691113 | 0.03352667
[5 empty] | 0.04034061 | 0.03481433 |  |  | 0.0407652 | 0.03792493 | 0.1059487 | 0.03472601 | 0.1680458 | 0.03422514
[5 empty] | 0.04006568 | 0.03552483 |  |  | 0.04102389 | 0.03869891 | 0.1051688 | 0.0354347 | 0.1661769 | 0.03492362
[5 empty] | 0.03879358 | 0.03623533 |  |  | 0.04111985 | 0.03947289 | 0.1043996 | 0.0361434 | 0.1661232 | 0.03562209
[5 empty] | 0.03952765 | 0.03694582 |  |  | 0.04115035 | 0.04024687 | 0.1034517 | 0.03685209 | 0.1637035 | 0.03632056
[5 empty] | 0.04227121 | 0.03765632 |  |  | 0.04131266 | 0.04102085 | 0.101936 | 0.03756078 | 0.1634365 | 0.03701903
[5 empty] | 0.03902761 | 0.03836682 |  |  | 0.04130405 | 0.04179482 | 0.1013631 | 0.03826948 | 0.1614408 | 0.0377175
[5 empty] | 0.04080018 | 0.03907731 |  |  | 0.04182179 | 0.0425688 | 0.1004439 | 0.03897817 | 0.1607351 | 0.03841598
[5 empty] | 0.03859226 | 0.03978781 |  |  | 0.04196314 | 0.04334278 | 0.1000891 | 0.03968687 | 0.1590382 | 0.03911445
[5 empty] | 0.03940717 | 0.04049831 |  |  | 0.04232538 | 0.04411676 | 0.0994094 | 0.04039556 | 0.1577687 | 0.03981292
[5 empty] | 0.03824825 | 0.0412088 |  |  | 0.04250577 | 0.04489074 | 0.09881563 | 0.04110425 | 0.1564454 | 0.04051139
[5 empty] | 0.03911885 | 0.0419193 |  |  | 0.04260158 | 0.04566472 | 0.09911852 | 0.04181295 | 0.1569869 | 0.04120987
[5 empty] | 0.04102228 | 0.0426298 |  |  | 0.04291009 | 0.04643869 | 0.09892883 | 0.04252164 | 0.1568119 | 0.04190834
[5 empty] | 0.03696189 | 0.04334029 |  |  | 0.04322856 | 0.04721267 | 0.09865731 | 0.04323034 | 0.1563391 | 0.04260681
[5 empty] | 0.03994101 | 0.04405079 |  |  | 0.04355426 | 0.04798665 | 0.0982155 | 0.04393903 | 0.1565865 | 0.04330528
[5 empty] | 0.04096246 | 0.04476129 |  |  | 0.04398445 | 0.04876063 | 0.09903803 | 0.04464772 | 0.1551521 | 0.04400376
[5 empty] | 0.04102485 | 0.04547178 |  |  | 0.04461642 | 0.04953461 | 0.09932812 | 0.04535642 | 0.1569192 | 0.04470223
[5 empty] | 0.03912525 | 0.04618228 |  |  | 0.04484742 | 0.05030858 | 0.09977076 | 0.04606511 | 0.1563731 | 0.0454007
[5 empty] | 0.03926071 | 0.04689278 |  |  | 0.04517472 | 0.05108256 | 0.100051 | 0.04677381 | 0.1573987 | 0.04609917
[5 empty] | 0.03742827 | 0.04760327 |  |  | 0.0453956 | 0.05185654 | 0.1002538 | 0.0474825 | 0.158081 | 0.04679765
[5 empty] | 0.041625 | 0.04831377 |  |  | 0.04590733 | 0.05263052 | 0.1017642 | 0.04819119 | 0.1589052 | 0.04749612
[5 empty] | 0.03984794 | 0.04902427 |  |  | 0.04600716 | 0.0534045 | 0.1020672 | 0.04889989 | 0.1605563 | 0.04819459
[5 empty] | 0.04009414 | 0.04973476 |  |  | 0.04649238 | 0.05417848 | 0.1030478 | 0.04960858 | 0.1611193 | 0.04889306
[5 empty] | 0.04236067 | 0.05044526 |  |  | 0.04646024 | 0.05495245 | 0.1041911 | 0.05031728 | 0.1642793 | 0.04959153
[5 empty] | 0.03864457 | 0.05115576 |  |  | 0.04660803 | 0.05572643 | 0.105282 | 0.05102597 | 0.1652214 | 0.05029001
[5 empty] | 0.03994289 | 0.05186625 |  |  | 0.047233 | 0.05650041 | 0.1068056 | 0.05173466 | 0.1671306 | 0.05098848
[5 empty] | 0.04325268 | 0.05257675 |  |  | 0.04723243 | 0.05727439 | 0.1072469 | 0.05244336 | 0.1687919 | 0.05168695
[5 empty] | 0.04057101 | 0.05328725 |  |  | 0.04760358 | 0.05804837 | 0.1086908 | 0.05315205 | 0.1689905 | 0.05238542
[5 empty] | 0.04389492 | 0.05399774 |  |  | 0.04754373 | 0.05882234 | 0.1102224 | 0.05386075 | 0.1712113 | 0.0530839
[5 empty] | 0.04122146 | 0.05470824 |  |  | 0.04775014 | 0.05959632 | 0.1113268 | 0.05456944 | 0.1726394 | 0.05378237
[5 empty] | 0.04354769 | 0.05541874 |  |  | 0.04752008 | 0.0603703 | 0.1119889 | 0.05527813 | 0.1735599 | 0.05448084
[5 empty] | 0.04387066 | 0.05612923 |  |  | 0.04795207 | 0.06114428 | 0.1124937 | 0.05598683 | 0.1760578 | 0.05517931
[5 empty] | 0.04318741 | 0.05683973 |  |  | 0.04765193 | 0.06191826 | 0.1137262 | 0.05669552 | 0.1770182 | 0.05587779
[5 empty] | 0.04249502 | 0.05755023 |  |  | 0.04785129 | 0.06269224 | 0.1147715 | 0.05740422 | 0.1798261 | 0.05657626
[5 empty] | 0.04279052 | 0.05826072 |  |  | 0.04765017 | 0.06346621 | 0.1154146 | 0.05811291 | 0.1805666 | 0.05727473
[5 empty] | 0.04207097 | 0.05897122 |  |  | 0.04784855 | 0.06424019 | 0.1160405 | 0.0588216 | 0.1817247 | 0.0579732
[5 empty] | 0.04233342 | 0.05968172 |  |  | 0.04784645 | 0.06501417 | 0.1161341 | 0.0595303 | 0.1834856 | 0.05867167
[5 empty] | 0.04357492 | 0.06039221 |  |  | 0.04764387 | 0.06578815 | 0.1166806 | 0.06023899 | 0.1841341 | 0.05937015
[5 empty] | 0.0468571 | 0.06110271 |  |  | 0.04784083 | 0.06656213 | 0.1177917 | 0.06094769 | 0.1846555 | 0.06006862
[5 empty] | 0.04299158 | 0.06181321 |  |  | 0.04763731 | 0.06733611 | 0.1168899 | 0.06165638 | 0.1858347 | 0.06076709
[5 empty] | 0.04319582 | 0.0625237 |  |  | 0.04763335 | 0.06811008 | 0.1177732 | 0.06236507 | 0.1876313 | 0.06146556
[5 empty] | 0.04640585 | 0.0632342 |  |  | 0.04782893 | 0.06888406 | 0.1174399 | 0.06307377 | 0.1868345 | 0.06216404
[5 empty] | 0.04362043 | 0.0639447 |  |  | 0.04772406 | 0.06965804 | 0.1169907 | 0.06378246 | 0.1886114 | 0.06286251
[5 empty] | 0.04383832 | 0.06465519 |  |  | 0.04781876 | 0.07043202 | 0.1171266 | 0.06449116 | 0.1885882 | 0.06356098
[5 empty] | 0.04605826 | 0.06536569 |  |  | 0.04791303 | 0.071206 | 0.1172482 | 0.06519985 | 0.1888622 | 0.06425945
[5 empty] | 0.04627902 | 0.06607619 |  |  | 0.04780687 | 0.07197997 | 0.1171565 | 0.06590854 | 0.1896309 | 0.06495793
[5 empty] | 0.04549935 | 0.06678668 |  |  | 0.04770029 | 0.07275395 | 0.1168522 | 0.06661724 | 0.1904916 | 0.0656564
[5 empty] | 0.04871802 | 0.06749718 |  |  | 0.0474933 | 0.07352793 | 0.1161361 | 0.06732593 | 0.1918417 | 0.06635487
[5 empty] | 0.04493376 | 0.06820767 |  |  | 0.0477859 | 0.07430191 | 0.1171091 | 0.06803463 | 0.1928787 | 0.06705334
[5 empty] | 0.04814535 | 0.06891817 |  |  | 0.0476781 | 0.07507589 | 0.116772 | 0.06874332 | 0.1919998 | 0.06775181
[5 empty] | 0.04935154 | 0.06962867 |  |  | 0.04746991 | 0.07584987 | 0.1166255 | 0.06945202 | 0.1927025 | 0.06845029
[5 empty] | 0.04555108 | 0.07033916 |  |  | 0.04766133 | 0.07662384 | 0.1162706 | 0.07016071 | 0.1932842 | 0.06914876
[5 empty] | 0.04774273 | 0.07104966 |  |  | 0.04755237 | 0.07739782 | 0.115408 | 0.0708694 | 0.1953423 | 0.06984723
[5 empty] | 0.04592525 | 0.07176016 |  |  | 0.04764304 | 0.0781718 | 0.1156385 | 0.0715781 | 0.1951741 | 0.0705457
[5 empty] | 0.05009739 | 0.07247065 |  |  | 0.04763333 | 0.07894578 | 0.115863 | 0.07228679 | 0.195777 | 0.07124418
[5 empty] | 0.05025791 | 0.07318115 |  |  | 0.04762327 | 0.07971976 | 0.1156822 | 0.07299549 | 0.1965485 | 0.07194265
[5 empty] | 0.04840556 | 0.07389165 |  |  | 0.04781285 | 0.08049374 | 0.115397 | 0.07370418 | 0.1955859 | 0.07264112
[5 empty] | 0.04853911 | 0.07460214 |  |  | 0.04760208 | 0.08126771 | 0.1155082 | 0.07441287 | 0.1974866 | 0.07333959
[5 empty] | 0.04665731 | 0.07531264 |  |  | 0.04759097 | 0.08204169 | 0.1144166 | 0.07512157 | 0.197048 | 0.07403807
[5 empty] | 0.0497589 | 0.07602314 |  |  | 0.04747953 | 0.08281567 | 0.115123 | 0.07583026 | 0.1976674 | 0.07473654
[5 empty] | 0.04884266 | 0.07673363 |  |  | 0.04756775 | 0.08358965 | 0.1149283 | 0.07653896 | 0.1983424 | 0.07543501
[5 empty] | 0.05090734 | 0.07744413 |  |  | 0.04734855 | 0.08436363 | 0.1148332 | 0.07724765 | 0.1989702 | 0.07613348
[5 empty] | 0.04795169 | 0.07815463 |  |  | 0.04751032 | 0.0851376 | 0.1143386 | 0.07795634 | 0.1984482 | 0.07683195
[5 empty] | 0.04897447 | 0.07886512 |  |  | 0.04725411 | 0.08591158 | 0.1135452 | 0.07866504 | 0.1985738 | 0.07753043
[5 empty] | 0.04697417 | 0.07957562 |  |  | 0.04748118 | 0.08668556 | 0.1132539 | 0.07937373 | 0.1975445 | 0.0782289
[5 empty] | 0.04794887 | 0.08028612 |  |  | 0.04749278 | 0.08745954 | 0.1140656 | 0.08008243 | 0.1976575 | 0.07892737
[5 empty] | 0.04689945 | 0.08099661 |  |  | 0.04729017 | 0.08823352 | 0.113081 | 0.08079112 | 0.1989106 | 0.07962584
[5 empty] | 0.05082713 | 0.08170711 |  |  | 0.04707461 | 0.0890075 | 0.1132009 | 0.08149981 | 0.1979048 | 0.08032432
[5 empty] | 0.04973317 | 0.08241761 |  |  | 0.04714735 | 0.08978147 | 0.1129261 | 0.08220851 | 0.1984423 | 0.08102279
[5 empty] | 0.04961879 | 0.0831281 |  |  | 0.04700967 | 0.09055545 | 0.1123576 | 0.0829172 | 0.1970249 | 0.08172126
[5 empty] | 0.04948523 | 0.0838386 |  |  | 0.04656281 | 0.09132943 | 0.11279 | 0.0836259 | 0.1974546 | 0.08241973
[5 empty] | 0.04733373 | 0.0845491 |  |  | 0.04650803 | 0.09210341 | 0.1122106 | 0.08433459 | 0.1980334 | 0.08311821
[5 empty] | 0.04716552 | 0.08525959 |  |  | 0.0461466 | 0.09287739 | 0.1124197 | 0.08504328 | 0.1964631 | 0.08381668
[5 empty] | 0.04798185 | 0.08597009 |  |  | 0.04627977 | 0.09365137 | 0.1123184 | 0.08575198 | 0.1965459 | 0.08451515
[5 empty] | 0.04678396 | 0.08668059 |  |  | 0.0461088 | 0.09442534 | 0.1113077 | 0.08646067 | 0.1960837 | 0.08521362
[5 empty] | 0.04957307 | 0.08739108 |  |  | 0.04563494 | 0.09519932 | 0.1121885 | 0.08716937 | 0.1948783 | 0.08591209
[5 empty] | 0.04535043 | 0.08810158 |  |  | 0.04565947 | 0.0959733 | 0.1116619 | 0.08787806 | 0.1956318 | 0.08661057
[5 empty] | 0.04711728 | 0.08881208 |  |  | 0.04528363 | 0.09674728 | 0.1112287 | 0.08858675 | 0.1943461 | 0.08730904
[5 empty] | 0.04587485 | 0.08952257 |  |  | 0.04540869 | 0.09752126 | 0.1107901 | 0.08929545 | 0.1929232 | 0.08800751
[5 empty] | 0.04662437 | 0.09023307 |  |  | 0.0451359 | 0.09829523 | 0.110747 | 0.09000414 | 0.1939651 | 0.08870598
[5 empty] | 0.0473671 | 0.09094357 |  |  | 0.04496653 | 0.09906921 | 0.1103003 | 0.09071284 | 0.1917737 | 0.08940446
[5 empty] | 0.04710426 | 0.09165406 |  |  | 0.04480182 | 0.09984319 | 0.1098511 | 0.09142153 | 0.1913509 | 0.09010293
[5 empty] | 0.04583709 | 0.09236456 |  |  | 0.04464305 | 0.1006172 | 0.1098003 | 0.09213022 | 0.1914988 | 0.0908014
[5 empty] | 0.04756683 | 0.09307506 |  |  | 0.04439146 | 0.1013911 | 0.109449 | 0.09283892 | 0.1897192 | 0.09149987
[5 empty] | 0.04529472 | 0.09378555 |  |  | 0.04454832 | 0.1021651 | 0.1096981 | 0.09354761 | 0.1890142 | 0.09219835
[5 empty] | 0.045022 | 0.09449605 |  |  | 0.04431489 | 0.1029391 | 0.1088486 | 0.09425631 | 0.1883857 | 0.09289682
[5 empty] | 0.0457499 | 0.09520655 |  |  | 0.04389242 | 0.1037131 | 0.1093015 | 0.094965 | 0.1873357 | 0.09359529
[5 empty] | 0.04447966 | 0.09591704 |  |  | 0.04378218 | 0.1044871 | 0.1081577 | 0.09567369 | 0.1872661 | 0.09429376
[5 empty] | 0.04221251 | 0.09662754 |  |  | 0.04388542 | 0.105261 | 0.1086183 | 0.09638239 | 0.1855789 | 0.09499223
[5 empty] | 0.0459497 | 0.09733804 |  |  | 0.04380339 | 0.106035 | 0.1077843 | 0.09709108 | 0.185676 | 0.09569071
[5 empty] | 0.04369246 | 0.09804853 |  |  | 0.04393737 | 0.106809 | 0.1075566 | 0.09779978 | 0.1837595 | 0.09638918
[5 empty] | 0.04144204 | 0.09875903 |  |  | 0.0435886 | 0.107583 | 0.1074362 | 0.09850847 | 0.1826312 | 0.09708765
[5 empty] | 0.04519966 | 0.09946953 |  |  | 0.04385835 | 0.108357 | 0.1074241 | 0.09921716 | 0.1819931 | 0.09778612
[5 empty] | 0.04196657 | 0.10018 |  |  | 0.04364788 | 0.1091309 | 0.1075213 | 0.09992586 | 0.1807473 | 0.0984846
[5 empty] | 0.04374399 | 0.1008905 |  |  | 0.04374788 | 0.1099049 | 0.1067288 | 0.1006346 | 0.1802956 | 0.09918307
[5 empty] | 0.04453318 | 0.101601 |  |  | 0.04344789 | 0.1106789 | 0.1068476 | 0.1013432 | 0.17934 | 0.09988154
[5 empty] | 0.04433537 | 0.1023115 |  |  | 0.04384792 | 0.1114529 | 0.1064786 | 0.1020519 | 0.1781824 | 0.10058
[5 empty] | 0.04315179 | 0.103022 |  |  | 0.04354796 | 0.1122268 | 0.1071228 | 0.1027606 | 0.1767249 | 0.1012785
[5 empty] | 0.04098369 | 0.1037325 |  |  | 0.04344804 | 0.1130008 | 0.1062813 | 0.1034693 | 0.1771694 | 0.101977
[5 empty] | 0.03983229 | 0.104443 |  |  | 0.04374816 | 0.1137748 | 0.106855 | 0.104178 | 0.1759179 | 0.1026754
[5 empty] | 0.03969885 | 0.1051535 |  |  | 0.04354833 | 0.1145488 | 0.1057448 | 0.1048867 | 0.1755722 | 0.1033739
[5 empty] | 0.04058459 | 0.105864 |  |  | 0.04344855 | 0.1153228 | 0.1066519 | 0.1055954 | 0.1730345 | 0.1040724
[5 empty] | 0.04149075 | 0.1065745 |  |  | 0.04374883 | 0.1160967 | 0.1064771 | 0.1063041 | 0.1737065 | 0.1047708
[5 empty] | 0.04241857 | 0.107285 |  |  | 0.04384918 | 0.1168707 | 0.1060214 | 0.1070128 | 0.1724904 | 0.1054693
[5 empty] | 0.04336929 | 0.1079955 |  |  | 0.04384961 | 0.1176447 | 0.1060859 | 0.1077215 | 0.171688 | 0.1061678
[5 empty] | 0.03934415 | 0.108706 |  |  | 0.04365013 | 0.1184187 | 0.1058715 | 0.1084302 | 0.1695013 | 0.1068663
[5 empty] | 0.04034101 | 0.1094165 |  |  | 0.04375074 | 0.1191926 | 0.106574 | 0.1091389 | 0.1699323 | 0.1075647
[5 empty] | 0.04334102 | 0.110127 |  |  | 0.04365146 | 0.1199666 | 0.1065843 | 0.1098476 | 0.1685829 | 0.1082632
[5 empty] | 0.04034107 | 0.1108375 |  |  | 0.04345228 | 0.1207406 | 0.1060024 | 0.1105563 | 0.1684387 | 0.1089617
[5 empty] | 0.04234117 | 0.111548 |  |  | 0.04375322 | 0.1215146 | 0.1059283 | 0.111265 | 0.1675849 | 0.1096602
[5 empty] | 0.04234135 | 0.1122585 |  |  | 0.04355429 | 0.1222886 | 0.1059621 | 0.1119737 | 0.1666216 | 0.1103586
[5 empty] | 0.04334164 | 0.112969 |  |  | 0.04345549 | 0.1230625 | 0.1059038 | 0.1126824 | 0.1649488 | 0.1110571
[5 empty] | 0.03934204 | 0.1136795 |  |  | 0.04365683 | 0.1238365 | 0.1059535 | 0.113391 | 0.1646667 | 0.1117556
[5 empty] | 0.04134259 | 0.11439 |  |  | 0.04385831 | 0.1246105 | 0.1061112 | 0.1140997 | 0.1629753 | 0.112454
[5 empty] | 0.04134331 | 0.1151005 |  |  | 0.04385996 | 0.1253845 | 0.106377 | 0.1148084 | 0.1625747 | 0.1131525
[5 empty] | 0.03934423 | 0.1158109 |  |  | 0.04366177 | 0.1261585 | 0.106751 | 0.1155171 | 0.162165 | 0.113851
[5 empty] | 0.04334535 | 0.1165214 |  |  | 0.04346375 | 0.1269324 | 0.1063332 | 0.1162258 | 0.1606462 | 0.1145495
[5 empty] | 0.04034671 | 0.1172319 |  |  | 0.04356591 | 0.1277064 | 0.1062237 | 0.1169345 | 0.1603185 | 0.1152479
[5 empty] | 0.04134833 | 0.1179424 |  |  | 0.04386826 | 0.1284804 | 0.1066225 | 0.1176432 | 0.1594819 | 0.1159464
[5 empty] | 0.04235023 | 0.1186529 |  |  | 0.04387081 | 0.1292544 | 0.1066296 | 0.1183519 | 0.1579366 | 0.1166449
[5 empty] | 0.04335243 | 0.1193634 |  |  | 0.04387356 | 0.1300283 | 0.1065452 | 0.1190606 | 0.1557825 | 0.1173433
[5 empty] | 0.04235496 | 0.1200739 |  |  | 0.04347652 | 0.1308023 | 0.1074693 | 0.1197693 | 0.1554198 | 0.1180418
[5 empty] | 0.04335783 | 0.1207844 |  |  | 0.0437797 | 0.1315763 | 0.1066019 | 0.120478 | 0.1548485 | 0.1187403
[5 empty] | 0.03936108 | 0.1214949 |  |  | 0.04388311 | 0.1323503 | 0.1071431 | 0.1211867 | 0.1529688 | 0.1194388
[5 empty] | 0.03936472 | 0.1222054 |  |  | 0.04358675 | 0.1331243 | 0.106993 | 0.1218954 | 0.1529807 | 0.1201372
[5 empty] | 0.03936877 | 0.1229159 |  |  | 0.04369064 | 0.1338982 | 0.1075515 | 0.1226041 | 0.1514843 | 0.1208357
[5 empty] | 0.03937326 | 0.1236264 |  |  | 0.04389477 | 0.1346722 | 0.1072189 | 0.1233128 | 0.1516797 | 0.1215342
[5 empty] | 0.04137822 | 0.1243369 |  |  | 0.04349917 | 0.1354462 | 0.1082951 | 0.1240215 | 0.1500669 | 0.1222327
[5 empty] | 0.04038365 | 0.1250474 |  |  | 0.04360383 | 0.1362202 | 0.1079801 | 0.1247301 | 0.1488461 | 0.1229311
[5 empty] | 0.04238959 | 0.1257579 |  |  | 0.04390876 | 0.1369941 | 0.1088741 | 0.1254388 | 0.1484173 | 0.1236296
[5 empty] | 0.04239606 | 0.1264684 |  |  | 0.04371398 | 0.1377681 | 0.1090771 | 0.1261475 | 0.1464806 | 0.1243281
[5 empty] | 0.04340308 | 0.1271789 |  |  | 0.04361949 | 0.1385421 | 0.1088891 | 0.1268562 | 0.1455361 | 0.1250265
[5 empty] | 0.04141066 | 0.1278894 |  |  | 0.04352529 | 0.1393161 | 0.1088102 | 0.1275649 | 0.1444838 | 0.125725
[5 empty] | 0.04041885 | 0.1285999 |  |  | 0.0436314 | 0.1400901 | 0.1089405 | 0.1282736 | 0.142624 | 0.1264235
[5 empty] | 0.04042765 | 0.1293104 |  |  | 0.04373783 | 0.140864 | 0.10918 | 0.1289823 | 0.1415565 | 0.127122
[5 empty] | 0.04343709 | 0.1300209 |  |  | 0.04354457 | 0.141638 | 0.1098288 | 0.129691 | 0.1412816 | 0.1278204
[5 empty] | 0.0424472 | 0.1307314 |  |  | 0.04365164 | 0.142412 | 0.1099869 | 0.1303997 | 0.1398992 | 0.1285189
[5 empty] | 0.03945798 | 0.1314419 |  |  | 0.04365905 | 0.143186 | 0.1100543 | 0.1311084 | 0.1393096 | 0.1292174
[5 empty] | 0.04346948 | 0.1321524 |  |  | 0.04376681 | 0.1439599 | 0.1109313 | 0.1318171 | 0.1385127 | 0.1299159
[5 empty] | 0.0434817 | 0.1328629 |  |  | 0.04357492 | 0.1447339 | 0.1105177 | 0.1325258 | 0.1365086 | 0.1306143
[5 empty] | 0.04249468 | 0.1335734 |  |  | 0.04388339 | 0.1455079 | 0.1114136 | 0.1332345 | 0.1361974 | 0.1313128
[5 empty] | 0.04350843 | 0.1342839 |  |  | 0.04359222 | 0.1462819 | 0.1113192 | 0.1339432 | 0.1342793 | 0.1320113
[5 empty] | 0.03952298 | 0.1349944 |  |  | 0.04390143 | 0.1470559 | 0.1113344 | 0.1346519 | 0.1337542 | 0.1327097
[5 empty] | 0.04353834 | 0.1357049 |  |  | 0.04371103 | 0.1478298 | 0.1118594 | 0.1353606 | 0.1318224 | 0.1334082
[5 empty] | 0.04155455 | 0.1364153 |  |  | 0.04382102 | 0.1486038 | 0.1124941 | 0.1360693 | 0.1322837 | 0.1341067
[5 empty] | 0.03957162 | 0.1371258 |  |  | 0.0438314 | 0.1493778 | 0.1125386 | 0.1367779 | 0.1298384 | 0.1348052
[5 empty] | 0.04358958 | 0.1378363 |  |  | 0.0440422 | 0.1501518 | 0.1127931 | 0.1374866 | 0.1287865 | 0.1355036
[5 empty] | 0.04160845 | 0.1385468 |  |  | 0.04385341 | 0.1509258 | 0.1131574 | 0.1381953 | 0.1275281 | 0.1362021
[5 empty] | 0.03962825 | 0.1392573 |  |  | 0.04396504 | 0.1516997 | 0.1140318 | 0.138904 | 0.1269633 | 0.1369006
[5 empty] | 0.040649 | 0.1399678 |  |  | 0.0438771 | 0.1524737 | 0.1147162 | 0.1396127 | 0.1257921 | 0.137599
[5 empty] | 0.04367073 | 0.1406783 |  |  | 0.04398961 | 0.1532477 | 0.1151108 | 0.1403214 | 0.1253147 | 0.1382975
[5 empty] | 0.04269346 | 0.1413888 |  |  | 0.04380256 | 0.1540217 | 0.1150155 | 0.1410301 | 0.123731 | 0.138996