## 1
Общество с ограниченной ответственностью "Инженерная геология" (ООО "ИнжГео") | [11 empty] | Общество с ограниченной ответственностью "Инженерная геология" (ООО "ИнжГео")
Юр. адрес: 117279, г. Москва, ул. Миклухо-Маклая, 36 а, этаж 5, пом. XXIII к. 76-84 | [11 empty] | Юр. адрес: 117279, г. Москва, ул. Миклухо-Маклая, 36 а, этаж 5, пом. XXIII к. 76-84 | [8 empty] | нагр |  |  | X0 | Y0 | R |  | нагр |  |  |  | X0 | Y0 | R | нагр |  |  |  | X0 | Y0 | R |  | нагр |  |  |  | X0 | Y0 | R
Телефон/факс +7 (495) 132-30-00, Адрес электронной почты inbox@inj-geo.ru | [11 empty] | Телефон/факс +7 (495) 132-30-00, Адрес электронной почты inbox@inj-geo.ru | [12 empty] | 0 | [7 empty] | 0 | [6 empty] | 0 | [7 empty] | 0
[21 empty] | девиатор | [6 empty] | девиатор | [6 empty] | девиатор | [7 empty] | девиатор
Испытательная лаборатория ООО «ИнжГео» | [11 empty] | Испытательная лаборатория ООО «ИнжГео» | [8 empty] | x0 | Угол | X | Y |  |  |  | x0 |  | Угол | X | Y |  |  | x0 |  | Угол | X | Y |  |  |  | x0 |  | Угол | X | Y
Адрес места осуществления деятельности лаборатории: г. Москва, просп. Вернадского, д. 51, стр. 1 | [11 empty] | Адрес места осуществления деятельности лаборатории: г. Москва, просп. Вернадского, д. 51, стр. 1 | [9 empty] | 0 | [7 empty] | 0 | [6 empty] | 0 | [7 empty] | 0
Телефон +7(910)4557682, E-mail: slg85@mail.ru | [11 empty] | Телефон +7(910)4557682, E-mail: slg85@mail.ru | [9 empty] | 5 | [7 empty] | 5 | [6 empty] | 5 | [7 empty] | 5
[22 empty] | 10 | [7 empty] | 10 | [6 empty] | 10 | [7 empty] | 10
[12 empty] | Протокол испытаний № 13-63/32 от 30-11-2022 | [9 empty] | 15 | [7 empty] | 15 | [6 empty] | 15 | [7 empty] | 15
[22 empty] | 20 | [7 empty] | 20 | [6 empty] | 20 | [7 empty] | 20
[12 empty] | Наименование и адрес заказчика: Переход трубопровода через р. Енисей | [9 empty] | 25 | [7 empty] | 25 | [6 empty] | 25 | [7 empty] | 25
[12 empty] | Наименование объекта: ООО Регионстрой | [9 empty] | 30 | [7 empty] | 30 | [6 empty] | 30 | [7 empty] | 30
Наименование используемого метода/методики: ГОСТ 12248.4-2020 | [11 empty] | Наименование используемого метода/методики: ГОСТ 12248.3-2020 | [9 empty] | 35 | [7 empty] | 35 | [6 empty] | 35 | [7 empty] | 35
Условия проведения испытания: температура окружающей среды (18 - 25)0С, влажность воздуха (40 - 75)% | [11 empty] | Условия проведения испытания: температура окружающей среды (18 - 25)0С, влажность воздуха (40 - 75)% | [9 empty] | 40 | [7 empty] | 40 | [6 empty] | 40 | [7 empty] | 40
[12 empty] | Дата получение объекта подлежащего испытаниям: 03-11-2022 | [9 empty] | 45 | [7 empty] | 45 | [6 empty] | 45 | [7 empty] | 45
[12 empty] | Дата испытания: 25.10.2022-19.11.2032 | [9 empty] | 50 | [7 empty] | 50 | [6 empty] | 50 | [7 empty] | 50
[22 empty] | 55 | [7 empty] | 55 | [6 empty] | 55 | [7 empty] | 55
Испытание грунтов методом трехосного сжатия | [11 empty] | Испытание грунтов методом трехосного сжатия | [9 empty] | 60 | [7 empty] | 60 | [6 empty] | 60 | [7 empty] | 60
[22 empty] | 65 | [7 empty] | 65 | [6 empty] | 65 | [7 empty] | 65
Лабораторный номер: | [6 empty] | We, д.е. = |  |  |  |  | Лабораторный номер: |  | 1067 |  |  |  | We, д.е. = | 0.337453659 |  |  | 70 | [7 empty] | 70 | [6 empty] | 70 | [7 empty] | 70
Номер скважины: | [6 empty] | ρ, г/см3 = |  |  |  |  | Номер скважины: |  | BH-144 |  |  |  | ρ, г/см3 = | 1.75 |  |  | 75 | [7 empty] | 75 | [6 empty] | 75 | [7 empty] | 75
Глубина отбора, м: | [6 empty] | ρs, г/см3 = |  |  |  |  | Глубина отбора, м: |  | 2.1 |  |  |  | ρs, г/см3 = | 2.7 |  |  | 80 | [7 empty] | 80 | [6 empty] | 80 | [7 empty] | 80
Наименование грунта: | [6 empty] | e, д.е. = |  |  |  |  | Наименование грунта: |  | Суглинок, после оттаивания текучепластичный, легкий пылеватый |  |  |  | e, д.е. = | 1.0635 |  |  | 85 | [7 empty] | 85 | [6 empty] | 85 | [7 empty] | 85
Схема проведения опыта: | [6 empty] | IL, д.е. = |  |  |  |  | Схема проведения опыта: |  | КД |  |  |  | IL, д.е. = | 0.867 |  |  | 90 | [7 empty] | 90 | [6 empty] | 90 | [7 empty] | 90
[22 empty] | 95 | [7 empty] | 95 | [6 empty] | 95 | [7 empty] | 95
[22 empty] | 100 | [7 empty] | 100 | [6 empty] | 100 | [7 empty] | 100
Результаты испытаний | [11 empty] | Результаты испытаний | [9 empty] | 105 | [7 empty] | 105 | [6 empty] | 105 | [7 empty] | 105
[22 empty] | 110 | [7 empty] | 110 | [6 empty] | 110 | [7 empty] | 110
[22 empty] | 115 | [7 empty] | 115 | [6 empty] | 115 | [7 empty] | 115
[22 empty] | 120 | [7 empty] | 120 | [6 empty] | 120 | [7 empty] | 120
[22 empty] | 125 | [7 empty] | 125 | [6 empty] | 125 | [7 empty] | 125
[22 empty] | 130 | [7 empty] | 130 | [6 empty] | 130 | [7 empty] | 130
[22 empty] | 135 | [7 empty] | 135 | [6 empty] | 135 | [7 empty] | 135
[22 empty] | 140 | [7 empty] | 140 | [6 empty] | 140 | [7 empty] | 140
[22 empty] | 145 | [7 empty] | 145 | [6 empty] | 145 | [7 empty] | 145
[22 empty] | 150 | [7 empty] | 150 | [6 empty] | 150 | [7 empty] | 150
[22 empty] | 155 | [7 empty] | 155 | [6 empty] | 155 | [7 empty] | 155
[22 empty] | 160 | [7 empty] | 160 | [6 empty] | 160 | [7 empty] | 160
[22 empty] | 165 | [7 empty] | 165 | [6 empty] | 165 | [7 empty] | 165
[22 empty] | 170 | [7 empty] | 170 | [6 empty] | 170 | [7 empty] | 170
[22 empty] | 175 | [7 empty] | 175 | [6 empty] | 175 | [7 empty] | 175
[22 empty] | 180 | [7 empty] | 180 | [6 empty] | 180 | [7 empty] | 180
[13 empty] | Давление в камере, Мпа σ3 | Вертикальная нагрузка, Мпа σ1 | Поровое давление, Мпа u
| K0, д.е. | 0.809191 |  |  |  |  | Коэфф. Точки | [5 empty] | 0.05 | 0.1002684 | [5 empty] | 1 | [6 empty] | σ3,кПа | σ1,кПа | u, кПа |  |  |  | 4
| q_zg, МПа | 0.04045955 | [10 empty] | 0.15 | 0.2474288 | [27 empty] | δ3, Мпа | δ1-δ3, МПа | δ1, МПа | δ1, КПа
|  |  | Модуль деформации, МПа: | [9 empty] | 0.25 | 0.3945892 | [21 empty] | С, МПа:
|  |  | Е0= |  | Точки модуля (полное напр.), МПа |  |  |  | 0.04045955 | 0.06473528 | [25 empty] | φ, град:
|  |  | E50 = |  | qf (полное напр.), МПа |  |  |  | 0.100979 | [26 empty] | E, Мпа
|  |  | Коэф. Поперечной деформации, ϑ = | [9 empty] | Эффективные значения угла внутреннего трения и удельного сцепления ϕ', С' | [13 empty] | x | 0
[13 empty] | ϕ', град. = | 11 | [12 empty] | y |  |  |  | С, кПа | φ,°
[13 empty] | С', МПа = | 0.011
| Исполнитель: | [6 empty] | Морозов Д.С. |  |  |  |  | Исполнитель: |  |  |  |  | Морозов Д.С.
| Начальник исп. лаборатории: | [6 empty] | Семиколенова Л.Г. |  |  |  |  | Начальник исп. лаборатории: |  |  |  |  | Семиколенова Л.Г.
Лист 1 , всего листов 2 | [11 empty] | Лист 2 , всего листов 2
Частичное воспроизведение протокола испытаний без письменного разрешения ООО «ИнжГео» ЗАПРЕЩАЕТСЯ | [11 empty] | Частичное воспроизведение протокола испытаний без письменного разрешения ООО «ИнжГео» ЗАПРЕЩАЕТСЯ
[5 empty] | второй график |  | первый график | [9 empty] | К Пуассона
dev50 | epsE50 | ind | devE0 | epsE0 | dev | eps | sigma |  | dev1 | eps1 | dev2 | eps2 | dev3 | eps3 |  | Глины
0.05097903 | 0.009834131 |  |  |  | 0 | 0 |  |  | 0 | 0 | 0 | 0 | 0 | 0 |  | < 0 | 0,20-0,30
ind |  |  |  |  | 0.006778319 | 0.0008066229 |  |  | 0.006449915 | 0.0007403455 | 0.019 | 0.0008068056 | 0.03222859 | 0.000750028 |  | 0-0,25 | 0,30-0,38
2 |  |  |  |  | 0.01020546 | 0.001613246 |  |  | 0.01269044 | 0.001480691 | 0.03158172 | 0.001523503 | 0.051 | 0.001363708 |  | 0,25< | 0,38-0,45
E0 |  |  |  |  | 0.01702824 | 0.002419869 |  |  | 0.019 | 0.002565642 | 0.04264963 | 0.002285255 | 0.06712939 | 0.002250084 |  | Суглинки | 0,35-0,37
epsE0 | devE0 |  |  |  | 0.02427573 | 0.003278044 |  |  | 0.02044364 | 0.002961382 | 0.04871439 | 0.002955116 | 0.07229461 | 0.002761588 |  | Пески и супеси | 0,30-0,35
0.003278044 | 0.02427573 |  |  |  | 0.02519393 | 0.004033114 |  |  | 0.02215386 | 0.003701727 | 0.05210948 | 0.003808758 | 0.07795761 | 0.00375014
[5 empty] | 0.03001492 | 0.004839737 |  |  | 0.0238575 | 0.004442073 | 0.05465466 | 0.00457051 | 0.08178159 | 0.004500168
График E50 |  | График E |  |  | 0.03051907 | 0.00564636 |  |  | 0.02513418 | 0.004848518 | 0.05765853 | 0.005332261 | 0.08623426 | 0.005250196
eps | q | sigma |  |  | 0.03576764 | 0.006452983 |  |  | 0.02666038 | 0.005922764 | 0.06132316 | 0.006094013 | 0.08991695 | 0.006000224
Горизонтальная линия E50 |  | Касательная |  |  | 0.03382186 | 0.007259606 |  |  | 0.02827305 | 0.006663109 | 0.06415064 | 0.006855765 | 0.09363098 | 0.006750252
0 |  | a | b |  | 0.04074298 | 0.008066229 |  |  | 0.02937038 | 0.007403455 | 0.06584306 | 0.007617516 | 0.09687768 | 0.00750028
|  |  | 0 |  | 0.04259224 | 0.008872852 |  |  | 0.03084952 | 0.0081438 | 0.06880251 | 0.008379268 | 0.1012584 | 0.008250308
Вертикальная линия E50 |  | p1 и p2 |  |  | 0.05097903 | 0.009834131 |  |  | 0.03190763 | 0.008884146 | 0.07103106 | 0.009141019 | 0.1038744 | 0.009000336
| 0 | 0 |  |  | 0.04434449 | 0.0104861 |  |  | 0.03324188 | 0.009624491 | 0.07303081 | 0.009902771 | 0.107627 | 0.009750364
[5 empty] | 0.05239318 | 0.01129272 |  |  | 0.03414944 | 0.01036484 | 0.07570384 | 0.01066452 | 0.1105176 | 0.01050039
Касательная линия E50 |  |  |  |  | 0.04954835 | 0.01209934 |  |  | 0.03572747 | 0.01110518 | 0.07725223 | 0.01142627 | 0.1131475 | 0.01125042
0 | 0 | Горизонтальная 1 |  |  | 0.0567795 | 0.01290597 |  |  | 0.03657313 | 0.01184553 | 0.07937808 | 0.01218803 | 0.115918 | 0.01200045
[5 empty] | 0.06305612 | 0.01371259 |  |  | 0.03788358 | 0.01258587 | 0.08038346 | 0.01294978 | 0.1179305 | 0.01275048
Горизонтальная линия qкр |  |  |  |  | 0.06334769 | 0.01451921 |  |  | 0.038956 | 0.01332622 | 0.08237047 | 0.01371153 | 0.1203862 | 0.0135005
Горизонтальная линия q |  | Горизонтальная 2 |  |  | 0.06362371 | 0.01532583 |  |  | 0.03978754 | 0.01406656 | 0.08394118 | 0.01447328 | 0.1223864 | 0.01425053
0 |  | 0 |  |  | 0.07185366 | 0.01613246 |  |  | 0.04087537 | 0.01480691 | 0.08529769 | 0.01523503 | 0.1253326 | 0.01500056
[5 empty] | 0.07600704 | 0.01693908 |  |  | 0.04181665 | 0.01554726 | 0.08664208 | 0.01599678 | 0.1269261 | 0.01575059
Вертикальная линия q |  |  |  |  | 0.08005333 | 0.0177457 |  |  | 0.04270856 | 0.0162876 | 0.08787643 | 0.01675854 | 0.128268 | 0.01650062
| 0 |  |  |  | 0.07596202 | 0.01855233 |  |  | 0.04354824 | 0.01702795 | 0.08850283 | 0.01752029 | 0.1300599 | 0.01725064
[5 empty] | 0.08670261 | 0.01935895 |  |  | 0.04453287 | 0.01776829 | 0.08972337 | 0.01828204 | 0.1315029 | 0.01800067
[5 empty] | 0.09024457 | 0.02016557 |  |  | 0.0448596 | 0.01850864 | 0.09084013 | 0.01904379 | 0.1334985 | 0.0187507
[5 empty] | 0.08855741 | 0.02097219 |  |  | 0.04572561 | 0.01924898 | 0.0915552 | 0.01980554 | 0.1343479 | 0.01950073
[5 empty] | 0.0876106 | 0.02177882 |  |  | 0.04642806 | 0.01998933 | 0.09207066 | 0.02056729 | 0.1349525 | 0.02025076
[5 empty] | 0.09337365 | 0.02258544 |  |  | 0.04686412 | 0.02072967 | 0.0917886 | 0.02132905 | 0.1356136 | 0.02100078
[5 empty] | 0.08781603 | 0.02339206 |  |  | 0.04723093 | 0.02147002 | 0.09301111 | 0.0220908 | 0.1364325 | 0.02175081
[5 empty] | 0.09190724 | 0.02419869 |  |  | 0.04792568 | 0.02221036 | 0.09274026 | 0.02285255 | 0.1373106 | 0.02250084
[5 empty] | 0.09861677 | 0.02500531 |  |  | 0.04834552 | 0.02295071 | 0.09297815 | 0.0236143 | 0.1373491 | 0.02325087
[5 empty] | 0.0989141 | 0.02581193 |  |  | 0.04828762 | 0.02369106 | 0.09382686 | 0.02437605 | 0.1379495 | 0.0240009
[5 empty] | 0.09289646 | 0.02661856 |  |  | 0.04844915 | 0.0244314 | 0.09348848 | 0.0251378 | 0.1388129 | 0.02475092
[5 empty] | 0.09780121 | 0.02742518 |  |  | 0.04852726 | 0.02517175 | 0.09324347 | 0.02589955 | 0.1383375 | 0.02550095
[5 empty] | 0.09064057 | 0.0282318 |  |  | 0.04872431 | 0.02591209 | 0.09295219 | 0.02666131 | 0.1385756 | 0.02625098
[5 empty] | 0.09742065 | 0.02903842 |  |  | 0.04836275 | 0.02665244 | 0.09302667 | 0.02742306 | 0.1375237 | 0.02700101
[5 empty] | 0.09714755 | 0.02984505 |  |  | 0.04834981 | 0.02739278 | 0.09198078 | 0.02818481 | 0.1377989 | 0.02775104
[5 empty] | 0.09382738 | 0.03065167 |  |  | 0.04819044 | 0.02813313 | 0.09182839 | 0.02894656 | 0.137018 | 0.02850107
[5 empty] | 0.09146624 | 0.03145829 |  |  | 0.04828962 | 0.02887347 | 0.09128336 | 0.02970831 | 0.1358979 | 0.02925109
[5 empty] | 0.09307025 | 0.03226492 |  |  | 0.04755231 | 0.02961382 | 0.09005958 | 0.03047006 | 0.1350554 | 0.03000112
[5 empty] | 0.08864549 | 0.03307154 |  |  | 0.04748348 | 0.03035417 | 0.09007091 | 0.03123182 | 0.1331076 | 0.03075115
[5 empty] | 0.08719808 | 0.03387816 |  |  | 0.04748809 | 0.03109451 | 0.08843122 | 0.03199357 | 0.1318712 | 0.03150118
[5 empty] | 0.09073412 | 0.03468478 |  |  | 0.0466711 | 0.03183486 | 0.08785439 | 0.03275532 | 0.1317632 | 0.03225121
[5 empty] | 0.09225972 | 0.03549141 |  |  | 0.04683749 | 0.0325752 | 0.08725428 | 0.03351707 | 0.1306005 | 0.03300123
[5 empty] | 0.08878097 | 0.03629803 |  |  | 0.04609222 | 0.03331555 | 0.08624476 | 0.03427882 | 0.1280999 | 0.03375126
[5 empty] | 0.092304 | 0.03710465 |  |  | 0.04564025 | 0.03405589 | 0.08573971 | 0.03504057 | 0.1271783 | 0.03450129
[5 empty] | 0.0928349 | 0.03791128 |  |  | 0.04548655 | 0.03479624 | 0.084153 | 0.03580233 | 0.1257527 | 0.03525132
[5 empty] | 0.08937977 | 0.0387179 |  |  | 0.04513609 | 0.03553658 | 0.0831985 | 0.03656408 | 0.1248399 | 0.03600135
[5 empty] | 0.08394472 | 0.03952452 |  |  | 0.04489383 | 0.03627693 | 0.08299008 | 0.03732583 | 0.1235568 | 0.03675137
[5 empty] | 0.09153586 | 0.04033114 |  |  | 0.04446473 | 0.03701727 | 0.0822416 | 0.03808758 | 0.1227203 | 0.0375014
[5 empty] | 0.08315928 | 0.04113777 |  |  | 0.04405377 | 0.03775762 | 0.08136695 | 0.03884933 | 0.1208473 | 0.03825143
[5 empty] | 0.0878211 | 0.04194439 |  |  | 0.04396591 | 0.03849797 | 0.08027999 | 0.03961108 | 0.1199547 | 0.03900146
[5 empty] | 0.08352743 | 0.04275101 |  |  | 0.04360611 | 0.03923831 | 0.08049459 | 0.04037284 | 0.1194593 | 0.03975149
[5 empty] | 0.08328435 | 0.04355764 |  |  | 0.04327934 | 0.03997866 | 0.07982463 | 0.04113459 | 0.1178782 | 0.04050151
[5 empty] | 0.08609799 | 0.04436426 |  |  | 0.04299057 | 0.040719 | 0.07978397 | 0.04189634 | 0.1172281 | 0.04125154
[5 empty] | 0.08597444 | 0.04517088 |  |  | 0.04294476 | 0.04145935 | 0.07968649 | 0.04265809 | 0.1161259 | 0.04200157
[5 empty] | 0.0849198 | 0.0459775 |  |  | 0.04294687 | 0.04219969 | 0.07993481 | 0.04341984 | 0.1168886 | 0.0427516
[5 empty] | 0.09195589 | 0.04678413 |  |  | 0.04320188 | 0.04294004 | 0.07981074 | 0.04418159 | 0.116033 | 0.04350163
[5 empty] | 0.09011619 | 0.04759075 |  |  | 0.04301255 | 0.04368038 | 0.08020462 | 0.04494335 | 0.1158781 | 0.04425165
[5 empty] | 0.08538989 | 0.04839737 |  |  | 0.04287359 | 0.04442073 | 0.080607 | 0.0457051 | 0.1158849 | 0.04500168
[5 empty] | 0.08376442 | 0.049204 |  |  | 0.04328119 | 0.04516108 | 0.08100839 | 0.04646685 | 0.1171571 | 0.04575171
[5 empty] | 0.08422724 | 0.05001062 |  |  | 0.04323177 | 0.04590142 | 0.08189935 | 0.0472286 | 0.1177698 | 0.04650174
[5 empty] | 0.08476579 | 0.05081724 |  |  | 0.04342177 | 0.04664177 | 0.0826704 | 0.04799035 | 0.1180981 | 0.04725177
[5 empty] | 0.09436751 | 0.05162386 |  |  | 0.04354762 | 0.04738211 | 0.08311208 | 0.0487521 | 0.1194173 | 0.04800179
[5 empty] | 0.09401986 | 0.05243049 |  |  | 0.04420574 | 0.04812246 | 0.08401494 | 0.04951385 | 0.1209023 | 0.04875182
[5 empty] | 0.09571028 | 0.05323711 |  |  | 0.04449257 | 0.0488628 | 0.0847695 | 0.05027561 | 0.1225284 | 0.04950185
[5 empty] | 0.08742621 | 0.05404373 |  |  | 0.04430454 | 0.04960315 | 0.0857663 | 0.05103736 | 0.1243706 | 0.05025188
[5 empty] | 0.0911551 | 0.05485036 |  |  | 0.04483808 | 0.05034349 | 0.08659587 | 0.05179911 | 0.1256042 | 0.05100191
[5 empty] | 0.0888844 | 0.05565698 |  |  | 0.04528962 | 0.05108384 | 0.08724877 | 0.05256086 | 0.1273041 | 0.05175193
[5 empty] | 0.09760156 | 0.0564636 |  |  | 0.04555559 | 0.05182418 | 0.08821551 | 0.05332261 | 0.1285457 | 0.05250196
[5 empty] | 0.08929402 | 0.05727022 |  |  | 0.04623242 | 0.05256453 | 0.08928664 | 0.05408436 | 0.1301039 | 0.05325199
[5 empty] | 0.09294922 | 0.05807685 |  |  | 0.04631654 | 0.05330488 | 0.09035269 | 0.05484612 | 0.1328539 | 0.05400202
[5 empty] | 0.09355461 | 0.05888347 |  |  | 0.04670438 | 0.05404522 | 0.0910042 | 0.05560787 | 0.133571 | 0.05475205
[5 empty] | 0.1010976 | 0.05969009 |  |  | 0.04709237 | 0.05478557 | 0.09173171 | 0.05636962 | 0.1359301 | 0.05550207
[5 empty] | 0.09456577 | 0.06049672 |  |  | 0.04727695 | 0.05552591 | 0.09312575 | 0.05713137 | 0.1377064 | 0.0562521
[5 empty] | 0.1019581 | 0.06130334 |  |  | 0.04795454 | 0.05626626 | 0.09357686 | 0.05789312 | 0.138975 | 0.05700213
[5 empty] | 0.1022759 | 0.06210996 |  |  | 0.04852158 | 0.0570066 | 0.09457557 | 0.05865487 | 0.1405112 | 0.05775216
[5 empty] | 0.09860553 | 0.06291658 |  |  | 0.04887448 | 0.05774695 | 0.09551243 | 0.05941663 | 0.1418899 | 0.05850219
[5 empty] | 0.09993474 | 0.06372321 |  |  | 0.0490097 | 0.05848729 | 0.09597796 | 0.06017838 | 0.1421864 | 0.05925221
[5 empty] | 0.103263 | 0.06452983 |  |  | 0.04922365 | 0.05922764 | 0.09686271 | 0.06094013 | 0.1426758 | 0.06000224
[5 empty] | 0.09658976 | 0.06533645 |  |  | 0.04971276 | 0.05996799 | 0.09742879 | 0.06170188 | 0.1436332 | 0.06075227
[5 empty] | 0.1039145 | 0.06614308 |  |  | 0.04957347 | 0.06070833 | 0.09776877 | 0.06246363 | 0.1445892 | 0.0615023
[5 empty] | 0.1002365 | 0.0669497 |  |  | 0.05026835 | 0.06144868 | 0.09817294 | 0.06322538 | 0.1436627 | 0.06225233
[5 empty] | 0.1045554 | 0.06775632 |  |  | 0.05012377 | 0.06218902 | 0.09898063 | 0.06398714 | 0.1440772 | 0.06300235
[5 empty] | 0.09687056 | 0.06856294 |  |  | 0.05074994 | 0.06292937 | 0.0988906 | 0.06474889 | 0.1441838 | 0.06375238
[5 empty] | 0.09918142 | 0.06936957 |  |  | 0.05078015 | 0.06366971 | 0.09980163 | 0.06551064 | 0.145282 | 0.06450241
[5 empty] | 0.1044874 | 0.07017619 |  |  | 0.05091333 | 0.06441006 | 0.1003125 | 0.06627239 | 0.1456715 | 0.06525244
[5 empty] | 0.09878803 | 0.07098281 |  |  | 0.0513484 | 0.0651504 | 0.1005219 | 0.06703414 | 0.1457519 | 0.06600247
[5 empty] | 0.09908267 | 0.07178944 |  |  | 0.05118429 | 0.06589075 | 0.1009287 | 0.06779589 | 0.1452228 | 0.06675249
[5 empty] | 0.1053708 | 0.07259606 |  |  | 0.05191991 | 0.06663109 | 0.1022315 | 0.06855765 | 0.1458837 | 0.06750252
[5 empty] | 0.1036518 | 0.07340268 |  |  | 0.0521542 | 0.06737144 | 0.1022293 | 0.0693194 | 0.1454343 | 0.06825255
[5 empty] | 0.09992525 | 0.0742093 |  |  | 0.05218608 | 0.06811179 | 0.1027207 | 0.07008115 | 0.1462742 | 0.06900258
[5 empty] | 0.1031905 | 0.07501593 |  |  | 0.05211446 | 0.06885213 | 0.1031044 | 0.0708429 | 0.1463029 | 0.06975261
[5 empty] | 0.1064469 | 0.07582255 |  |  | 0.05273828 | 0.06959248 | 0.1036794 | 0.07160465 | 0.1461201 | 0.07050263
[5 empty] | 0.1056941 | 0.07662917 |  |  | 0.05255645 | 0.07033282 | 0.1039442 | 0.0723664 | 0.1456253 | 0.07125266
[5 empty] | 0.1019314 | 0.0774358 |  |  | 0.0529679 | 0.07107317 | 0.1041978 | 0.07312815 | 0.1458181 | 0.07200269
[5 empty] | 0.1051583 | 0.07824242 |  |  | 0.05347156 | 0.07181351 | 0.1050387 | 0.07388991 | 0.1466983 | 0.07275272
[5 empty] | 0.1063742 | 0.07904904 |  |  | 0.05326634 | 0.07255386 | 0.105966 | 0.07465166 | 0.1467652 | 0.07350275
[5 empty] | 0.1065786 | 0.07985567 |  |  | 0.05355118 | 0.0732942 | 0.1063781 | 0.07541341 | 0.1463186 | 0.07425277
[5 empty] | 0.1047709 | 0.08066229 |  |  | 0.05392498 | 0.07403455 | 0.1061741 | 0.07617516 | 0.146958 | 0.0750028
[5 empty] | 0.1089505 | 0.08146891 |  |  | 0.05408668 | 0.0747749 | 0.1063525 | 0.07693691 | 0.146983 | 0.07575283
[5 empty] | 0.1061169 | 0.08227553 |  |  | 0.05433521 | 0.07551524 | 0.1072122 | 0.07769866 | 0.1468933 | 0.07650286
[5 empty] | 0.09926961 | 0.08308216 |  |  | 0.05406948 | 0.07625559 | 0.1072519 | 0.07846042 | 0.1468808 | 0.07725289
[5 empty] | 0.108408 | 0.08388878 |  |  | 0.05418841 | 0.07699593 | 0.1081705 | 0.07922217 | 0.1467315 | 0.07800292
[5 empty] | 0.1095315 | 0.0846954 |  |  | 0.05439094 | 0.07773628 | 0.1077665 | 0.07998392 | 0.1463461 | 0.07875294
[5 empty] | 0.1006395 | 0.08550203 |  |  | 0.05467598 | 0.07847662 | 0.107939 | 0.08074567 | 0.1463257 | 0.07950297
[5 empty] | 0.1067316 | 0.08630865 |  |  | 0.05484246 | 0.07921697 | 0.1089864 | 0.08150742 | 0.1466714 | 0.080253
[5 empty] | 0.1088071 | 0.08711527 |  |  | 0.05468929 | 0.07995731 | 0.1089078 | 0.08226917 | 0.1464843 | 0.08100303
[5 empty] | 0.1048655 | 0.08792189 |  |  | 0.05491542 | 0.08069766 | 0.1090018 | 0.08303093 | 0.1459654 | 0.08175306
[5 empty] | 0.09990627 | 0.08872852 |  |  | 0.05441889 | 0.081438 | 0.1088671 | 0.08379268 | 0.1451158 | 0.08250308
[5 empty] | 0.1079288 | 0.08953514 |  |  | 0.05468641 | 0.08217835 | 0.1093026 | 0.08455443 | 0.1448366 | 0.08325311
[5 empty] | 0.1099273 | 0.09034176 |  |  | 0.05481554 | 0.0829187 | 0.1090069 | 0.08531618 | 0.144729 | 0.08400314
[5 empty] | 0.1028224 | 0.09114839 |  |  | 0.0547086 | 0.08365904 | 0.109579 | 0.08607793 | 0.1445939 | 0.08475317
[5 empty] | 0.1055958 | 0.09195501 |  |  | 0.0542679 | 0.08439939 | 0.1090175 | 0.08683968 | 0.1447325 | 0.0855032
[5 empty] | 0.1042585 | 0.09276163 |  |  | 0.05399575 | 0.08513973 | 0.1090108 | 0.08760144 | 0.1438459 | 0.08625322
[5 empty] | 0.09982144 | 0.09356825 |  |  | 0.05419445 | 0.08588008 | 0.1092636 | 0.08836319 | 0.1437351 | 0.08700325
[5 empty] | 0.1012956 | 0.09437488 |  |  | 0.05376633 | 0.08662042 | 0.1085626 | 0.08912494 | 0.1426013 | 0.08775328
[5 empty] | 0.1026919 | 0.0951815 |  |  | 0.0533137 | 0.08736077 | 0.1088196 | 0.08988669 | 0.1422455 | 0.08850331
[5 empty] | 0.1050213 | 0.09598812 |  |  | 0.05333886 | 0.08810111 | 0.1083465 | 0.09064844 | 0.1422687 | 0.08925334
[5 empty] | 0.1042948 | 0.09679475 |  |  | 0.05294413 | 0.08884146 | 0.107055 | 0.09141019 | 0.1411722 | 0.09000336
[5 empty] | 0.1005232 | 0.09760137 |  |  | 0.05253181 | 0.08958181 | 0.1064571 | 0.09217194 | 0.140257 | 0.09075339
[5 empty] | 0.1007176 | 0.09840799 |  |  | 0.05200423 | 0.09032215 | 0.1052645 | 0.0929337 | 0.1405241 | 0.09150342
[5 empty] | 0.09588898 | 0.09921461 |  |  | 0.0521637 | 0.0910625 | 0.104289 | 0.09369545 | 0.1403747 | 0.09225345
[5 empty] | 0.09404817 | 0.1000212 |  |  | 0.05161251 | 0.09180284 | 0.1037426 | 0.0944572 | 0.1389098 | 0.09300348
[5 empty] | 0.09520617 | 0.1008279 |  |  | 0.05105299 | 0.09254319 | 0.102737 | 0.09521895 | 0.1381305 | 0.0937535
[5 empty] | 0.09237393 | 0.1016345 |  |  | 0.05068746 | 0.09328353 | 0.100884 | 0.0959807 | 0.1376379 | 0.09450353
[5 empty] | 0.09356241 | 0.1024411 |  |  | 0.05051821 | 0.09402388 | 0.09969555 | 0.09674245 | 0.1374331 | 0.09525356
[5 empty] | 0.09678255 | 0.1032477 |  |  | 0.05034756 | 0.09476422 | 0.0984834 | 0.09750421 | 0.1375172 | 0.09600359
[5 empty] | 0.08904531 | 0.1040544 |  |  | 0.04967782 | 0.09550457 | 0.0979594 | 0.09826596 | 0.1359913 | 0.09675362
[5 empty] | 0.08936163 | 0.104861 |  |  | 0.04921131 | 0.09624491 | 0.09613537 | 0.09902771 | 0.1356564 | 0.09750364
[5 empty] | 0.08874247 | 0.1056676 |  |  | 0.04895034 | 0.09698526 | 0.09482315 | 0.09978946 | 0.1355137 | 0.09825367
[5 empty] | 0.09419878 | 0.1064742 |  |  | 0.04839721 | 0.09772561 | 0.09373457 | 0.1005512 | 0.1347642 | 0.0990037
[5 empty] | 0.09474151 | 0.1072808 |  |  | 0.04815424 | 0.09846595 | 0.09288145 | 0.101313 | 0.133809 | 0.09975373
[5 empty] | 0.09438161 | 0.1080875 |  |  | 0.04772375 | 0.0992063 | 0.09227562 | 0.1020747 | 0.1333492 | 0.1005038
[5 empty] | 0.09213004 | 0.1088941 |  |  | 0.04770803 | 0.09994664 | 0.09082892 | 0.1028365 | 0.1318858 | 0.1012538
[5 empty] | 0.09399774 | 0.1097007 |  |  | 0.04750942 | 0.100687 | 0.09005317 | 0.1035982 | 0.1318201 | 0.1020038
[5 empty] | 0.09294312 | 0.1105073 |  |  | 0.0468302 | 0.1014273 | 0.0889602 | 0.10436 | 0.131153 | 0.1027538
[5 empty] | 0.09289044 | 0.111314 |  |  | 0.04697271 | 0.1021677 | 0.08806185 | 0.1051217 | 0.1307856 | 0.1035039
[5 empty] | 0.09183886 | 0.1121206 |  |  | 0.04643925 | 0.102908 | 0.08776994 | 0.1058835 | 0.1291191 | 0.1042539
[5 empty] | 0.09378837 | 0.1129272 |  |  | 0.04633212 | 0.1036484 | 0.0863963 | 0.1066452 | 0.1284544 | 0.1050039
[5 empty] | 0.09473897 | 0.1137338 |  |  | 0.04615366 | 0.1043887 | 0.08683524 | 0.107407 | 0.1279928 | 0.105754
[5 empty] | 0.09469064 | 0.1145404 |  |  | 0.04620615 | 0.1051291 | 0.08639275 | 0.1081687 | 0.1270352 | 0.106504
[5 empty] | 0.09164338 | 0.1153471 |  |  | 0.04569192 | 0.1058694 | 0.08535316 | 0.1089305 | 0.1275806 | 0.107254
[5 empty] | 0.08759718 | 0.1161537 |  |  | 0.04611329 | 0.1066098 | 0.08471663 | 0.1096922 | 0.1262102 | 0.108004
[5 empty] | 0.09555203 | 0.1169603 |  |  | 0.04557255 | 0.1073501 | 0.08478335 | 0.110454 | 0.1253201 | 0.1087541
[5 empty] | 0.08750792 | 0.1177669 |  |  | 0.04586711 | 0.1080904 | 0.08425347 | 0.1112157 | 0.1244103 | 0.1095041
[5 empty] | 0.09346485 | 0.1185736 |  |  | 0.04576718 | 0.1088308 | 0.08332716 | 0.1119775 | 0.1242811 | 0.1102541
[5 empty] | 0.08642281 | 0.1193802 |  |  | 0.04586745 | 0.1095711 | 0.08370461 | 0.1127392 | 0.1235325 | 0.1110041
[5 empty] | 0.09338179 | 0.1201868 |  |  | 0.04566804 | 0.1103115 | 0.08258597 | 0.113501 | 0.1226649 | 0.1117542
[5 empty] | 0.09534178 | 0.1209934 |  |  | 0.04596911 | 0.1110518 | 0.08297142 | 0.1142627 | 0.1215783 | 0.1125042
[5 empty] | 0.08630277 | 0.1218001 |  |  | 0.04587076 | 0.1117922 | 0.08196112 | 0.1150245 | 0.120473 | 0.1132542
[5 empty] | 0.08726475 | 0.1226067 |  |  | 0.04567315 | 0.1125325 | 0.08175525 | 0.1157862 | 0.1204491 | 0.1140043
[5 empty] | 0.09022773 | 0.1234133 |  |  | 0.0459764 | 0.1132729 | 0.08115398 | 0.116548 | 0.1188067 | 0.1147543
[5 empty] | 0.08819168 | 0.1242199 |  |  | 0.04608064 | 0.1140132 | 0.08105747 | 0.1173097 | 0.1191462 | 0.1155043
[5 empty] | 0.0901566 | 0.1250265 |  |  | 0.04598601 | 0.1147536 | 0.0801659 | 0.1180715 | 0.1173676 | 0.1162543
[5 empty] | 0.08812249 | 0.1258332 |  |  | 0.04599264 | 0.1154939 | 0.08007944 | 0.1188333 | 0.1172711 | 0.1170044
[5 empty] | 0.08708933 | 0.1266398 |  |  | 0.04580066 | 0.1162342 | 0.07979825 | 0.119595 | 0.1158569 | 0.1177544
[5 empty] | 0.08905712 | 0.1274464 |  |  | 0.04561021 | 0.1169746 | 0.0789225 | 0.1203568 | 0.1144252 | 0.1185044
[5 empty] | 0.09502585 | 0.128253 |  |  | 0.04572142 | 0.1177149 | 0.07875237 | 0.1211185 | 0.1136761 | 0.1192545
[5 empty] | 0.09499551 | 0.1290597 |  |  | 0.04613443 | 0.1184553 | 0.07838803 | 0.1218803 | 0.1129099 | 0.1200045
[5 empty] | 0.0879661 | 0.1298663 |  |  | 0.04614935 | 0.1191956 | 0.07872964 | 0.122642 | 0.1122267 | 0.1207545
[5 empty] | 0.08593759 | 0.1306729 |  |  | 0.04606634 | 0.119936 | 0.07747738 | 0.1234038 | 0.1113266 | 0.1215045
[5 empty] | 0.09391 | 0.1314795 |  |  | 0.04578551 | 0.1206763 | 0.07743141 | 0.1241655 | 0.1103099 | 0.1222546
[5 empty] | 0.0908833 | 0.1322862 |  |  | 0.04600701 | 0.1214167 | 0.0772919 | 0.1249273 | 0.1089767 | 0.1230046
[5 empty] | 0.08585749 | 0.1330928 |  |  | 0.04623097 | 0.122157 | 0.07735903 | 0.125689 | 0.1079272 | 0.1237546
[5 empty] | 0.08483257 | 0.1338994 |  |  | 0.04585752 | 0.1228974 | 0.07703296 | 0.1264508 | 0.1066616 | 0.1245047
[5 empty] | 0.08680852 | 0.134706 |  |  | 0.04618679 | 0.1236377 | 0.07611387 | 0.1272125 | 0.1064801 | 0.1252547
[5 empty] | 0.09378534 | 0.1355126 |  |  | 0.04581891 | 0.124378 | 0.07610192 | 0.1279743 | 0.1046828 | 0.1260047
[5 empty] | 0.08976302 | 0.1363193 |  |  | 0.04595402 | 0.1251184 | 0.07589729 | 0.128736 | 0.1033699 | 0.1267547
[5 empty] | 0.08674154 | 0.1371259 |  |  | 0.04599226 | 0.1258587 | 0.07500013 | 0.1294978 | 0.1022416 | 0.1275048
[5 empty] | 0.08972091 | 0.1379325 |  |  | 0.04623374 | 0.1265991 | 0.07531063 | 0.1302595 | 0.1016981 | 0.1282548
[5 empty] | 0.09170112 | 0.1387391 |  |  | 0.04617862 | 0.1273394 | 0.07452896 | 0.1310213 | 0.09983946 | 0.1290048
[5 empty] | 0.09268215 | 0.1395458 |  |  | 0.04652701 | 0.1280798 | 0.07475527 | 0.131783 | 0.09966597 | 0.1297548
[5 empty] | 0.089664 | 0.1403524 |  |  | 0.04657906 | 0.1288201 | 0.07408975 | 0.1325448 | 0.09847776 | 0.1305049
[5 empty] | 0.08964665 | 0.141159 |  |  | 0.0464349 | 0.1295605 | 0.07433256 | 0.1333065 | 0.09627502 | 0.1312549
[5 empty] | 0.08663012 | 0.1419656 |  |  | 0.04659465 | 0.1303008 | 0.07388388 | 0.1340683 | 0.09575791 | 0.1320049
[5 empty] | 0.08661437 | 0.1427722 |  |  | 0.04625845 | 0.1310412 | 0.07354386 | 0.13483 | 0.09472663 | 0.132755
[5 empty] | 0.08559941 | 0.1435789 |  |  | 0.04642644 | 0.1317815 | 0.07361269 | 0.1355918 | 0.09358133 | 0.133505
[5 empty] | 0.09058523 | 0.1443855 |  |  | 0.04679875 | 0.1325218 | 0.07259053 | 0.1363535 | 0.09192221 | 0.134255
[5 empty] | 0.08457182 | 0.1451921 |  |  | 0.0469755 | 0.1332622 | 0.07267755 | 0.1371153 | 0.09014943 | 0.135005
[5 empty] | 0.08555918 | 0.1459987 |  |  | 0.04685684 | 0.1340025 | 0.07297392 | 0.137877 | 0.08936317 | 0.1357551
[5 empty] | 0.09354728 | 0.1468054 |  |  | 0.0470429 | 0.1347429 | 0.07217982 | 0.1386388 | 0.0878636 | 0.1365051
[5 empty] | 0.09353613 | 0.147612 |  |  | 0.0471338 | 0.1354832 | 0.0725954 | 0.1394005 | 0.08725091 | 0.1372551
[5 empty] | 0.09052572 | 0.1484186 |  |  | 0.04682969 | 0.1362236 | 0.07222085 | 0.1401623 | 0.08502526 | 0.1380052
[5 empty] | 0.09051604 | 0.1492252 |  |  | 0.04693069 | 0.1369639 | 0.07175633 | 0.140924 | 0.08348684 | 0.1387552
[5 empty] | 0.09450709 | 0.1500319 |  |  | 0.04753693 | 0.1377043 | 0.072002 | 0.1416858 | 0.08223582 | 0.1395052
[5 empty] | 0.08749884 | 0.1508385 |  |  | 0.04724856 | 0.1384446 | 0.07195805 | 0.1424476 | 0.08117238 | 0.1402552
[5 empty] | 0.0884913 | 0.1516451 |  |  | 0.04776571 | 0.139185 | 0.07132464 | 0.1432093 | 0.07939668 | 0.1410053
[5 empty] | 0.08948446 | 0.1524517 |  |  | 0.0478885 | 0.1399253 | 0.07140194 | 0.1439711 | 0.07820892 | 0.1417553
[5 empty] | 0.09047831 | 0.1532583 |  |  | 0.04751706 | 0.1406656 | 0.07169012 | 0.1447328 | 0.07630925 | 0.1425053
[5 empty] | 0.08647284 | 0.154065 |  |  | 0.04765154 | 0.141406 | 0.07118934 | 0.1454946 | 0.07549787 | 0.1432554
[5 empty] | 0.08746804 | 0.1548716 |  |  | 0.04789207 | 0.1421463 | 0.07069979 | 0.1462563 | 0.07447494 | 0.1440054
[5 empty] | 0.08546391 | 0.1556782 |  |  | 0.04803877 | 0.1428867 | 0.07072163 | 0.1470181 | 0.07334065 | 0.1447554
[5 empty] | 0.09146044 | 0.1564848 |  |  | 0.04809179 | 0.143627 | 0.07075502 | 0.1477798 | 0.07109516 | 0.1455054
[5 empty] | 0.08945762 | 0.1572915 |  |  | 0.04835125 | 0.1443674 | 0.07050015 | 0.1485416 | 0.07013865 | 0.1462555
[5 empty] | 0.09345544 | 0.1580981 |  |  | 0.04851728 | 0.1451077 | 0.07045717 | 0.1493033 | 0.06837131 | 0.1470055
[5 empty] | 0.08745389 | 0.1589047 |  |  | 0.04899003 | 0.1458481 | 0.07122626 | 0.1500651 | 0.0666933 | 0.1477555
[5 empty] | 0.09045296 | 0.1597113 |  |  | 0.04926961 | 0.1465884 | 0.07090759 | 0.1508268 | 0.0661048 | 0.1485055
[5 empty] | 0.08445266 | 0.160518 |  |  | 0.04905618 | 0.1473288 | 0.07110133 | 0.1515886 | 0.06430598 | 0.1492556