## 1
Общество с ограниченной ответственностью "Инженерная геология" (ООО "ИнжГео") | [11 empty] | Общество с ограниченной ответственностью "Инженерная геология" (ООО "ИнжГео")
Юр. адрес: 117279, г. Москва, ул. Миклухо-Маклая, 36 а, этаж 5, пом. XXIII к. 76-84 | [11 empty] | Юр. адрес: 117279, г. Москва, ул. Миклухо-Маклая, 36 а, этаж 5, пом. XXIII к. 76-84 | [8 empty] | нагр |  |  | X0 | Y0 | R |  | нагр |  |  |  | X0 | Y0 | R | нагр |  |  |  | X0 | Y0 | R |  | нагр |  |  |  | X0 | Y0 | R
Телефон/факс +7 (495) 132-30-00, Адрес электронной почты inbox@inj-geo.ru | [11 empty] | Телефон/факс +7 (495) 132-30-00, Адрес электронной почты inbox@inj-geo.ru | [12 empty] | 0 | [7 empty] | 0 | [6 empty] | 0 | [7 empty] | 0
[21 empty] | девиатор | [6 empty] | девиатор | [6 empty] | девиатор | [7 empty] | девиатор
Испытательная лаборатория ООО «ИнжГео» | [11 empty] | Испытательная лаборатория ООО «ИнжГео» | [8 empty] | x0 | Угол | X | Y |  |  |  | x0 |  | Угол | X | Y |  |  | x0 |  | Угол | X | Y |  |  |  | x0 |  | Угол | X | Y
Адрес места осуществления деятельности лаборатории: г. Москва, просп. Вернадского, д. 51, стр. 1 | [11 empty] | Адрес места осуществления деятельности лаборатории: г. Москва, просп. Вернадского, д. 51, стр. 1 | [9 empty] | 0 | [7 empty] | 0 | [6 empty] | 0 | [7 empty] | 0
Телефон +7(910)4557682, E-mail: slg85@mail.ru | [11 empty] | Телефон +7(910)4557682, E-mail: slg85@mail.ru | [9 empty] | 5 | [7 empty] | 5 | [6 empty] | 5 | [7 empty] | 5
[22 empty] | 10 | [7 empty] | 10 | [6 empty] | 10 | [7 empty] | 10
[12 empty] | Протокол испытаний № 13-63/36 от 04-12-2022 | [9 empty] | 15 | [7 empty] | 15 | [6 empty] | 15 | [7 empty] | 15
[22 empty] | 20 | [7 empty] | 20 | [6 empty] | 20 | [7 empty] | 20
[12 empty] | Наименование и адрес заказчика: Переход трубопровода через р. Енисей | [9 empty] | 25 | [7 empty] | 25 | [6 empty] | 25 | [7 empty] | 25
[12 empty] | Наименование объекта: ООО Регионстрой | [9 empty] | 30 | [7 empty] | 30 | [6 empty] | 30 | [7 empty] | 30
Наименование используемого метода/методики: ГОСТ 12248.4-2020 | [11 empty] | Наименование используемого метода/методики: ГОСТ 12248.3-2020 | [9 empty] | 35 | [7 empty] | 35 | [6 empty] | 35 | [7 empty] | 35
Условия проведения испытания: температура окружающей среды (18 - 25)0С, влажность воздуха (40 - 75)% | [11 empty] | Условия проведения испытания: температура окружающей среды (18 - 25)0С, влажность воздуха (40 - 75)% | [9 empty] | 40 | [7 empty] | 40 | [6 empty] | 40 | [7 empty] | 40
[12 empty] | Дата получение объекта подлежащего испытаниям: 07-11-2022 | [9 empty] | 45 | [7 empty] | 45 | [6 empty] | 45 | [7 empty] | 45
[12 empty] | Дата испытания: 25.10.2022-19.11.2036 | [9 empty] | 50 | [7 empty] | 50 | [6 empty] | 50 | [7 empty] | 50
[22 empty] | 55 | [7 empty] | 55 | [6 empty] | 55 | [7 empty] | 55
Испытание грунтов методом трехосного сжатия | [11 empty] | Испытание грунтов методом трехосного сжатия | [9 empty] | 60 | [7 empty] | 60 | [6 empty] | 60 | [7 empty] | 60
[22 empty] | 65 | [7 empty] | 65 | [6 empty] | 65 | [7 empty] | 65
Лабораторный номер: | [6 empty] | We, д.е. = |  |  |  |  | Лабораторный номер: |  | 1071 |  |  |  | We, д.е. = | 0.53286882 |  |  | 70 | [7 empty] | 70 | [6 empty] | 70 | [7 empty] | 70
Номер скважины: | [6 empty] | ρ, г/см3 = |  |  |  |  | Номер скважины: |  | BH-004 |  |  |  | ρ, г/см3 = | 1.5 |  |  | 75 | [7 empty] | 75 | [6 empty] | 75 | [7 empty] | 75
Глубина отбора, м: | [6 empty] | ρs, г/см3 = |  |  |  |  | Глубина отбора, м: |  | 1.5 |  |  |  | ρs, г/см3 = | 2.73 |  |  | 80 | [7 empty] | 80 | [6 empty] | 80 | [7 empty] | 80
Наименование грунта: | [6 empty] | e, д.е. = |  |  |  |  | Наименование грунта: |  | Суглинок, после оттаивания текучий, легкий пылеватый |  |  |  | e, д.е. = | 1.789821 |  |  | 85 | [7 empty] | 85 | [6 empty] | 85 | [7 empty] | 85
Схема проведения опыта: | [6 empty] | IL, д.е. = |  |  |  |  | Схема проведения опыта: |  | КД |  |  |  | IL, д.е. = | 2.365 |  |  | 90 | [7 empty] | 90 | [6 empty] | 90 | [7 empty] | 90
[22 empty] | 95 | [7 empty] | 95 | [6 empty] | 95 | [7 empty] | 95
[22 empty] | 100 | [7 empty] | 100 | [6 empty] | 100 | [7 empty] | 100
Результаты испытаний | [11 empty] | Результаты испытаний | [9 empty] | 105 | [7 empty] | 105 | [6 empty] | 105 | [7 empty] | 105
[22 empty] | 110 | [7 empty] | 110 | [6 empty] | 110 | [7 empty] | 110
[22 empty] | 115 | [7 empty] | 115 | [6 empty] | 115 | [7 empty] | 115
[22 empty] | 120 | [7 empty] | 120 | [6 empty] | 120 | [7 empty] | 120
[22 empty] | 125 | [7 empty] | 125 | [6 empty] | 125 | [7 empty] | 125
[22 empty] | 130 | [7 empty] | 130 | [6 empty] | 130 | [7 empty] | 130
[22 empty] | 135 | [7 empty] | 135 | [6 empty] | 135 | [7 empty] | 135
[22 empty] | 140 | [7 empty] | 140 | [6 empty] | 140 | [7 empty] | 140
[22 empty] | 145 | [7 empty] | 145 | [6 empty] | 145 | [7 empty] | 145
[22 empty] | 150 | [7 empty] | 150 | [6 empty] | 150 | [7 empty] | 150
[22 empty] | 155 | [7 empty] | 155 | [6 empty] | 155 | [7 empty] | 155
[22 empty] | 160 | [7 empty] | 160 | [6 empty] | 160 | [7 empty] | 160
[22 empty] | 165 | [7 empty] | 165 | [6 empty] | 165 | [7 empty] | 165
[22 empty] | 170 | [7 empty] | 170 | [6 empty] | 170 | [7 empty] | 170
[22 empty] | 175 | [7 empty] | 175 | [6 empty] | 175 | [7 empty] | 175
[22 empty] | 180 | [7 empty] | 180 | [6 empty] | 180 | [7 empty] | 180
[13 empty] | Давление в камере, Мпа σ3 | Вертикальная нагрузка, Мпа σ1 | Поровое давление, Мпа u
| K0, д.е. | 0.7750489 |  |  |  |  | Коэфф. Точки | [5 empty] | 0.05 | 0.08656714 | [5 empty] | 1 | [6 empty] | σ3,кПа | σ1,кПа | u, кПа |  |  |  | 4
| q_zg, МПа | 0.03875245 | [10 empty] | 0.15 | 0.2446154 | [27 empty] | δ3, Мпа | δ1-δ3, МПа | δ1, МПа | δ1, КПа
|  |  | Модуль деформации, МПа: | [9 empty] | 0.25 | 0.4026636 | [21 empty] | С, МПа:
|  |  | Е0= |  | Точки модуля (полное напр.), МПа |  |  |  | 0.03875245 | 0.06200392 | [25 empty] | φ, град:
|  |  | E50 = |  | qf (полное напр.), МПа |  |  |  | 0.06046316 | [26 empty] | E, Мпа
|  |  | Коэф. Поперечной деформации, ϑ = | [9 empty] | Эффективные значения угла внутреннего трения и удельного сцепления ϕ', С' | [13 empty] | x | 0
[13 empty] | ϕ', град. = | 13 | [12 empty] | y |  |  |  | С, кПа | φ,°
[13 empty] | С', МПа = | 0.003
| Исполнитель: | [6 empty] | Морозов Д.С. |  |  |  |  | Исполнитель: |  |  |  |  | Морозов Д.С.
| Начальник исп. лаборатории: | [6 empty] | Семиколенова Л.Г. |  |  |  |  | Начальник исп. лаборатории: |  |  |  |  | Семиколенова Л.Г.
Лист 1 , всего листов 2 | [11 empty] | Лист 2 , всего листов 2
Частичное воспроизведение протокола испытаний без письменного разрешения ООО «ИнжГео» ЗАПРЕЩАЕТСЯ | [11 empty] | Частичное воспроизведение протокола испытаний без письменного разрешения ООО «ИнжГео» ЗАПРЕЩАЕТСЯ
[5 empty] | второй график |  | первый график | [9 empty] | К Пуассона
dev50 | epsE50 | ind | devE0 | epsE0 | dev | eps | sigma |  | dev1 | eps1 | dev2 | eps2 | dev3 | eps3 |  | Глины
0.01046316 | 0.008712761 |  |  |  | 0 | 0 |  |  | 0 | 0 | 0 | 0 | 0 | 0 |  | < 0 | 0,20-0,30
ind |  |  |  |  | 0.0007095924 | 0.0007191449 |  |  | 0.001664818 | 0.0007822375 | 0.004203459 | 0.0007324194 | 0.008479497 | 0.0007817444 |  | 0-0,25 | 0,30-0,38
2 |  |  |  |  | 0.00131328 | 0.00143829 |  |  | 0.003385609 | 0.001564475 | 0.00968398 | 0.001464839 | 0.01857915 | 0.001563489 |  | 0,25< | 0,38-0,45
E0 |  |  |  |  | 0.002705157 | 0.002157435 |  |  | 0.00511653 | 0.002346712 | 0.01414682 | 0.002197258 | 0.02782217 | 0.002345233 |  | Суглинки | 0,35-0,37
epsE0 | devE0 |  |  |  | 0.005812867 | 0.002904254 |  |  | 0.007011735 | 0.00312895 | 0.01819722 | 0.002929678 | 0.03653178 | 0.003126977 |  | Пески и супеси | 0,30-0,35
0.002904254 | 0.005812867 |  |  |  | 0.006590064 | 0.003595725 |  |  | 0.008425381 | 0.003911187 | 0.02214044 | 0.003662097 | 0.04253119 | 0.003908722
[5 empty] | 0.007297351 | 0.00431487 |  |  | 0.01 | 0.00499625 | 0.02488173 | 0.004394517 | 0.049 | 0.004753714
График E50 |  | График E |  |  | 0.006919864 | 0.005034015 |  |  | 0.01055829 | 0.005475662 | 0.029 | 0.005307372 | 0.05149731 | 0.00547221
eps | q | sigma |  |  | 0.007476063 | 0.00575316 |  |  | 0.01137919 | 0.0062579 | 0.03030388 | 0.005859355 | 0.05594815 | 0.006253955
Горизонтальная линия E50 |  | Касательная |  |  | 0.00698441 | 0.006472305 |  |  | 0.01180374 | 0.007040137 | 0.03169161 | 0.006591775 | 0.05802339 | 0.007035699
0 |  | a | b |  | 0.009463364 | 0.007191449 |  |  | 0.01264951 | 0.007822375 | 0.03384674 | 0.007324194 | 0.06094681 | 0.007817444
|  |  | 0 |  | 0.009931387 | 0.007910594 |  |  | 0.01323406 | 0.008604612 | 0.03511459 | 0.008056614 | 0.06384217 | 0.008599188
Вертикальная линия E50 |  | p1 и p2 |  |  | 0.01046316 | 0.008712761 |  |  | 0.01367497 | 0.00938685 | 0.03664049 | 0.008789033 | 0.06493326 | 0.009380932
| 0 | 0 |  |  | 0.01090262 | 0.009348884 |  |  | 0.0140898 | 0.01016909 | 0.03806978 | 0.009521452 | 0.06744385 | 0.01016268
[5 empty] | 0.009414957 | 0.01006803 |  |  | 0.01459612 | 0.01095132 | 0.03874778 | 0.01025387 | 0.07039772 | 0.01094442
Касательная линия E50 |  |  |  |  | 0.01194053 | 0.01078717 |  |  | 0.01521149 | 0.01173356 | 0.04011982 | 0.01098629 | 0.07341863 | 0.01172617
0 | 0 | Горизонтальная 1 |  |  | 0.01147598 | 0.01150632 |  |  | 0.01595349 | 0.0125158 | 0.04093123 | 0.01171871 | 0.07633179 | 0.01234216
[5 empty] | 0.01201793 | 0.01222546 |  |  | 0.01653968 | 0.01329804 | 0.04212735 | 0.01245113 | 0.07998465 | 0.01328965
Горизонтальная линия qкр |  |  |  |  | 0.01156301 | 0.01294461 |  |  | 0.01688762 | 0.01408027 | 0.04375348 | 0.01318355 | 0.08354051 | 0.0140714
Горизонтальная линия q |  | Горизонтальная 2 |  |  | 0.01310787 | 0.01366375 |  |  | 0.01828357 | 0.01522488 | 0.04585498 | 0.01391597 | 0.08871084 | 0.01485314
0 |  | 0 |  |  | 0.01364913 | 0.0143829 |  |  | 0.01856 | 0.01564475 | 0.04730768 | 0.01442985 | 0.09310609 | 0.01563489
[5 empty] | 0.01318343 | 0.01510204 |  |  | 0.01972518 | 0.01642699 | 0.04964491 | 0.01538081 | 0.0993367 | 0.01641663
Вертикальная линия q |  |  |  |  | 0.01570739 | 0.01582119 |  |  | 0.02078429 | 0.01720922 | 0.05211988 | 0.01611323 | 0.1043131 | 0.01719838
| 0 |  |  |  | 0.01621766 | 0.01654033 |  |  | 0.02249341 | 0.01799146 | 0.05573638 | 0.01684565 | 0.1086458 | 0.01798012
[5 empty] | 0.01571086 | 0.01725948 |  |  | 0.02380859 | 0.0187737 | 0.05911745 | 0.01757807 | 0.1140451 | 0.01876186
[5 empty] | 0.01518364 | 0.01797862 |  |  | 0.0255859 | 0.01955594 | 0.06178614 | 0.01831049 | 0.1199215 | 0.01954361
[5 empty] | 0.01563261 | 0.01869777 |  |  | 0.02718142 | 0.02033817 | 0.06576546 | 0.0190429 | 0.1242855 | 0.02032535
[5 empty] | 0.01805442 | 0.01941691 |  |  | 0.0284512 | 0.02112041 | 0.06947845 | 0.01977532 | 0.1301476 | 0.0211071
[5 empty] | 0.0174457 | 0.02013606 |  |  | 0.03015131 | 0.02190265 | 0.07314814 | 0.02050774 | 0.133718 | 0.02188884
[5 empty] | 0.01780308 | 0.0208552 |  |  | 0.03153782 | 0.02268489 | 0.07589757 | 0.02124016 | 0.1379074 | 0.02267059
[5 empty] | 0.0171232 | 0.02157435 |  |  | 0.03276679 | 0.02346712 | 0.07944977 | 0.02197258 | 0.1411261 | 0.02345233
[5 empty] | 0.01740268 | 0.02229349 |  |  | 0.03369429 | 0.02424936 | 0.08292778 | 0.022705 | 0.1431846 | 0.02423407
[5 empty] | 0.01763817 | 0.02301264 |  |  | 0.03467638 | 0.0250316 | 0.08495461 | 0.02343742 | 0.1444932 | 0.02501582
[5 empty] | 0.01982629 | 0.02373178 |  |  | 0.03506913 | 0.02581384 | 0.08705332 | 0.02416984 | 0.1466626 | 0.02579756
[5 empty] | 0.01796367 | 0.02445093 |  |  | 0.03532906 | 0.02659607 | 0.08894692 | 0.02490226 | 0.1459862 | 0.02657931
[5 empty] | 0.01804696 | 0.02517007 |  |  | 0.03527275 | 0.02737831 | 0.09015846 | 0.02563468 | 0.1465132 | 0.02736105
[5 empty] | 0.01807284 | 0.02588922 |  |  | 0.03492447 | 0.02816055 | 0.09051096 | 0.0263671 | 0.1456721 | 0.0281428
[5 empty] | 0.01905408 | 0.02660836 |  |  | 0.03489687 | 0.02894279 | 0.09016601 | 0.02709952 | 0.144877 | 0.02892454
[5 empty] | 0.02000418 | 0.02732751 |  |  | 0.03440262 | 0.02972502 | 0.09088638 | 0.02783194 | 0.1437418 | 0.02970629
[5 empty] | 0.01992597 | 0.02804665 |  |  | 0.03395438 | 0.03050726 | 0.08988875 | 0.02856436 | 0.1429807 | 0.03048803
[5 empty] | 0.01782225 | 0.0287658 |  |  | 0.03376481 | 0.0312895 | 0.08968458 | 0.02929678 | 0.1422078 | 0.03126977
[5 empty] | 0.01869584 | 0.02948494 |  |  | 0.03314657 | 0.03207174 | 0.08948532 | 0.0300292 | 0.142137 | 0.03205152
[5 empty] | 0.01854954 | 0.03020409 |  |  | 0.03281233 | 0.03285397 | 0.08860246 | 0.03076162 | 0.1412824 | 0.03283326
[5 empty] | 0.01738616 | 0.03092323 |  |  | 0.03227475 | 0.03363621 | 0.08844744 | 0.03149404 | 0.140158 | 0.03361501
[5 empty] | 0.01720851 | 0.03164238 |  |  | 0.03184649 | 0.03441845 | 0.08773175 | 0.03222645 | 0.138978 | 0.03439675
[5 empty] | 0.01701942 | 0.03236152 |  |  | 0.03144021 | 0.03520069 | 0.08626684 | 0.03295887 | 0.1365563 | 0.0351785
[5 empty] | 0.01782168 | 0.03308067 |  |  | 0.03136859 | 0.03598292 | 0.08616418 | 0.03369129 | 0.1362071 | 0.03596024
[5 empty] | 0.0186181 | 0.03379981 |  |  | 0.03084427 | 0.03676516 | 0.08533524 | 0.03442371 | 0.1342443 | 0.03674198
[5 empty] | 0.01741151 | 0.03451896 |  |  | 0.03057992 | 0.0375474 | 0.08399148 | 0.03515613 | 0.133482 | 0.03752373
[5 empty] | 0.0162047 | 0.0352381 |  |  | 0.03038822 | 0.03832964 | 0.08284437 | 0.03588855 | 0.1316343 | 0.03830547
[5 empty] | 0.01600049 | 0.03595725 |  |  | 0.03018181 | 0.03911187 | 0.08240538 | 0.03662097 | 0.1313152 | 0.03908722
[5 empty] | 0.0158017 | 0.03667639 |  |  | 0.03046774 | 0.03989411 | 0.08188596 | 0.03735339 | 0.1302388 | 0.03986896
[5 empty] | 0.01661112 | 0.03739554 |  |  | 0.03020492 | 0.04067635 | 0.08069759 | 0.03808581 | 0.1294191 | 0.04065071
[5 empty] | 0.01743158 | 0.03811468 |  |  | 0.03028019 | 0.04145859 | 0.07955173 | 0.03881823 | 0.1270702 | 0.04143245
[5 empty] | 0.01526588 | 0.03883383 |  |  | 0.03039069 | 0.04224082 | 0.07955984 | 0.03955065 | 0.1271061 | 0.0422142
[5 empty] | 0.01711683 | 0.03955297 |  |  | 0.0307336 | 0.04302306 | 0.0787334 | 0.04028307 | 0.1257408 | 0.04299594
[5 empty] | 0.01498724 | 0.04027212 |  |  | 0.03080607 | 0.0438053 | 0.07808387 | 0.04101549 | 0.1251885 | 0.04377768
[5 empty] | 0.01487994 | 0.04099126 |  |  | 0.03110527 | 0.04458754 | 0.07762271 | 0.04174791 | 0.1239631 | 0.04455943
[5 empty] | 0.01479771 | 0.04171041 |  |  | 0.03122835 | 0.04536977 | 0.07706139 | 0.04248033 | 0.1237788 | 0.04534117
[5 empty] | 0.01674338 | 0.04242955 |  |  | 0.03147248 | 0.04615201 | 0.07661137 | 0.04321275 | 0.1233495 | 0.04612292
[5 empty] | 0.01671976 | 0.0431487 |  |  | 0.03163482 | 0.04693425 | 0.07728413 | 0.04394517 | 0.1239894 | 0.04690466
[5 empty] | 0.01473104 | 0.04386784 |  |  | 0.03191253 | 0.04771649 | 0.07699374 | 0.04467758 | 0.1236682 | 0.04768641
[5 empty] | 0.01477982 | 0.04458699 |  |  | 0.03220277 | 0.04849872 | 0.07675517 | 0.04541 | 0.1243851 | 0.04846815
[5 empty] | 0.01486306 | 0.04530613 |  |  | 0.03260271 | 0.04928096 | 0.07745844 | 0.04614242 | 0.12561 | 0.04924989
[5 empty] | 0.01697755 | 0.04602528 |  |  | 0.0331095 | 0.0500632 | 0.07829098 | 0.04687484 | 0.1268896 | 0.05003164
[5 empty] | 0.01612008 | 0.04674442 |  |  | 0.0332203 | 0.05084544 | 0.0782402 | 0.04760726 | 0.1278708 | 0.05081338
[5 empty] | 0.01628746 | 0.04746357 |  |  | 0.03363229 | 0.05162767 | 0.0793935 | 0.04833968 | 0.1296006 | 0.05159513
[5 empty] | 0.01647648 | 0.04818271 |  |  | 0.03384261 | 0.05240991 | 0.0795383 | 0.0490721 | 0.1312257 | 0.05237687
[5 empty] | 0.01668393 | 0.04890186 |  |  | 0.03404844 | 0.05319215 | 0.080862 | 0.04980452 | 0.1333931 | 0.05315862
[5 empty] | 0.0169066 | 0.049621 |  |  | 0.03464692 | 0.05397439 | 0.08125203 | 0.05053694 | 0.1368496 | 0.05394036
[5 empty] | 0.0161413 | 0.05034015 |  |  | 0.03473523 | 0.05475662 | 0.08209579 | 0.05126936 | 0.1377421 | 0.0547221
[5 empty] | 0.01638481 | 0.05105929 |  |  | 0.03491052 | 0.05553886 | 0.08328069 | 0.05200178 | 0.1414175 | 0.05550385
[5 empty] | 0.01663393 | 0.05177844 |  |  | 0.03536996 | 0.0563211 | 0.08459415 | 0.0527342 | 0.1426226 | 0.05628559
[5 empty] | 0.01788546 | 0.05249758 |  |  | 0.03541071 | 0.05710334 | 0.08502357 | 0.05346662 | 0.1446043 | 0.05706734
[5 empty] | 0.01713619 | 0.05321673 |  |  | 0.03592992 | 0.05788557 | 0.08695637 | 0.05419904 | 0.1475095 | 0.05784908
[5 empty] | 0.01738291 | 0.05393587 |  |  | 0.03582477 | 0.05866781 | 0.08747996 | 0.05493146 | 0.1493851 | 0.05863083
[5 empty] | 0.01962242 | 0.05465502 |  |  | 0.03619241 | 0.05945005 | 0.08858175 | 0.05566388 | 0.150378 | 0.05941257
[5 empty] | 0.01985152 | 0.05537416 |  |  | 0.03623 | 0.06023229 | 0.08914915 | 0.0563963 | 0.1512349 | 0.06019432
[5 empty] | 0.01806699 | 0.05609331 |  |  | 0.03656714 | 0.06101452 | 0.09066958 | 0.05712871 | 0.1519028 | 0.06097606
[5 empty] | 0.01926564 | 0.05681245 |  |  | 0.03651011 | 0.06179676 | 0.09133044 | 0.05786113 | 0.1526636 | 0.0617578
[5 empty] | 0.02044426 | 0.0575316 |  |  | 0.03658151 | 0.062579 | 0.09191915 | 0.05859355 | 0.1526393 | 0.06253955
[5 empty] | 0.01859964 | 0.05825074 |  |  | 0.03675177 | 0.06336124 | 0.09282311 | 0.05932597 | 0.1520727 | 0.06332129
[5 empty] | 0.01972859 | 0.05896989 |  |  | 0.03652083 | 0.06414347 | 0.09312975 | 0.06005839 | 0.1533986 | 0.06410304
[5 empty] | 0.01882788 | 0.05968903 |  |  | 0.03668865 | 0.06492571 | 0.09412646 | 0.06079081 | 0.1531168 | 0.06488478
[5 empty] | 0.01889432 | 0.06040818 |  |  | 0.03675518 | 0.06570795 | 0.09461536 | 0.06152323 | 0.1525276 | 0.06566653
[5 empty] | 0.02092632 | 0.06112732 |  |  | 0.03682036 | 0.06649019 | 0.0945465 | 0.06225565 | 0.1535308 | 0.06644827
[5 empty] | 0.02092579 | 0.06184647 |  |  | 0.03678416 | 0.06727242 | 0.09468461 | 0.06298807 | 0.1539265 | 0.06723001
[5 empty] | 0.01892333 | 0.06256561 |  |  | 0.03704652 | 0.06805466 | 0.09501909 | 0.06372049 | 0.1539147 | 0.06801176
[5 empty] | 0.0199189 | 0.06328476 |  |  | 0.03690739 | 0.0688369 | 0.09564958 | 0.06445291 | 0.1541954 | 0.0687935
[5 empty] | 0.02091259 | 0.0640039 |  |  | 0.03726672 | 0.06961914 | 0.09617571 | 0.06518533 | 0.1547687 | 0.06957525
[5 empty] | 0.01890446 | 0.06472305 |  |  | 0.03722446 | 0.07040137 | 0.09649714 | 0.06591775 | 0.1546346 | 0.07035699
[5 empty] | 0.02089457 | 0.06544219 |  |  | 0.03718057 | 0.07118361 | 0.0970135 | 0.06665017 | 0.1538931 | 0.07113874
[5 empty] | 0.02088299 | 0.06616134 |  |  | 0.03723499 | 0.07196585 | 0.09662443 | 0.06738259 | 0.1549442 | 0.07192048
[5 empty] | 0.0188698 | 0.06688048 |  |  | 0.03748767 | 0.07274809 | 0.09702957 | 0.06811501 | 0.1547879 | 0.07270222
[5 empty] | 0.01885505 | 0.06759962 |  |  | 0.03733858 | 0.07353032 | 0.09702857 | 0.06884743 | 0.1551243 | 0.07348397
[5 empty] | 0.01883881 | 0.06831877 |  |  | 0.03738764 | 0.07431256 | 0.09752106 | 0.06957984 | 0.1542534 | 0.07426571
[5 empty] | 0.01882116 | 0.06903791 |  |  | 0.03743483 | 0.0750948 | 0.09760669 | 0.07031226 | 0.1551752 | 0.07504746
[5 empty] | 0.02080216 | 0.06975706 |  |  | 0.03738008 | 0.07587704 | 0.09818509 | 0.07104468 | 0.1557897 | 0.0758292
[5 empty] | 0.01878188 | 0.0704762 |  |  | 0.03762335 | 0.07665927 | 0.09825591 | 0.0717771 | 0.154697 | 0.07661095
[5 empty] | 0.01876038 | 0.07119535 |  |  | 0.03746459 | 0.07744151 | 0.09931879 | 0.07250952 | 0.155097 | 0.07739269
[5 empty] | 0.01873773 | 0.07191449 |  |  | 0.03760375 | 0.07822375 | 0.09957337 | 0.07324194 | 0.1553899 | 0.07817444
[5 empty] | 0.019714 | 0.07263364 |  |  | 0.03784078 | 0.07900599 | 0.09911929 | 0.07397436 | 0.1559755 | 0.07895618
[5 empty] | 0.01868926 | 0.07335278 |  |  | 0.03787563 | 0.07978822 | 0.09925619 | 0.07470678 | 0.155554 | 0.07973792
[5 empty] | 0.01866357 | 0.07407193 |  |  | 0.03780825 | 0.08057046 | 0.1002837 | 0.0754392 | 0.1550254 | 0.08051967
[5 empty] | 0.01963701 | 0.07479107 |  |  | 0.03773859 | 0.0813527 | 0.1002015 | 0.07617162 | 0.1560896 | 0.08130141
[5 empty] | 0.02060963 | 0.07551022 |  |  | 0.03796661 | 0.08213494 | 0.09980918 | 0.07690404 | 0.1560468 | 0.08208316
[5 empty] | 0.01858151 | 0.07622936 |  |  | 0.03799225 | 0.08291717 | 0.1009064 | 0.07763646 | 0.1566968 | 0.0828649
[5 empty] | 0.01855271 | 0.07694851 |  |  | 0.03791547 | 0.08369941 | 0.1005928 | 0.07836888 | 0.1553398 | 0.08364664579
[5 empty] | 0.0205233 | 0.07766765 |  |  | 0.03783621 | 0.08448165 | 0.1004681 | 0.0791013 | 0.1561758 | 0.08442839
[5 empty] | 0.01849336 | 0.0783868 |  |  | 0.03775443 | 0.08526389 | 0.1012318 | 0.07983372 | 0.1556047 | 0.08521013
[5 empty] | 0.01946293 | 0.07910594 |  |  | 0.03797007 | 0.08604612 | 0.1014836 | 0.08056614 | 0.1559267 | 0.08599188
[5 empty] | 0.0184321 | 0.07982509 |  |  | 0.0379831 | 0.08682836 | 0.1017232 | 0.08129856 | 0.1559417 | 0.08677362
[5 empty] | 0.01940093 | 0.08054423 |  |  | 0.03809345 | 0.0876106 | 0.1016501 | 0.08203097 | 0.1563498 | 0.08755537
[5 empty] | 0.01836949 | 0.08126338 |  |  | 0.03800107 | 0.08839284 | 0.1013641 | 0.08276339 | 0.1563437 | 0.08833711
[5 empty] | 0.01833785 | 0.08198252 |  |  | 0.03810593 | 0.08917507 | 0.1017648 | 0.08349581 | 0.1554351 | 0.08911886
[5 empty] | 0.01930607 | 0.08270167 |  |  | 0.03780797 | 0.08995731 | 0.1016518 | 0.08422823 | 0.1562043 | 0.0899006
[5 empty] | 0.01827421 | 0.08342081 |  |  | 0.03810084 | 0.09073955 | 0.1022247 | 0.08496065 | 0.15566 | 0.09068234
[5 empty] | 0.01924236 | 0.08413996 |  |  | 0.0380715 | 0.09152179 | 0.1016832 | 0.08569307 | 0.1542108 | 0.09146409
[5 empty] | 0.02021057 | 0.0848591 |  |  | 0.03782061 | 0.09230402 | 0.101527 | 0.08642549 | 0.1538654 | 0.09224583
[5 empty] | 0.01817891 | 0.08557825 |  |  | 0.03774932 | 0.09308626 | 0.1020556 | 0.08715791 | 0.1540325 | 0.09302758
[5 empty] | 0.0191461 | 0.08629739 |  |  | 0.03785874 | 0.0938685 | 0.1021688 | 0.08789033 | 0.1530208 | 0.09380932
[5 empty] | 0.01810797 | 0.08701654 |  |  | 0.03755001 | 0.09465074 | 0.1021566 | 0.08862275 | 0.1520389 | 0.09459107
[5 empty] | 0.01906462 | 0.08773568 |  |  | 0.03742427 | 0.09543297 | 0.1013894 | 0.08935517 | 0.1515955 | 0.09537281
[5 empty] | 0.01901645 | 0.08845483 |  |  | 0.03748264 | 0.09621521 | 0.1021668 | 0.09008759 | 0.1511993 | 0.09615456
[5 empty] | 0.01896389 | 0.08917397 |  |  | 0.03702625 | 0.09699745 | 0.1013914 | 0.09082001 | 0.1496589 | 0.0969363
[5 empty] | 0.01890737 | 0.08989312 |  |  | 0.03715624 | 0.09777969 | 0.1008653 | 0.09155243 | 0.148283 | 0.09771804
[5 empty] | 0.0178473 | 0.09061226 |  |  | 0.03667374 | 0.09856192 | 0.1010908 | 0.09228485 | 0.1473804 | 0.09849979
[5 empty] | 0.01978411 | 0.09133141 |  |  | 0.03647987 | 0.09934416 | 0.1004704 | 0.09301727 | 0.1468596 | 0.09928153
[5 empty] | 0.01871822 | 0.09205055 |  |  | 0.03627578 | 0.1001264 | 0.1003061 | 0.09374969 | 0.1456293 | 0.1000633
[5 empty] | 0.01865005 | 0.0927697 |  |  | 0.03636258 | 0.1009086 | 0.1004005 | 0.09448211 | 0.1443982 | 0.100845
[5 empty] | 0.01958003 | 0.09348884 |  |  | 0.03584143 | 0.1016909 | 0.09945569 | 0.09521452 | 0.143275 | 0.1016268
[5 empty] | 0.01750858 | 0.09420799 |  |  | 0.03591343 | 0.1024731 | 0.09927405 | 0.09594694 | 0.1425683 | 0.1024085
[5 empty] | 0.01843612 | 0.09492713 |  |  | 0.03547973 | 0.1032553 | 0.09805786 | 0.09667936 | 0.1409869 | 0.1031903
[5 empty] | 0.01736308 | 0.09564628 |  |  | 0.03514146 | 0.1040376 | 0.09770944 | 0.09741178 | 0.1403393 | 0.103972
[5 empty] | 0.01928987 | 0.09636542 |  |  | 0.03519975 | 0.1048198 | 0.09753107 | 0.0981442 | 0.1399343 | 0.1047537
[5 empty] | 0.01721692 | 0.09708457 |  |  | 0.03485573 | 0.1056021 | 0.09672506 | 0.09887662 | 0.1386806 | 0.1055355
[5 empty] | 0.01914465 | 0.09780371 |  |  | 0.03471053 | 0.1063843 | 0.09629371 | 0.09960904 | 0.1375867 | 0.1063172
[5 empty] | 0.01907348 | 0.09852286 |  |  | 0.03436529 | 0.1071665 | 0.09523931 | 0.1003415 | 0.1366614 | 0.107099
[5 empty] | 0.01800384 | 0.099242 |  |  | 0.03392113 | 0.1079488 | 0.09516417 | 0.1010739 | 0.1367134 | 0.1078807
[5 empty] | 0.01693615 | 0.09996115 |  |  | 0.03397918 | 0.108731 | 0.09437058 | 0.1018063 | 0.1368513 | 0.1086625
[5 empty] | 0.01687084 | 0.1006803 |  |  | 0.03364059 | 0.1095132 | 0.09376085 | 0.1025387 | 0.1351837 | 0.1094442
[5 empty] | 0.01780831 | 0.1013994 |  |  | 0.03340647 | 0.1102955 | 0.09223728 | 0.1032711 | 0.1358195 | 0.110226
[5 empty] | 0.016749 | 0.1021186 |  |  | 0.03297796 | 0.1110777 | 0.09200216 | 0.1040036 | 0.1357662 | 0.1110077
[5 empty] | 0.01769333 | 0.1028377 |  |  | 0.0327562 | 0.11186 | 0.09135779 | 0.104736 | 0.1347597 | 0.1117894
[5 empty] | 0.01764173 | 0.1035569 |  |  | 0.03254117 | 0.1126422 | 0.09080648 | 0.1054684 | 0.1348562 | 0.1125712
[5 empty] | 0.0175946 | 0.104276 |  |  | 0.0325256 | 0.1134244 | 0.08955052 | 0.1062008 | 0.1345557 | 0.1133529
[5 empty] | 0.01755238 | 0.1049952 |  |  | 0.032308 | 0.1142067 | 0.08879221 | 0.1069332 | 0.1349583 | 0.1141347
[5 empty] | 0.0175155 | 0.1057143 |  |  | 0.03188836 | 0.1149889 | 0.08833386 | 0.1076657 | 0.1339639 | 0.1149164
[5 empty] | 0.01748436 | 0.1064335 |  |  | 0.03166669 | 0.1157711 | 0.08717776 | 0.1083981 | 0.1339726 | 0.1156982
[5 empty] | 0.0184594 | 0.1071526 |  |  | 0.03164297 | 0.1165534 | 0.08712622 | 0.1091305 | 0.1337844 | 0.1164799
[5 empty] | 0.01844103 | 0.1078717 |  |  | 0.0315172 | 0.1173356 | 0.08638152 | 0.1098629 | 0.1339993 | 0.1172617
[5 empty] | 0.01842969 | 0.1085909 |  |  | 0.0312894 | 0.1181179 | 0.08524598 | 0.1105953 | 0.1329174 | 0.1180434
[5 empty] | 0.01842578 | 0.10931 |  |  | 0.03105954 | 0.1189001 | 0.08442188 | 0.1113278 | 0.1329387 | 0.1188251
[5 empty] | 0.01742594 | 0.1100292 |  |  | 0.03072763 | 0.1196823 | 0.0839108 | 0.1120602 | 0.1321632 | 0.1196069
[5 empty] | 0.01642646 | 0.1107483 |  |  | 0.03059367 | 0.1204646 | 0.08269371 | 0.1127926 | 0.133491 | 0.1203886
[5 empty] | 0.0174274 | 0.1114675 |  |  | 0.03015766 | 0.1212468 | 0.08216154 | 0.113525 | 0.1321219 | 0.1211704
[5 empty] | 0.01742881 | 0.1121866 |  |  | 0.03001958 | 0.122029 | 0.08171438 | 0.1142574 | 0.1331562 | 0.1219521
[5 empty] | 0.01743075 | 0.1129058 |  |  | 0.02957945 | 0.1228113 | 0.08115235 | 0.1149898 | 0.1321938 | 0.1227339
[5 empty] | 0.01643327 | 0.1136249 |  |  | 0.02953726 | 0.1235935 | 0.08027556 | 0.1157223 | 0.1319347 | 0.1235156
[5 empty] | 0.01843643 | 0.114344 |  |  | 0.029193 | 0.1243758 | 0.07898413 | 0.1164547 | 0.1312789 | 0.1242974
[5 empty] | 0.01844027 | 0.1150632 |  |  | 0.02894667 | 0.125158 | 0.07847817 | 0.1171871 | 0.1319265 | 0.1250791
[5 empty] | 0.01744487 | 0.1157823 |  |  | 0.02859828 | 0.1259402 | 0.07715778 | 0.1179195 | 0.1310776 | 0.1258608
[5 empty] | 0.01645026 | 0.1165015 |  |  | 0.02864781 | 0.1267225 | 0.07662309 | 0.1186519 | 0.130732 | 0.1266426
[5 empty] | 0.01845651 | 0.1172206 |  |  | 0.02829527 | 0.1275047 | 0.07597419 | 0.1193844 | 0.1317899 | 0.1274243
[5 empty] | 0.01846367 | 0.1179398 |  |  | 0.02794065 | 0.1282869 | 0.07551121 | 0.1201168 | 0.1315512 | 0.1282061
[5 empty] | 0.0164718 | 0.1186589 |  |  | 0.02768396 | 0.1290692 | 0.07373426 | 0.1208492 | 0.1309161 | 0.1289878
[5 empty] | 0.01648094 | 0.1193781 |  |  | 0.02762519 | 0.1298514 | 0.07374344 | 0.1215816 | 0.1314844 | 0.1297696
[5 empty] | 0.01749116 | 0.1200972 |  |  | 0.02736433 | 0.1306337 | 0.07193887 | 0.122314 | 0.1308564 | 0.1305513
[5 empty] | 0.01650252 | 0.1208164 |  |  | 0.02710138 | 0.1314159 | 0.07112067 | 0.1230465 | 0.1305318 | 0.1313331
[5 empty] | 0.01651506 | 0.1215355 |  |  | 0.02653635 | 0.1321981 | 0.07088893 | 0.1237789 | 0.1312109 | 0.1321148
[5 empty] | 0.01752884 | 0.1222546 |  |  | 0.02656923 | 0.1329804 | 0.06914379 | 0.1245113 | 0.1296936 | 0.1328965
[5 empty] | 0.01754391 | 0.1229738 |  |  | 0.02610002 | 0.1337626 | 0.06858533 | 0.1252437 | 0.1300799 | 0.1336783
[5 empty] | 0.01856033 | 0.1236929 |  |  | 0.02572871 | 0.1345448 | 0.06731369 | 0.1259761 | 0.1296699 | 0.13446
[5 empty] | 0.01757816 | 0.1244121 |  |  | 0.02565531 | 0.1353271 | 0.06692897 | 0.1267086 | 0.1305635 | 0.1352418
[5 empty] | 0.01759745 | 0.1251312 |  |  | 0.02527981 | 0.1361093 | 0.06523128 | 0.127441 | 0.1295609 | 0.1360235
[5 empty] | 0.01761826 | 0.1258504 |  |  | 0.0249022 | 0.1368916 | 0.06512074 | 0.1281734 | 0.129262 | 0.1368053
[5 empty] | 0.01864063 | 0.1265695 |  |  | 0.02482249 | 0.1376738 | 0.06349745 | 0.1289058 | 0.1298668 | 0.137587
[5 empty] | 0.01866463 | 0.1272887 |  |  | 0.02464068 | 0.138456 | 0.06296153 | 0.1296382 | 0.1296755 | 0.1383688
[5 empty] | 0.01869031 | 0.1280078 |  |  | 0.02415676 | 0.1392383 | 0.0611131 | 0.1303707 | 0.1302879 | 0.1391505
[5 empty] | 0.01871773 | 0.1287269 |  |  | 0.02387072 | 0.1400205 | 0.06055225 | 0.1311031 | 0.1295042 | 0.1399322
[5 empty] | 0.01674693 | 0.1294461 |  |  | 0.02368258 | 0.1408027 | 0.05987911 | 0.1318355 | 0.1287243 | 0.140714
[5 empty] | 0.01877798 | 0.1301652 |  |  | 0.02349232 | 0.141585 | 0.05849378 | 0.1325679 | 0.1291483 | 0.1414957
[5 empty] | 0.01881092 | 0.1308844 |  |  | 0.02319994 | 0.1423672 | 0.05769638 | 0.1333003 | 0.1289762 | 0.1422775
[5 empty] | 0.01884583 | 0.1316035 |  |  | 0.02290544 | 0.1431495 | 0.05568702 | 0.1340328 | 0.129808 | 0.1430592
[5 empty] | 0.01888274 | 0.1323227 |  |  | 0.02240882 | 0.1439317 | 0.05526582 | 0.1347652 | 0.1299438 | 0.143841
[5 empty] | 0.01692171 | 0.1330418 |  |  | 0.02221007 | 0.1447139 | 0.05383287 | 0.1354976 | 0.1293835 | 0.1446227
[5 empty] | 0.01796281 | 0.133761 |  |  | 0.0218092 | 0.1454962 | 0.0528883 | 0.13623 | 0.1294272 | 0.1454044
[5 empty] | 0.01700607 | 0.1344801 |  |  | 0.0217062 | 0.1462784 | 0.05163222 | 0.1369624 | 0.128375 | 0.1461862
[5 empty] | 0.01705157 | 0.1351992 |  |  | 0.02130106 | 0.1470606 | 0.05026474 | 0.1376949 | 0.1289268 | 0.1469679
[5 empty] | 0.01809935 | 0.1359184 |  |  | 0.0209938 | 0.1478429 | 0.04918597 | 0.1384273 | 0.1295826 | 0.1477497
[5 empty] | 0.01914947 | 0.1366375 |  |  | 0.02058439 | 0.1486251 | 0.04779602 | 0.1391597 | 0.1288426 | 0.1485314
[5 empty] | 0.01820198 | 0.1373567 |  |  | 0.02027285 | 0.1494074 | 0.04699501 | 0.1398921 | 0.1290067 | 0.1493132
[5 empty] | 0.01725694 | 0.1380758 |  |  | 0.02015917 | 0.1501896 | 0.04548304 | 0.1406245 | 0.1295749 | 0.1500949
[5 empty] | 0.01731441 | 0.138795 |  |  | 0.01984335 | 0.1509718 | 0.04446023 | 0.1413569 | 0.1291472 | 0.1508767
[5 empty] | 0.01837443 | 0.1395141 |  |  | 0.01932538 | 0.1517541 | 0.0429267 | 0.1420894 | 0.1289238 | 0.1516584
[5 empty] | 0.01943707 | 0.1402333 |  |  | 0.01920526 | 0.1525363 | 0.04238254 | 0.1428218 | 0.1280045 | 0.1524401
[5 empty] | 0.01750237 | 0.1409524 |  |  | 0.01858299 | 0.1533185 | 0.04042788 | 0.1435542 | 0.1287895 | 0.1532219
[5 empty] | 0.0175704 | 0.1416716 |  |  | 0.01825857 | 0.1541008 | 0.03986283 | 0.1442866 | 0.1294788 | 0.1540036
[5 empty] | 0.0196412 | 0.1423907 |  |  | 0.018132 | 0.154883 | 0.03858749 | 0.145019 | 0.1292723 | 0.1547854
[5 empty] | 0.01971484 | 0.1431098 |  |  | 0.01760327 | 0.1556653 | 0.03690198 | 0.1457515 | 0.1281702 | 0.1555671