## 1
Общество с ограниченной ответственностью "Инженерная геология" (ООО "ИнжГео") | [11 empty] | Общество с ограниченной ответственностью "Инженерная геология" (ООО "ИнжГео")
Юр. адрес: 117279, г. Москва, ул. Миклухо-Маклая, 36 а, этаж 5, пом. XXIII к. 76-84 | [11 empty] | Юр. адрес: 117279, г. Москва, ул. Миклухо-Маклая, 36 а, этаж 5, пом. XXIII к. 76-84 | [8 empty] | нагр |  |  | X0 | Y0 | R |  | нагр |  |  |  | X0 | Y0 | R | нагр |  |  |  | X0 | Y0 | R |  | нагр |  |  |  | X0 | Y0 | R
Телефон/факс +7 (495) 132-30-00, Адрес электронной почты inbox@inj-geo.ru | [11 empty] | Телефон/факс +7 (495) 132-30-00, Адрес электронной почты inbox@inj-geo.ru | [12 empty] | 0 | [7 empty] | 0 | [6 empty] | 0 | [7 empty] | 0
[21 empty] | девиатор | [6 empty] | девиатор | [6 empty] | девиатор | [7 empty] | девиатор
Испытательная лаборатория ООО «ИнжГео» | [11 empty] | Испытательная лаборатория ООО «ИнжГео» | [8 empty] | x0 | Угол | X | Y |  |  |  | x0 |  | Угол | X | Y |  |  | x0 |  | Угол | X | Y |  |  |  | x0 |  | Угол | X | Y
Адрес места осуществления деятельности лаборатории: г. Москва, просп. Вернадского, д. 51, стр. 1 | [11 empty] | Адрес места осуществления деятельности лаборатории: г. Москва, просп. Вернадского, д. 51, стр. 1 | [9 empty] | 0 | [7 empty] | 0 | [6 empty] | 0 | [7 empty] | 0
Телефон +7(910)4557682, E-mail: slg85@mail.ru | [11 empty] | Телефон +7(910)4557682, E-mail: slg85@mail.ru | [9 empty] | 5 | [7 empty] | 5 | [6 empty] | 5 | [7 empty] | 5
[22 empty] | 10 | [7 empty] | 10 | [6 empty] | 10 | [7 empty] | 10
[12 empty] | Протокол испытаний № 13-63/37 от 05-12-2022 | [9 empty] | 15 | [7 empty] | 15 | [6 empty] | 15 | [7 empty] | 15
[22 empty] | 20 | [7 empty] | 20 | [6 empty] | 20 | [7 empty] | 20
[12 empty] | Наименование и адрес заказчика: Переход трубопровода через р. Енисей | [9 empty] | 25 | [7 empty] | 25 | [6 empty] | 25 | [7 empty] | 25
[12 empty] | Наименование объекта: ООО Регионстрой | [9 empty] | 30 | [7 empty] | 30 | [6 empty] | 30 | [7 empty] | 30
Наименование используемого метода/методики: ГОСТ 12248.4-2020 | [11 empty] | Наименование используемого метода/методики: ГОСТ 12248.3-2020 | [9 empty] | 35 | [7 empty] | 35 | [6 empty] | 35 | [7 empty] | 35
Условия проведения испытания: температура окружающей среды (18 - 25)0С, влажность воздуха (40 - 75)% | [11 empty] | Условия проведения испытания: температура окружающей среды (18 - 25)0С, влажность воздуха (40 - 75)% | [9 empty] | 40 | [7 empty] | 40 | [6 empty] | 40 | [7 empty] | 40
[12 empty] | Дата получение объекта подлежащего испытаниям: 08-11-2022 | [9 empty] | 45 | [7 empty] | 45 | [6 empty] | 45 | [7 empty] | 45
[12 empty] | Дата испытания: 25.10.2022-19.11.2037 | [9 empty] | 50 | [7 empty] | 50 | [6 empty] | 50 | [7 empty] | 50
[22 empty] | 55 | [7 empty] | 55 | [6 empty] | 55 | [7 empty] | 55
Испытание грунтов методом трехосного сжатия | [11 empty] | Испытание грунтов методом трехосного сжатия | [9 empty] | 60 | [7 empty] | 60 | [6 empty] | 60 | [7 empty] | 60
[22 empty] | 65 | [7 empty] | 65 | [6 empty] | 65 | [7 empty] | 65
Лабораторный номер: | [6 empty] | We, д.е. = |  |  |  |  | Лабораторный номер: |  | 1072 |  |  |  | We, д.е. = | 0.506050912 |  |  | 70 | [7 empty] | 70 | [6 empty] | 70 | [7 empty] | 70
Номер скважины: | [6 empty] | ρ, г/см3 = |  |  |  |  | Номер скважины: |  | BH-004 |  |  |  | ρ, г/см3 = | 1.56 |  |  | 75 | [7 empty] | 75 | [6 empty] | 75 | [7 empty] | 75
Глубина отбора, м: | [6 empty] | ρs, г/см3 = |  |  |  |  | Глубина отбора, м: |  | 3 |  |  |  | ρs, г/см3 = | 2.72 |  |  | 80 | [7 empty] | 80 | [6 empty] | 80 | [7 empty] | 80
Наименование грунта: | [6 empty] | e, д.е. = |  |  |  |  | Наименование грунта: |  | Суглинок, после оттаивания текучий, легкий пылеватый |  |  |  | e, д.е. = | 1.625935 |  |  | 85 | [7 empty] | 85 | [6 empty] | 85 | [7 empty] | 85
Схема проведения опыта: | [6 empty] | IL, д.е. = |  |  |  |  | Схема проведения опыта: |  | КД |  |  |  | IL, д.е. = | 2.288 |  |  | 90 | [7 empty] | 90 | [6 empty] | 90 | [7 empty] | 90
[22 empty] | 95 | [7 empty] | 95 | [6 empty] | 95 | [7 empty] | 95
[22 empty] | 100 | [7 empty] | 100 | [6 empty] | 100 | [7 empty] | 100
Результаты испытаний | [11 empty] | Результаты испытаний | [9 empty] | 105 | [7 empty] | 105 | [6 empty] | 105 | [7 empty] | 105
[22 empty] | 110 | [7 empty] | 110 | [6 empty] | 110 | [7 empty] | 110
[22 empty] | 115 | [7 empty] | 115 | [6 empty] | 115 | [7 empty] | 115
[22 empty] | 120 | [7 empty] | 120 | [6 empty] | 120 | [7 empty] | 120
[22 empty] | 125 | [7 empty] | 125 | [6 empty] | 125 | [7 empty] | 125
[22 empty] | 130 | [7 empty] | 130 | [6 empty] | 130 | [7 empty] | 130
[22 empty] | 135 | [7 empty] | 135 | [6 empty] | 135 | [7 empty] | 135
[22 empty] | 140 | [7 empty] | 140 | [6 empty] | 140 | [7 empty] | 140
[22 empty] | 145 | [7 empty] | 145 | [6 empty] | 145 | [7 empty] | 145
[22 empty] | 150 | [7 empty] | 150 | [6 empty] | 150 | [7 empty] | 150
[22 empty] | 155 | [7 empty] | 155 | [6 empty] | 155 | [7 empty] | 155
[22 empty] | 160 | [7 empty] | 160 | [6 empty] | 160 | [7 empty] | 160
[22 empty] | 165 | [7 empty] | 165 | [6 empty] | 165 | [7 empty] | 165
[22 empty] | 170 | [7 empty] | 170 | [6 empty] | 170 | [7 empty] | 170
[22 empty] | 175 | [7 empty] | 175 | [6 empty] | 175 | [7 empty] | 175
[22 empty] | 180 | [7 empty] | 180 | [6 empty] | 180 | [7 empty] | 180
[13 empty] | Давление в камере, Мпа σ3 | Вертикальная нагрузка, Мпа σ1 | Поровое давление, Мпа u
| K0, д.е. | 0.8435655 |  |  |  |  | Коэфф. Точки | [5 empty] | 0.05 | 0.08025293 | [5 empty] | 1 | [6 empty] | σ3,кПа | σ1,кПа | u, кПа |  |  |  | 4
| q_zg, МПа | 0.04217828 | [10 empty] | 0.15 | 0.2173418 | [27 empty] | δ3, Мпа | δ1-δ3, МПа | δ1, МПа | δ1, КПа
|  |  | Модуль деформации, МПа: | [9 empty] | 0.25 | 0.3544307 | [21 empty] | С, МПа:
|  |  | Е0= |  | Точки модуля (полное напр.), МПа |  |  |  | 0.04217828 | 0.06748524 | [25 empty] | φ, град:
|  |  | E50 = |  | qf (полное напр.), МПа |  |  |  | 0.06138813 | [26 empty] | E, Мпа
|  |  | Коэф. Поперечной деформации, ϑ = | [9 empty] | Эффективные значения угла внутреннего трения и удельного сцепления ϕ', С' | [13 empty] | x | 0
[13 empty] | ϕ', град. = | 9 | [12 empty] | y |  |  |  | С, кПа | φ,°
[13 empty] | С', МПа = | 0.005
| Исполнитель: | [6 empty] | Морозов Д.С. |  |  |  |  | Исполнитель: |  |  |  |  | Морозов Д.С.
| Начальник исп. лаборатории: | [6 empty] | Семиколенова Л.Г. |  |  |  |  | Начальник исп. лаборатории: |  |  |  |  | Семиколенова Л.Г.
Лист 1 , всего листов 2 | [11 empty] | Лист 2 , всего листов 2
Частичное воспроизведение протокола испытаний без письменного разрешения ООО «ИнжГео» ЗАПРЕЩАЕТСЯ | [11 empty] | Частичное воспроизведение протокола испытаний без письменного разрешения ООО «ИнжГео» ЗАПРЕЩАЕТСЯ
[5 empty] | второй график |  | первый график | [9 empty] | К Пуассона
dev50 | epsE50 | ind | devE0 | epsE0 | dev | eps | sigma |  | dev1 | eps1 | dev2 | eps2 | dev3 | eps3 |  | Глины
0.01138813 | 0.01053666 |  |  |  | 0 | 0 |  |  | 0 | 0 | 0 | 0 | 0 | 0 |  | < 0 | 0,20-0,30
ind |  |  |  |  | 0.0005283078 | 0.0007118938 |  |  | 0.001364466 | 0.0007818551 | 0.005061037 | 0.0007890354 | 0.007780869 | 0.0007701629 |  | 0-0,25 | 0,30-0,38
2 |  |  |  |  | 0.002993395 | 0.001423788 |  |  | 0.003182898 | 0.00156371 | 0.009439251 | 0.001578071 | 0.0163679 | 0.001540326 |  | 0,25< | 0,38-0,45
E0 |  |  |  |  | 0.004332039 | 0.002135681 |  |  | 0.004803619 | 0.002345565 | 0.014 | 0.002421166 | 0.02280073 | 0.002310489 |  | Суглинки | 0,35-0,37
epsE0 | devE0 |  |  |  | 0.003481021 | 0.002847575 |  |  | 0.005874956 | 0.00312742 | 0.01643778 | 0.003156142 | 0.027 | 0.002801636 |  | Пески и супеси | 0,30-0,35
0.00351222 | 0.006326742 |  |  |  | 0.006326742 | 0.00351222 |  |  | 0.007345232 | 0.003909276 | 0.01888593 | 0.003945177 | 0.03206687 | 0.003850815
[5 empty] | 0.00709283 | 0.004271363 |  |  | 0.008 | 0.004441111 | 0.02157554 | 0.004734213 | 0.03589816 | 0.004620978
График E50 |  | График E |  |  | 0.006722984 | 0.004983256 |  |  | 0.009055167 | 0.005472986 | 0.02385041 | 0.005523248 | 0.03962433 | 0.005391141
eps | q | sigma |  |  | 0.006282941 | 0.00569515 |  |  | 0.009547464 | 0.006254841 | 0.02585433 | 0.006312283 | 0.0419386 | 0.006161304
Горизонтальная линия E50 |  | Касательная |  |  | 0.007787597 | 0.006407044 |  |  | 0.01006502 | 0.007036696 | 0.02723107 | 0.007101319 | 0.04423422 | 0.006931467
0 |  | a | b |  | 0.009251844 | 0.007118938 |  |  | 0.0106238 | 0.007818551 | 0.02942445 | 0.007890354 | 0.04770443 | 0.007701629
|  |  | 0 |  | 0.009690578 | 0.007830831 |  |  | 0.0112398 | 0.008600406 | 0.03077823 | 0.00867939 | 0.04994247 | 0.008471792
Вертикальная линия E50 |  | p1 и p2 |  |  | 0.008118691 | 0.008542725 |  |  | 0.011729 | 0.009382261 | 0.0336709 | 0.009705102 | 0.05221534 | 0.009030144
| 0 | 0 |  |  | 0.01055108 | 0.009254619 |  |  | 0.01220737 | 0.01016412 | 0.03474457 | 0.01025746 | 0.05544157 | 0.01001212
[5 empty] | 0.01100264 | 0.009966513 |  |  | 0.0125909 | 0.01094597 | 0.03642483 | 0.0110465 | 0.0580272 | 0.01078228
Касательная линия E50 |  |  |  |  | 0.01138813 | 0.01053666 |  |  | 0.01309557 | 0.01172783 | 0.03856161 | 0.01183553 | 0.06037627 | 0.01155244
0 | 0 | Горизонтальная 1 |  |  | 0.01201317 | 0.0113903 |  |  | 0.01383735 | 0.01250968 | 0.04053819 | 0.01262457 | 0.06326763 | 0.01232261
[5 empty] | 0.01257204 | 0.01210219 |  |  | 0.01443223 | 0.01329154 | 0.04233788 | 0.0134136 | 0.06708014 | 0.01309277
Горизонтальная линия qкр |  |  |  |  | 0.01115889 | 0.01281409 |  |  | 0.01512647 | 0.01399548 | 0.04444393 | 0.01420264 | 0.06979264 | 0.01386293
Горизонтальная линия q |  | Горизонтальная 2 |  |  | 0.01176786 | 0.01352598 |  |  | 0.01568074 | 0.01485525 | 0.04673964 | 0.01499167 | 0.072084 | 0.0146331
0 |  | 0 |  |  | 0.0133931 | 0.01423788 |  |  | 0.01689447 | 0.0156371 | 0.04860829 | 0.01578071 | 0.07513305 | 0.01540326
[5 empty] | 0.01402876 | 0.01494977 |  |  | 0.01791241 | 0.01641896 | 0.05023316 | 0.01656974 | 0.07811865 | 0.01617342
Вертикальная линия q |  |  |  |  | 0.01366897 | 0.01566166 |  |  | 0.01870921 | 0.01720081 | 0.05229754 | 0.01735878 | 0.08111965 | 0.01694358
| 0 |  |  |  | 0.0163079 | 0.01637356 |  |  | 0.02015954 | 0.01798267 | 0.0542847 | 0.01814781 | 0.08351491 | 0.01771375
[5 empty] | 0.01593968 | 0.01708545 |  |  | 0.02113805 | 0.01876452 | 0.05537794 | 0.01893685 | 0.08598327 | 0.01848391
[5 empty] | 0.01655846 | 0.01779734 |  |  | 0.02241942 | 0.01954638 | 0.05726052 | 0.01972589 | 0.08850358 | 0.01925407
[5 empty] | 0.0171584 | 0.01850924 |  |  | 0.02367831 | 0.02032823 | 0.05861575 | 0.02051492 | 0.0900547 | 0.02002424
[5 empty] | 0.01873363 | 0.01922113 |  |  | 0.02468937 | 0.02111009 | 0.05992689 | 0.02130396 | 0.09191548 | 0.0207944
[5 empty] | 0.0182783 | 0.01993303 |  |  | 0.02572727 | 0.02189194 | 0.06117723 | 0.02209299 | 0.09346477 | 0.02156456
[5 empty] | 0.01978657 | 0.02064492 |  |  | 0.02646667 | 0.0226738 | 0.06195005 | 0.02288203 | 0.09538141 | 0.02233473
[5 empty] | 0.01925257 | 0.02135681 |  |  | 0.02738224 | 0.02345565 | 0.06272864 | 0.02367106 | 0.09664427 | 0.02310489
[5 empty] | 0.01867045 | 0.02206871 |  |  | 0.02824863 | 0.02423751 | 0.06319627 | 0.0244601 | 0.09793219 | 0.02387505
[5 empty] | 0.01903437 | 0.0227806 |  |  | 0.02874052 | 0.02501936 | 0.06393624 | 0.02524913 | 0.09842402 | 0.02464521
[5 empty] | 0.02033846 | 0.02349249 |  |  | 0.02883256 | 0.02580122 | 0.0638323 | 0.02603817 | 0.09839862 | 0.02541538
[5 empty] | 0.02057688 | 0.02420439 |  |  | 0.02880341 | 0.02658307 | 0.063713 | 0.0268272 | 0.09882729 | 0.02618554
[5 empty] | 0.01974376 | 0.02491628 |  |  | 0.0289485 | 0.02736493 | 0.06351792 | 0.02761624 | 0.09834239 | 0.0269557
[5 empty] | 0.02083327 | 0.02562818 |  |  | 0.02862414 | 0.02814678 | 0.06316781 | 0.02840528 | 0.09757813 | 0.02772587
[5 empty] | 0.01984447 | 0.02634007 |  |  | 0.02863906 | 0.02892864 | 0.06268343 | 0.02919431 | 0.09609131 | 0.02849603
[5 empty] | 0.02181512 | 0.02705196 |  |  | 0.02840196 | 0.02971049 | 0.06208553 | 0.02998335 | 0.09513874 | 0.02926619
[5 empty] | 0.02175637 | 0.02776386 |  |  | 0.02812154 | 0.03049235 | 0.06079488 | 0.03077238 | 0.09377723 | 0.03003636
[5 empty] | 0.01967079 | 0.02847575 |  |  | 0.02770651 | 0.0312742 | 0.06003222 | 0.03156142 | 0.09216359 | 0.03080652
[5 empty] | 0.01956095 | 0.02918764 |  |  | 0.02746559 | 0.03205606 | 0.05901831 | 0.03235045 | 0.09015463 | 0.03157668
[5 empty] | 0.02142942 | 0.02989954 |  |  | 0.02710747 | 0.03283791 | 0.05837392 | 0.03313949 | 0.08870715 | 0.03234684
[5 empty] | 0.02127877 | 0.03061143 |  |  | 0.02664086 | 0.03361977 | 0.05721979 | 0.03392852 | 0.08687797 | 0.03311701
[5 empty] | 0.02111157 | 0.03132333 |  |  | 0.02617448 | 0.03440163 | 0.05667669 | 0.03471756 | 0.08512388 | 0.03388717
[5 empty] | 0.01893037 | 0.03203522 |  |  | 0.02601702 | 0.03518348 | 0.05546537 | 0.03550659 | 0.08290171 | 0.03465733
[5 empty] | 0.01873776 | 0.03274711 |  |  | 0.0257772 | 0.03596534 | 0.05440659 | 0.03629563 | 0.08126825 | 0.0354275
[5 empty] | 0.0185363 | 0.03345901 |  |  | 0.02536373 | 0.03674719 | 0.0539211 | 0.03708467 | 0.08098033 | 0.03619766
[5 empty] | 0.01832856 | 0.0341709 |  |  | 0.0249853 | 0.03752905 | 0.05342966 | 0.0378737 | 0.07919473 | 0.03696782
[5 empty] | 0.0201171 | 0.03488279 |  |  | 0.02475063 | 0.0383109 | 0.05245304 | 0.03866274 | 0.07876829 | 0.03773798
[5 empty] | 0.0199045 | 0.03559469 |  |  | 0.02466842 | 0.03909276 | 0.05241198 | 0.03945177 | 0.07904727 | 0.03850815
[5 empty] | 0.01869332 | 0.03630658 |  |  | 0.02454738 | 0.03987461 | 0.05172724 | 0.04024081 | 0.07944039 | 0.03927831
[5 empty] | 0.01948613 | 0.03701848 |  |  | 0.02439622 | 0.04065647 | 0.05171958 | 0.04102984 | 0.0795518 | 0.04004847
[5 empty] | 0.01928549 | 0.03773037 |  |  | 0.02451176 | 0.04143832 | 0.05196678 | 0.04181888 | 0.07947435 | 0.04081864
[5 empty] | 0.01909398 | 0.03844226 |  |  | 0.02457378 | 0.04222018 | 0.05181751 | 0.04260791 | 0.08020088 | 0.0415888
[5 empty] | 0.01791417 | 0.03915416 |  |  | 0.02447811 | 0.04300203 | 0.05246414 | 0.04339695 | 0.08062424 | 0.04235896
[5 empty] | 0.01674862 | 0.03986605 |  |  | 0.02462101 | 0.04378389 | 0.05219921 | 0.04418598 | 0.08073727 | 0.04312913
[5 empty] | 0.0165999 | 0.04057794 |  |  | 0.02489874 | 0.04456574 | 0.05281524 | 0.04497502 | 0.08203281 | 0.04389929
[5 empty] | 0.01847057 | 0.04128984 |  |  | 0.02530755 | 0.0453476 | 0.05320479 | 0.04576405 | 0.08220372 | 0.04466945
[5 empty] | 0.01636322 | 0.04200173 |  |  | 0.02524371 | 0.04612945 | 0.05406038 | 0.04655309 | 0.08314283 | 0.04543961
[5 empty] | 0.01728039 | 0.04271363 |  |  | 0.02570346 | 0.04691131 | 0.05487456 | 0.04734213 | 0.08434299 | 0.04620978
[5 empty] | 0.01822467 | 0.04342552 |  |  | 0.02578307 | 0.04769316 | 0.05523986 | 0.04813116 | 0.08519704 | 0.04697994
[5 empty] | 0.01619862 | 0.04413741 |  |  | 0.0260788 | 0.04847502 | 0.05624882 | 0.0489202 | 0.08649782 | 0.0477501
[5 empty] | 0.01820803 | 0.04484931 |  |  | 0.02658689 | 0.04925687 | 0.05669397 | 0.04970923 | 0.08773819 | 0.04852027
[5 empty] | 0.01626222 | 0.0455612 |  |  | 0.02700362 | 0.05003873 | 0.05756785 | 0.05049827 | 0.08851099 | 0.04929043
[5 empty] | 0.01635794 | 0.04627309 |  |  | 0.02702524 | 0.05082058 | 0.058263 | 0.0512873 | 0.08920905 | 0.05006059
[5 empty] | 0.01849114 | 0.04698499 |  |  | 0.02744799 | 0.05160244 | 0.05897196 | 0.05207634 | 0.09032523 | 0.05083075
[5 empty] | 0.01765776 | 0.04769688 |  |  | 0.02786816 | 0.05238429 | 0.06018727 | 0.05286537 | 0.09215237 | 0.05160092
[5 empty] | 0.01685373 | 0.04840878 |  |  | 0.02808198 | 0.05316615 | 0.06070145 | 0.05365441 | 0.09238331 | 0.05237108
[5 empty] | 0.01907501 | 0.04912067 |  |  | 0.02838572 | 0.053948 | 0.06140705 | 0.05444344 | 0.0944109 | 0.05314124
[5 empty] | 0.01931752 | 0.04983256 |  |  | 0.02857563 | 0.05472986 | 0.06199661 | 0.05523248 | 0.09542798 | 0.05391141
[5 empty] | 0.01857723 | 0.05054446 |  |  | 0.02894798 | 0.05551171 | 0.06336266 | 0.05602152 | 0.0965274 | 0.05468157
[5 empty] | 0.01885006 | 0.05125635 |  |  | 0.02929901 | 0.05629357 | 0.06409774 | 0.05681055 | 0.096802 | 0.05545173
[5 empty] | 0.01913196 | 0.05196825 |  |  | 0.029525 | 0.05707542 | 0.06459438 | 0.05759959 | 0.09854462 | 0.0562219
[5 empty] | 0.01941888 | 0.05268014 |  |  | 0.02982218 | 0.05785728 | 0.06524513 | 0.05838862 | 0.09914811 | 0.05699206
[5 empty] | 0.02070675 | 0.05339203 |  |  | 0.02988684 | 0.05863913 | 0.06544252 | 0.05917766 | 0.1003053 | 0.05776222
[5 empty] | 0.01899151 | 0.05410393 |  |  | 0.03001521 | 0.05942099 | 0.06637908 | 0.05996669 | 0.1009091 | 0.05853238
[5 empty] | 0.02126911 | 0.05481582 |  |  | 0.03020356 | 0.06020284 | 0.06694736 | 0.06075573 | 0.1025522 | 0.05930255
[5 empty] | 0.0195355 | 0.05552771 |  |  | 0.03025293 | 0.0609847 | 0.0673418 | 0.06154476 | 0.1025277 | 0.06007271
[5 empty] | 0.0217866 | 0.05623961 |  |  | 0.02995238 | 0.06176655 | 0.0675214 | 0.0623338 | 0.1040282 | 0.06084287
[5 empty] | 0.02201837 | 0.0569515 |  |  | 0.0301487 | 0.06254841 | 0.06820343 | 0.06312283 | 0.1044307 | 0.06161304
[5 empty] | 0.02222675 | 0.0576634 |  |  | 0.02994166 | 0.06333026 | 0.06858745 | 0.06391187 | 0.1050714 | 0.0623832
[5 empty] | 0.02140767 | 0.05837529 |  |  | 0.03023142 | 0.06411212 | 0.06847175 | 0.0647009 | 0.1058003 | 0.06315336
[5 empty] | 0.02155709 | 0.05908718 |  |  | 0.03011812 | 0.06489397 | 0.06905461 | 0.06548994 | 0.1055377 | 0.06392352
[5 empty] | 0.02267094 | 0.05979908 |  |  | 0.03020191 | 0.06567583 | 0.06923433 | 0.06627898 | 0.1061816 | 0.06469369
[5 empty] | 0.02174516 | 0.06051097 |  |  | 0.02988292 | 0.06645769 | 0.06970919 | 0.06706801 | 0.1076299 | 0.06546385
[5 empty] | 0.02277627 | 0.06122286 |  |  | 0.03016131 | 0.06723954 | 0.07017748 | 0.06785705 | 0.1076802 | 0.06623401
[5 empty] | 0.0207758 | 0.06193476 |  |  | 0.02983721 | 0.0680214 | 0.07053747 | 0.06864608 | 0.1086306 | 0.06700418
[5 empty] | 0.02077404 | 0.06264665 |  |  | 0.02981077 | 0.06880325 | 0.07088747 | 0.06943512 | 0.1088787 | 0.06777434
[5 empty] | 0.022771 | 0.06335855 |  |  | 0.03008214 | 0.06958511 | 0.07092574 | 0.07022415 | 0.1104226 | 0.0685445
[5 empty] | 0.02276672 | 0.06407044 |  |  | 0.02985145 | 0.07036696 | 0.07125058 | 0.07101319 | 0.11086 | 0.06931467
[5 empty] | 0.02276121 | 0.06478233 |  |  | 0.02991886 | 0.07114882 | 0.07216028 | 0.07180222 | 0.1116888 | 0.07008483
[5 empty] | 0.02275451 | 0.06549423 |  |  | 0.0299845 | 0.07193067 | 0.07185313 | 0.07259126 | 0.1119067 | 0.07085499
[5 empty] | 0.02074664 | 0.06620612 |  |  | 0.02984852 | 0.07271253 | 0.07272739 | 0.07338029 | 0.1122118 | 0.07162515
[5 empty] | 0.02273763 | 0.06691801 |  |  | 0.02971107 | 0.07349438 | 0.07258138 | 0.07416933 | 0.1131018 | 0.07239532
[5 empty] | 0.0227275 | 0.06762991 |  |  | 0.02977228 | 0.07427624 | 0.07291336 | 0.07495837 | 0.1130745 | 0.07316548
[5 empty] | 0.02071629 | 0.0683418 |  |  | 0.02973231 | 0.07505809 | 0.07282163 | 0.0757474 | 0.1140278 | 0.07393564
[5 empty] | 0.02070401 | 0.0690537 |  |  | 0.02969129 | 0.07583995 | 0.07350447 | 0.07653644 | 0.1144595 | 0.07470581
[5 empty] | 0.02269071 | 0.06976559 |  |  | 0.02974937 | 0.0766218 | 0.07336016 | 0.07732547 | 0.1155676 | 0.07547597
[5 empty] | 0.02167639 | 0.07047748 |  |  | 0.0297067 | 0.07740366 | 0.073787 | 0.07811451 | 0.1158498 | 0.07624613
[5 empty] | 0.0226611 | 0.07118938 |  |  | 0.02966342 | 0.07818551 | 0.07398327 | 0.07890354 | 0.116004 | 0.07701629
[5 empty] | 0.02064486 | 0.07190127 |  |  | 0.02961967 | 0.07896737 | 0.07354726 | 0.07969258 | 0.116828 | 0.07778646
[5 empty] | 0.02262768 | 0.07261316 |  |  | 0.02947559 | 0.07974922 | 0.07347725 | 0.08048161 | 0.1166196 | 0.07855662
[5 empty] | 0.02160961 | 0.07332506 |  |  | 0.02923134 | 0.08053108 | 0.07396446 | 0.08127065 | 0.1173769 | 0.07932678
[5 empty] | 0.02259067 | 0.07403695 |  |  | 0.02928705 | 0.08131293 | 0.0734858 | 0.08205968 | 0.1170974 | 0.08009695
[5 empty] | 0.02257088 | 0.07474885 |  |  | 0.02914287 | 0.08209479 | 0.07374305 | 0.08284872 | 0.1174792 | 0.08086711
[5 empty] | 0.02155028 | 0.07546074 |  |  | 0.02919894 | 0.08287664 | 0.07314002 | 0.08363776 | 0.11832 | 0.08163727
[5 empty] | 0.02152888 | 0.07617263 |  |  | 0.02935541 | 0.0836585 | 0.07288057 | 0.08442679 | 0.1183178 | 0.08240744
[5 empty] | 0.02250672 | 0.07688453 |  |  | 0.02931227 | 0.08444035 | 0.07306853 | 0.08521583 | 0.1183703 | 0.0831776
[5 empty] | 0.02248382 | 0.07759642 |  |  | 0.02916836 | 0.08522221 | 0.07220773 | 0.08600486 | 0.1187754 | 0.08394776
[5 empty] | 0.02046021 | 0.07830831 |  |  | 0.02912335 | 0.08600406 | 0.072002 | 0.0867939 | 0.1183309 | 0.08471792
[5 empty] | 0.02143592 | 0.07902021 |  |  | 0.0289772 | 0.08678592 | 0.07185519 | 0.08758293 | 0.1191235 | 0.08548809
[5 empty] | 0.02141097 | 0.0797321 |  |  | 0.02912988 | 0.08756777 | 0.07137113 | 0.08837197 | 0.1180637 | 0.08625825
[5 empty] | 0.02038539 | 0.080444 |  |  | 0.02878134 | 0.08834963 | 0.07025365 | 0.089161 | 0.1177417 | 0.08702841
[5 empty] | 0.02235921 | 0.08115589 |  |  | 0.02903156 | 0.08913148 | 0.06970659 | 0.08995004 | 0.1176688 | 0.08779858
[5 empty] | 0.02033245 | 0.08186778 |  |  | 0.02898049 | 0.08991334 | 0.06973379 | 0.09073907 | 0.1173563 | 0.08856874
[5 empty] | 0.02230515 | 0.08257968 |  |  | 0.02882809 | 0.09069519 | 0.06863907 | 0.09152811 | 0.1158156 | 0.0893389
[5 empty] | 0.02127732 | 0.08329157 |  |  | 0.02857433 | 0.09147705 | 0.06822628 | 0.09231714 | 0.1153579 | 0.09010907
[5 empty] | 0.02224899 | 0.08400346 |  |  | 0.02861917 | 0.0922589 | 0.06759926 | 0.09310618 | 0.1148945 | 0.09087923
[5 empty] | 0.0212202 | 0.08471536 |  |  | 0.02876258 | 0.09304076 | 0.06706183 | 0.09389522 | 0.1139369 | 0.09164939
[5 empty] | 0.02019097 | 0.08542725 |  |  | 0.0284045 | 0.09382261 | 0.06661784 | 0.09468425 | 0.1120962 | 0.09241955
[5 empty] | 0.02216132 | 0.08613915 |  |  | 0.02864491 | 0.09460447 | 0.06547111 | 0.09547329 | 0.1114837 | 0.09318972
[5 empty] | 0.02213129 | 0.08685104 |  |  | 0.02848377 | 0.09538632 | 0.06472549 | 0.09626232 | 0.1103109 | 0.09395988
[5 empty] | 0.02110089 | 0.08756293 |  |  | 0.02852105 | 0.09616818 | 0.0641848 | 0.09705136 | 0.1084889 | 0.09473004
[5 empty] | 0.02107016 | 0.08827483 |  |  | 0.02835669 | 0.09695003 | 0.06345289 | 0.09784039 | 0.1067292 | 0.09550021
[5 empty] | 0.02003913 | 0.08898672 |  |  | 0.02839067 | 0.09773189 | 0.06323359 | 0.09862943 | 0.1061429 | 0.09627037
[5 empty] | 0.02100781 | 0.08969861 |  |  | 0.02832295 | 0.09851374 | 0.06283074 | 0.09941846 | 0.1043415 | 0.09704053
[5 empty] | 0.02097624 | 0.09041051 |  |  | 0.02795349 | 0.0992956 | 0.06184817 | 0.1002075 | 0.1029362 | 0.09781069
[5 empty] | 0.02194245 | 0.0911224 |  |  | 0.02818225 | 0.1000775 | 0.06168972 | 0.1009965 | 0.1015383 | 0.09858086
[5 empty] | 0.02090479 | 0.0918343 |  |  | 0.02800919 | 0.1008593 | 0.06055921 | 0.1017856 | 0.1006592 | 0.09935102
[5 empty] | 0.01986341 | 0.09254619 |  |  | 0.02783428 | 0.1016412 | 0.0605605 | 0.1025746 | 0.09861008 | 0.1001212
[5 empty] | 0.02181844 | 0.09325808 |  |  | 0.02785748 | 0.102423 | 0.06019741 | 0.1033636 | 0.09760236 | 0.1008913
[5 empty] | 0.02077002 | 0.09396998 |  |  | 0.02777876 | 0.1032049 | 0.05957378 | 0.1041527 | 0.0964473 | 0.1016615
[5 empty] | 0.02171829 | 0.09468187 |  |  | 0.02749806 | 0.1039867 | 0.05939344 | 0.1049417 | 0.09545622 | 0.1024317
[5 empty] | 0.01966339 | 0.09539377 |  |  | 0.02771536 | 0.1047686 | 0.05876024 | 0.1057307 | 0.09434041 | 0.1032018
[5 empty] | 0.02160545 | 0.09610566 |  |  | 0.02753062 | 0.1055504 | 0.058278 | 0.1065198 | 0.0925112 | 0.103972
[5 empty] | 0.02154462 | 0.09681755 |  |  | 0.0275438 | 0.1063323 | 0.05795056 | 0.1073088 | 0.09217989 | 0.1047422
[5 empty] | 0.02148104 | 0.09752945 |  |  | 0.02725487 | 0.1071142 | 0.05838176 | 0.1080979 | 0.09095778 | 0.1055123
[5 empty] | 0.02141483 | 0.09824134 |  |  | 0.02706377 | 0.107896 | 0.05827542 | 0.1088869 | 0.09085619 | 0.1062825
[5 empty] | 0.01934615 | 0.09895323 |  |  | 0.02697049 | 0.1086779 | 0.0580354 | 0.1096759 | 0.09028642 | 0.1070526
[5 empty] | 0.02027512 | 0.09966513 |  |  | 0.02717498 | 0.1094597 | 0.05803521 | 0.110465 | 0.08965978 | 0.1078228
[5 empty] | 0.0212019 | 0.100377 |  |  | 0.02697719 | 0.1102416 | 0.05813548 | 0.111254 | 0.08928758 | 0.108593
[5 empty] | 0.01912661 | 0.1010889 |  |  | 0.0267771 | 0.1110234 | 0.05803625 | 0.112043 | 0.08888113 | 0.1093631
[5 empty] | 0.02004939 | 0.1018008 |  |  | 0.02667463 | 0.1118053 | 0.05763777 | 0.1128321 | 0.0894801 | 0.1101333
[5 empty] | 0.02097039 | 0.1025127 |  |  | 0.02656741 | 0.1125871 | 0.05784031 | 0.1136211 | 0.08898072 | 0.1109035
[5 empty] | 0.01988974 | 0.1032246 |  |  | 0.02635416 | 0.113369 | 0.05784411 | 0.1144101 | 0.0893825 | 0.1116736
[5 empty] | 0.01980758 | 0.1039365 |  |  | 0.02623493 | 0.1141508 | 0.05814944 | 0.1151992 | 0.08888606 | 0.1124438
[5 empty] | 0.01972405 | 0.1046484 |  |  | 0.02630978 | 0.1149327 | 0.05825656 | 0.1159882 | 0.08929201 | 0.113214
[5 empty] | 0.02063928 | 0.1053603 |  |  | 0.02627879 | 0.1157146 | 0.05796573 | 0.1167772 | 0.08930098 | 0.1139841
[5 empty] | 0.02055343 | 0.1060722 |  |  | 0.02604201 | 0.1164964 | 0.0581772 | 0.1175663 | 0.08871357 | 0.1147543
[5 empty] | 0.01946661 | 0.1067841 |  |  | 0.0257995 | 0.1172783 | 0.05819123 | 0.1183553 | 0.0886304 | 0.1155244
[5 empty] | 0.01837899 | 0.107496 |  |  | 0.02565133 | 0.1180601 | 0.05790808 | 0.1191443 | 0.08945208 | 0.1162946
[5 empty] | 0.01829068 | 0.1082079 |  |  | 0.02559756 | 0.118842 | 0.057928 | 0.1199334 | 0.08927924 | 0.1170648
[5 empty] | 0.01920183 | 0.1089197 |  |  | 0.02553824 | 0.1196238 | 0.05805127 | 0.1207224 | 0.08961249 | 0.1178349
[5 empty] | 0.01911258 | 0.1096316 |  |  | 0.02507345 | 0.1204057 | 0.05827813 | 0.1215115 | 0.08965244 | 0.1186051
[5 empty] | 0.01902294 | 0.1103435 |  |  | 0.02500325 | 0.1211875 | 0.05790884 | 0.1223005 | 0.08959971 | 0.1193753
[5 empty] | 0.01793145 | 0.1110554 |  |  | 0.02472769 | 0.1219694 | 0.05794366 | 0.1230895 | 0.08975491 | 0.1201454
[5 empty] | 0.01883769 | 0.1117673 |  |  | 0.02474684 | 0.1227513 | 0.05798285 | 0.1238786 | 0.08961867 | 0.1209156
[5 empty] | 0.01974167 | 0.1124792 |  |  | 0.02436076 | 0.1235331 | 0.05822667 | 0.1246676 | 0.08999159 | 0.1216857
[5 empty] | 0.01764342 | 0.1131911 |  |  | 0.02436951 | 0.124315 | 0.05797537 | 0.1254566 | 0.08977429 | 0.1224559
[5 empty] | 0.01954295 | 0.113903 |  |  | 0.02407316 | 0.1250968 | 0.05832922 | 0.1262457 | 0.08936739 | 0.1232261
[5 empty] | 0.01944027 | 0.1146149 |  |  | 0.02377176 | 0.1258787 | 0.05858847 | 0.1270347 | 0.08927151 | 0.1239962
[5 empty] | 0.0183354 | 0.1153268 |  |  | 0.02366538 | 0.1266605 | 0.05845338 | 0.1278237 | 0.08998725 | 0.1247664
[5 empty] | 0.01922835 | 0.1160387 |  |  | 0.02355409 | 0.1274424 | 0.05852421 | 0.1286128 | 0.08951523 | 0.1255366
[5 empty] | 0.01711915 | 0.1167506 |  |  | 0.02343794 | 0.1282242 | 0.05890121 | 0.1294018 | 0.08975608 | 0.1263067
[5 empty] | 0.0170078 | 0.1174625 |  |  | 0.02311699 | 0.1290061 | 0.05858465 | 0.1301908 | 0.0899104 | 0.1270769
[5 empty] | 0.01689433 | 0.1181744 |  |  | 0.02269131 | 0.1297879 | 0.05857479 | 0.1309799 | 0.09087882 | 0.127847
[5 empty] | 0.01677875 | 0.1188863 |  |  | 0.02266096 | 0.1305698 | 0.05897187 | 0.1317689 | 0.09056194 | 0.1286172
[5 empty] | 0.01766106 | 0.1195982 |  |  | 0.02232601 | 0.1313517 | 0.05877616 | 0.132558 | 0.09056038 | 0.1293874
[5 empty] | 0.0175413 | 0.12031 |  |  | 0.0221865 | 0.1321335 | 0.05888792 | 0.133347 | 0.09127476 | 0.1301575
[5 empty] | 0.01841948 | 0.1210219 |  |  | 0.02204252 | 0.1329154 | 0.05950741 | 0.134136 | 0.0914057 | 0.1309277
[5 empty] | 0.0162956 | 0.1217338 |  |  | 0.02149411 | 0.1336972 | 0.05963488 | 0.1349251 | 0.0920538 | 0.1316979
[5 empty] | 0.0171697 | 0.1224457 |  |  | 0.02124134 | 0.1344791 | 0.05937059 | 0.1357141 | 0.09201969 | 0.132468
[5 empty] | 0.01704177 | 0.1231576 |  |  | 0.02118427 | 0.1352609 | 0.05931481 | 0.1365031 | 0.09200399 | 0.1332382
[5 empty] | 0.01591185 | 0.1238695 |  |  | 0.02102297 | 0.1360428 | 0.05986778 | 0.1372922 | 0.09230729 | 0.1340084
[5 empty] | 0.01577993 | 0.1245814 |  |  | 0.02075749 | 0.1368246 | 0.06012977 | 0.1380812 | 0.09323024 | 0.1347785
[5 empty] | 0.01764605 | 0.1252933 |  |  | 0.0203879 | 0.1376065 | 0.06020103 | 0.1388702 | 0.09267342 | 0.1355487
[5 empty] | 0.01551022 | 0.1260052 |  |  | 0.02001427 | 0.1383884 | 0.06028183 | 0.1396593 | 0.09353748 | 0.1363188
[5 empty] | 0.01737245 | 0.1267171 |  |  | 0.01983664 | 0.1391702 | 0.06047242 | 0.1404483 | 0.09432301 | 0.137089
[5 empty] | 0.01723275 | 0.127429 |  |  | 0.0195551 | 0.1399521 | 0.06067306 | 0.1412373 | 0.09463063 | 0.1378592
[5 empty] | 0.01709115 | 0.1281409 |  |  | 0.01906968 | 0.1407339 | 0.06098401 | 0.1420264 | 0.09436097 | 0.1386293
[5 empty] | 0.01494765 | 0.1288528 |  |  | 0.01908047 | 0.1415158 | 0.06080552 | 0.1428154 | 0.09531463 | 0.1393995
[5 empty] | 0.01480228 | 0.1295647 |  |  | 0.01858752 | 0.1422976 | 0.06123786 | 0.1436044 | 0.09599224 | 0.1401697
[5 empty] | 0.01565506 | 0.1302766 |  |  | 0.01829089 | 0.1430795 | 0.06168128 | 0.1443935 | 0.0965944 | 0.1409398
[5 empty] | 0.01650598 | 0.1309885 |  |  | 0.01789065 | 0.1438613 | 0.06183604 | 0.1451825 | 0.09612173 | 0.14171
[5 empty] | 0.01635508 | 0.1317003 |  |  | 0.01788685 | 0.1446432 | 0.0620024 | 0.1459716 | 0.09757486 | 0.1424801
[5 empty] | 0.01520237 | 0.1324122 |  |  | 0.01727957 | 0.1454251 | 0.06208062 | 0.1467606 | 0.09815439 | 0.1432503
[5 empty] | 0.01504786 | 0.1331241 |  |  | 0.01726885 | 0.1462069 | 0.06247095 | 0.1475496 | 0.09876094 | 0.1440205
[5 empty] | 0.01489157 | 0.133836 |  |  | 0.01675477 | 0.1469888 | 0.06287366 | 0.1483387 | 0.09939512 | 0.1447906
[5 empty] | 0.01373352 | 0.1345479 |  |  | 0.01663739 | 0.1477706 | 0.06358899 | 0.1491277 | 0.09925756 | 0.1455608
[5 empty] | 0.01557372 | 0.1352598 |  |  | 0.01631676 | 0.1485525 | 0.06391722 | 0.1499167 | 0.1008489 | 0.146331
[5 empty] | 0.01341218 | 0.1359717 |  |  | 0.01579296 | 0.1493343 | 0.0638586 | 0.1507058 | 0.1013696 | 0.1471011
[5 empty] | 0.01424892 | 0.1366836 |  |  | 0.01566603 | 0.1501162 | 0.06441338 | 0.1514948 | 0.1015205 | 0.1478713
[5 empty] | 0.01308397 | 0.1373955 |  |  | 0.01533605 | 0.150898 | 0.06448183 | 0.1522838 | 0.1025021 | 0.1486414
[5 empty] | 0.01291732 | 0.1381074 |  |  | 0.01470308 | 0.1516799 | 0.0647642 | 0.1530729 | 0.1036151 | 0.1494116
[5 empty] | 0.01474901 | 0.1388193 |  |  | 0.01446718 | 0.1524617 | 0.06516076 | 0.1538619 | 0.1047599 | 0.1501818
[5 empty] | 0.01457904 | 0.1395312 |  |  | 0.0140284 | 0.1532436 | 0.06607175 | 0.1546509 | 0.1047374 | 0.1509519
[5 empty] | 0.01240744 | 0.1402431 |  |  | 0.01378682 | 0.1540255 | 0.06659744 | 0.15544 | 0.105648 | 0.1517221
[5 empty] | 0.01423421 | 0.140955 |  |  | 0.0135425 | 0.1548073 | 0.06693808 | 0.156229 | 0.1068924 | 0.1524923
[5 empty] | 0.01305937 | 0.1416669 |  |  | 0.01299549 | 0.1555892 | 0.06749394 | 0.157018 | 0.1081712 | 0.1532624