## 1
Общество с ограниченной ответственностью "Инженерная геология" (ООО "ИнжГео") | [11 empty] | Общество с ограниченной ответственностью "Инженерная геология" (ООО "ИнжГео")
Юр. адрес: 117279, г. Москва, ул. Миклухо-Маклая, 36 а, этаж 5, пом. XXIII к. 76-84 | [11 empty] | Юр. адрес: 117279, г. Москва, ул. Миклухо-Маклая, 36 а, этаж 5, пом. XXIII к. 76-84 | [8 empty] | нагр |  |  | X0 | Y0 | R |  | нагр |  |  |  | X0 | Y0 | R | нагр |  |  |  | X0 | Y0 | R |  | нагр |  |  |  | X0 | Y0 | R
Телефон/факс +7 (495) 132-30-00, Адрес электронной почты inbox@inj-geo.ru | [11 empty] | Телефон/факс +7 (495) 132-30-00, Адрес электронной почты inbox@inj-geo.ru | [12 empty] | 0 | [7 empty] | 0 | [6 empty] | 0 | [7 empty] | 0
[21 empty] | девиатор | [6 empty] | девиатор | [6 empty] | девиатор | [7 empty] | девиатор
Испытательная лаборатория ООО «ИнжГео» | [11 empty] | Испытательная лаборатория ООО «ИнжГео» | [8 empty] | x0 | Угол | X | Y |  |  |  | x0 |  | Угол | X | Y |  |  | x0 |  | Угол | X | Y |  |  |  | x0 |  | Угол | X | Y
Адрес места осуществления деятельности лаборатории: г. Москва, просп. Вернадского, д. 51, стр. 1 | [11 empty] | Адрес места осуществления деятельности лаборатории: г. Москва, просп. Вернадского, д. 51, стр. 1 | [9 empty] | 0 | [7 empty] | 0 | [6 empty] | 0 | [7 empty] | 0
Телефон +7(910)4557682, E-mail: slg85@mail.ru | [11 empty] | Телефон +7(910)4557682, E-mail: slg85@mail.ru | [9 empty] | 5 | [7 empty] | 5 | [6 empty] | 5 | [7 empty] | 5
[22 empty] | 10 | [7 empty] | 10 | [6 empty] | 10 | [7 empty] | 10
[12 empty] | Протокол испытаний № 13-63/38 от 06-12-2022 | [9 empty] | 15 | [7 empty] | 15 | [6 empty] | 15 | [7 empty] | 15
[22 empty] | 20 | [7 empty] | 20 | [6 empty] | 20 | [7 empty] | 20
[12 empty] | Наименование и адрес заказчика: Переход трубопровода через р. Енисей | [9 empty] | 25 | [7 empty] | 25 | [6 empty] | 25 | [7 empty] | 25
[12 empty] | Наименование объекта: ООО Регионстрой | [9 empty] | 30 | [7 empty] | 30 | [6 empty] | 30 | [7 empty] | 30
Наименование используемого метода/методики: ГОСТ 12248.4-2020 | [11 empty] | Наименование используемого метода/методики: ГОСТ 12248.3-2020 | [9 empty] | 35 | [7 empty] | 35 | [6 empty] | 35 | [7 empty] | 35
Условия проведения испытания: температура окружающей среды (18 - 25)0С, влажность воздуха (40 - 75)% | [11 empty] | Условия проведения испытания: температура окружающей среды (18 - 25)0С, влажность воздуха (40 - 75)% | [9 empty] | 40 | [7 empty] | 40 | [6 empty] | 40 | [7 empty] | 40
[12 empty] | Дата получение объекта подлежащего испытаниям: 09-11-2022 | [9 empty] | 45 | [7 empty] | 45 | [6 empty] | 45 | [7 empty] | 45
[12 empty] | Дата испытания: 25.10.2022-19.11.2038 | [9 empty] | 50 | [7 empty] | 50 | [6 empty] | 50 | [7 empty] | 50
[22 empty] | 55 | [7 empty] | 55 | [6 empty] | 55 | [7 empty] | 55
Испытание грунтов методом трехосного сжатия | [11 empty] | Испытание грунтов методом трехосного сжатия | [9 empty] | 60 | [7 empty] | 60 | [6 empty] | 60 | [7 empty] | 60
[22 empty] | 65 | [7 empty] | 65 | [6 empty] | 65 | [7 empty] | 65
Лабораторный номер: | [6 empty] | We, д.е. = |  |  |  |  | Лабораторный номер: |  | 1073 |  |  |  | We, д.е. = | 0.5043344 |  |  | 70 | [7 empty] | 70 | [6 empty] | 70 | [7 empty] | 70
Номер скважины: | [6 empty] | ρ, г/см3 = |  |  |  |  | Номер скважины: |  | BH-004 |  |  |  | ρ, г/см3 = | 1.63 |  |  | 75 | [7 empty] | 75 | [6 empty] | 75 | [7 empty] | 75
Глубина отбора, м: | [6 empty] | ρs, г/см3 = |  |  |  |  | Глубина отбора, м: |  | 4.7 |  |  |  | ρs, г/см3 = | 2.7 |  |  | 80 | [7 empty] | 80 | [6 empty] | 80 | [7 empty] | 80
Наименование грунта: | [6 empty] | e, д.е. = |  |  |  |  | Наименование грунта: |  | Суглинок, после оттаивания текучий, легкий песчанистый |  |  |  | e, д.е. = | 1.491842 |  |  | 85 | [7 empty] | 85 | [6 empty] | 85 | [7 empty] | 85
Схема проведения опыта: | [6 empty] | IL, д.е. = |  |  |  |  | Схема проведения опыта: |  | КД |  |  |  | IL, д.е. = | 2.6 |  |  | 90 | [7 empty] | 90 | [6 empty] | 90 | [7 empty] | 90
[22 empty] | 95 | [7 empty] | 95 | [6 empty] | 95 | [7 empty] | 95
[22 empty] | 100 | [7 empty] | 100 | [6 empty] | 100 | [7 empty] | 100
Результаты испытаний | [11 empty] | Результаты испытаний | [9 empty] | 105 | [7 empty] | 105 | [6 empty] | 105 | [7 empty] | 105
[22 empty] | 110 | [7 empty] | 110 | [6 empty] | 110 | [7 empty] | 110
[22 empty] | 115 | [7 empty] | 115 | [6 empty] | 115 | [7 empty] | 115
[22 empty] | 120 | [7 empty] | 120 | [6 empty] | 120 | [7 empty] | 120
[22 empty] | 125 | [7 empty] | 125 | [6 empty] | 125 | [7 empty] | 125
[22 empty] | 130 | [7 empty] | 130 | [6 empty] | 130 | [7 empty] | 130
[22 empty] | 135 | [7 empty] | 135 | [6 empty] | 135 | [7 empty] | 135
[22 empty] | 140 | [7 empty] | 140 | [6 empty] | 140 | [7 empty] | 140
[22 empty] | 145 | [7 empty] | 145 | [6 empty] | 145 | [7 empty] | 145
[22 empty] | 150 | [7 empty] | 150 | [6 empty] | 150 | [7 empty] | 150
[22 empty] | 155 | [7 empty] | 155 | [6 empty] | 155 | [7 empty] | 155
[22 empty] | 160 | [7 empty] | 160 | [6 empty] | 160 | [7 empty] | 160
[22 empty] | 165 | [7 empty] | 165 | [6 empty] | 165 | [7 empty] | 165
[22 empty] | 170 | [7 empty] | 170 | [6 empty] | 170 | [7 empty] | 170
[22 empty] | 175 | [7 empty] | 175 | [6 empty] | 175 | [7 empty] | 175
[22 empty] | 180 | [7 empty] | 180 | [6 empty] | 180 | [7 empty] | 180
[13 empty] | Давление в камере, Мпа σ3 | Вертикальная нагрузка, Мпа σ1 | Поровое давление, Мпа u
| K0, д.е. | 0.7580781 |  |  |  |  | Коэфф. Точки | [5 empty] | 1 | 1.663849 | [5 empty] | 1 | [6 empty] | σ3,кПа | σ1,кПа | u, кПа |  |  |  | 4
| q_zg, МПа | 0.7580781 | [10 empty] | 1.1 | 1.827674 | [27 empty] | δ3, Мпа | δ1-δ3, МПа | δ1, МПа | δ1, КПа
|  |  | Модуль деформации, МПа: | [9 empty] | 1.2 | 1.9915 | [21 empty] | С, МПа:
|  |  | Е0= |  | Точки модуля (полное напр.), МПа |  |  |  | 0.7580781 | 1.212925 | [25 empty] | φ, град:
|  |  | E50 = |  | qf (полное напр.), МПа |  |  |  | 1.409362 | [26 empty] | E, Мпа
|  |  | Коэф. Поперечной деформации, ϑ = | [9 empty] | Эффективные значения угла внутреннего трения и удельного сцепления ϕ', С' | [13 empty] | x | 0
[13 empty] | ϕ', град. = | 14 | [12 empty] | y |  |  |  | С, кПа | φ,°
[13 empty] | С', МПа = | 0.01
| Исполнитель: | [6 empty] | Морозов Д.С. |  |  |  |  | Исполнитель: |  |  |  |  | Морозов Д.С.
| Начальник исп. лаборатории: | [6 empty] | Семиколенова Л.Г. |  |  |  |  | Начальник исп. лаборатории: |  |  |  |  | Семиколенова Л.Г.
Лист 1 , всего листов 2 | [11 empty] | Лист 2 , всего листов 2
Частичное воспроизведение протокола испытаний без письменного разрешения ООО «ИнжГео» ЗАПРЕЩАЕТСЯ | [11 empty] | Частичное воспроизведение протокола испытаний без письменного разрешения ООО «ИнжГео» ЗАПРЕЩАЕТСЯ
[5 empty] | второй график |  | первый график | [9 empty] | К Пуассона
dev50 | epsE50 | ind | devE0 | epsE0 | dev | eps | sigma |  | dev1 | eps1 | dev2 | eps2 | dev3 | eps3 |  | Глины
0.4093622 | 0.01002586 |  |  |  | 0 | 0 |  |  | 0 | 0 | 0 | 0 | 0 | 0 |  | < 0 | 0,20-0,30
ind |  |  |  |  | -0.005902499 | 0.0007545942 |  |  | 0.05039735 | 0.0007489917 | 0.07559047 | 0.0007470137 | 0.06937974 | 0.0007512199 |  | 0-0,25 | 0,30-0,38
2 |  |  |  |  | 0.06205337 | 0.001509188 |  |  | 0.123 | 0.001807467 | 0.1437206 | 0.001494027 | 0.1356174 | 0.00150244 |  | 0,25< | 0,38-0,45
E0 |  |  |  |  | 0.154726 | 0.002263783 |  |  | 0.1390329 | 0.002246975 | 0.2045373 | 0.002241041 | 0.2038278 | 0.00225366 |  | Суглинки | 0,35-0,37
epsE0 | devE0 |  |  |  | 0.2274234 | 0.003341954 |  |  | 0.1741507 | 0.002995967 | 0.27 | 0.003309099 | 0.2490256 | 0.00300488 |  | Пески и супеси | 0,30-0,35
0.003341954 | 0.2274234 |  |  |  | 0.2114568 | 0.003772971 |  |  | 0.2020506 | 0.003744959 | 0.2799588 | 0.003735068 | 0.2945256 | 0.0037561
[5 empty] | 0.2277259 | 0.004527565 |  |  | 0.2274704 | 0.00449395 | 0.3006384 | 0.004482082 | 0.309 | 0.004158159
График E50 |  | График E |  |  | 0.2271026 | 0.00528216 |  |  | 0.2570482 | 0.005242942 | 0.3220172 | 0.005229096 | 0.3295167 | 0.00525854
eps | q | sigma |  |  | 0.2930021 | 0.006036754 |  |  | 0.275122 | 0.005991934 | 0.3359005 | 0.005976109 | 0.3465979 | 0.006009759
Горизонтальная линия E50 |  | Касательная |  |  | 0.3078394 | 0.006791348 |  |  | 0.3002299 | 0.006740925 | 0.3511936 | 0.006723123 | 0.3590437 | 0.006760979
0 |  | a | b |  | 0.2900297 | 0.007545942 |  |  | 0.3124098 | 0.007489917 | 0.3638372 | 0.007431936 | 0.3703551 | 0.007512199
|  |  | 0 |  | 0.3299881 | 0.008300537 |  |  | 0.3319247 | 0.008129308 | 0.3744288 | 0.00821715 | 0.3858332 | 0.008263419
Вертикальная линия E50 |  | p1 и p2 |  |  | 0.3601297 | 0.009055131 |  |  | 0.3458856 | 0.0089879 | 0.389133 | 0.008964164 | 0.3957498 | 0.008875892
| 0 | 0 |  |  | 0.4093622 | 0.01002586 |  |  | 0.3564987 | 0.009736892 | 0.4003916 | 0.009711178 | 0.4040436 | 0.009765859
[5 empty] | 0.418611 | 0.01056432 |  |  | 0.3734502 | 0.01048588 | 0.4146824 | 0.01045819 | 0.4185793 | 0.01051708
Касательная линия E50 |  |  |  |  | 0.3635152 | 0.01131891 |  |  | 0.3843272 | 0.01123488 | 0.4272834 | 0.01120521 | 0.4362205 | 0.0112683
0 | 0 | Горизонтальная 1 |  |  | 0.3805504 | 0.01207351 |  |  | 0.3987171 | 0.01198387 | 0.4381726 | 0.01195222 | 0.4470279 | 0.01201952
[5 empty] | 0.4606805 | 0.0128281 |  |  | 0.4120071 | 0.01273286 | 0.4497279 | 0.01269923 | 0.457662 | 0.01277074
Горизонтальная линия qкр |  |  |  |  | 0.4398692 | 0.0135827 |  |  | 0.4277844 | 0.01348185 | 0.4648273 | 0.01344625 | 0.4765837 | 0.01352196
Горизонтальная линия q |  | Горизонтальная 2 |  |  | 0.4690805 | 0.01433729 |  |  | 0.4432364 | 0.01423084 | 0.4778487 | 0.01419326 | 0.4878534 | 0.01427318
0 |  | 0 |  |  | 0.4392781 | 0.01509188 |  |  | 0.4532503 | 0.01497983 | 0.4940701 | 0.01494027 | 0.5000318 | 0.0150244
[5 empty] | 0.501426 | 0.01584648 |  |  | 0.4668134 | 0.01572883 | 0.5051694 | 0.01568729 | 0.5152796 | 0.01577562
Вертикальная линия q |  |  |  |  | 0.544488 | 0.01660107 |  |  | 0.4781129 | 0.01647782 | 0.5206246 | 0.0164343 | 0.5300574 | 0.01652684
| 0 |  |  |  | 0.529428 | 0.01735567 |  |  | 0.4912362 | 0.01722681 | 0.5301137 | 0.01718131 | 0.5458259 | 0.01727806
[5 empty] | 0.5622098 | 0.01811026 |  |  | 0.4995704 | 0.0179758 | 0.5416145 | 0.01792833 | 0.5615456 | 0.01802928
[5 empty] | 0.5577973 | 0.01886486 |  |  | 0.5092028 | 0.01872479 | 0.556805 | 0.01867534 | 0.5756773 | 0.0187805
[5 empty] | 0.5901543 | 0.01961945 |  |  | 0.5229208 | 0.01947378 | 0.5671633 | 0.01942236 | 0.5849815 | 0.01953172
[5 empty] | 0.5942447 | 0.02037404 |  |  | 0.5345115 | 0.02022278 | 0.5789672 | 0.02016937 | 0.6012189 | 0.02028294
[5 empty] | 0.6040323 | 0.02112864 |  |  | 0.5443623 | 0.02097177 | 0.5919946 | 0.02091638 | 0.6147502 | 0.02103416
[5 empty] | 0.645481 | 0.02188323 |  |  | 0.5565604 | 0.02172076 | 0.5999237 | 0.0216634 | 0.6314359 | 0.02178538
[5 empty] | 0.5945547 | 0.02263783 |  |  | 0.566493 | 0.02246975 | 0.6086322 | 0.02241041 | 0.6441368 | 0.0225366
[5 empty] | 0.6662173 | 0.02339242 |  |  | 0.5751475 | 0.02321874 | 0.6196981 | 0.02315742 | 0.6569134 | 0.02328782
[5 empty] | 0.6164324 | 0.02414702 |  |  | 0.5791111 | 0.02396773 | 0.6302994 | 0.02390444 | 0.6698264 | 0.02403904
[5 empty] | 0.6911642 | 0.02490161 |  |  | 0.5899711 | 0.02471673 | 0.6413141 | 0.02465145 | 0.6843365 | 0.02479026
[5 empty] | 0.7073763 | 0.0256562 |  |  | 0.6007148 | 0.02546572 | 0.6483201 | 0.02539846 | 0.6910043 | 0.02554148
[5 empty] | 0.6650326 | 0.0264108 |  |  | 0.6091293 | 0.02621471 | 0.6589954 | 0.02614548 | 0.7009903 | 0.0262927
[5 empty] | 0.6810971 | 0.02716539 |  |  | 0.6146021 | 0.0269637 | 0.6707178 | 0.02689249 | 0.7108554 | 0.02704392
[5 empty] | 0.7445335 | 0.02791999 |  |  | 0.6187202 | 0.02771269 | 0.6780654 | 0.02763951 | 0.72416 | 0.02779514
[5 empty] | 0.7413057 | 0.02867458 |  |  | 0.6237711 | 0.02846168 | 0.6794161 | 0.02838652 | 0.7370648 | 0.02854636
[5 empty] | 0.7013775 | 0.02942918 |  |  | 0.629942 | 0.02921068 | 0.6860478 | 0.02913353 | 0.7433306 | 0.02929758
[5 empty] | 0.701713 | 0.03018377 |  |  | 0.6343201 | 0.02995967 | 0.6974386 | 0.02988055 | 0.7493178 | 0.0300488
[5 empty] | 0.7212757 | 0.03093836 |  |  | 0.6395927 | 0.03070866 | 0.7013663 | 0.03062756 | 0.7592873 | 0.03080002
[5 empty] | 0.7260298 | 0.03169296 |  |  | 0.6447471 | 0.03145765 | 0.7072089 | 0.03137457 | 0.7629995 | 0.03155124
[5 empty] | 0.7529389 | 0.03244755 |  |  | 0.6511706 | 0.03220664 | 0.7080444 | 0.03212159 | 0.7749151 | 0.03230246
[5 empty] | 0.742967 | 0.03320215 |  |  | 0.6511504 | 0.03295563 | 0.7122507 | 0.0328686 | 0.7738948 | 0.03305368
[5 empty] | 0.7690778 | 0.03395674 |  |  | 0.6568737 | 0.03370463 | 0.7192058 | 0.03361562 | 0.7838993 | 0.0338049
[5 empty] | 0.7422354 | 0.03471134 |  |  | 0.6547279 | 0.03445362 | 0.7218875 | 0.03436263 | 0.7826891 | 0.03455612
[5 empty] | 0.7494035 | 0.03546593 |  |  | 0.6567002 | 0.03520261 | 0.720774 | 0.03510964 | 0.7874248 | 0.03530734
[5 empty] | 0.8187244 | 0.03622052 |  |  | 0.6638494 | 0.0359516 | 0.7276745 | 0.03585666 | 0.7914995 | 0.03605856
[5 empty] | 0.7386795 | 0.03697512 |  |  | 0.6600484 | 0.03670059 | 0.7222727 | 0.03660367 | 0.786286 | 0.03680978
[5 empty] | 0.8172256 | 0.03772971 |  |  | 0.6619497 | 0.03744959 | 0.7223184 | 0.03735068 | 0.7834405 | 0.037561
[5 empty] | 0.7413 | 0.03848431 |  |  | 0.6612346 | 0.03819858 | 0.7227889 | 0.0380977 | 0.7824858 | 0.03831222
[5 empty] | 0.7549242 | 0.0392389 |  |  | 0.6586265 | 0.03894757 | 0.7238106 | 0.03884471 | 0.7882495 | 0.03906344
[5 empty] | 0.7571197 | 0.0399935 |  |  | 0.6563488 | 0.03969656 | 0.7173094 | 0.03959172 | 0.7823591 | 0.03981466
[5 empty] | 0.7309077 | 0.04074809 |  |  | 0.6534247 | 0.04044555 | 0.7142112 | 0.04033874 | 0.7779423 | 0.04056588
[5 empty] | 0.8013098 | 0.04150268 |  |  | 0.6530776 | 0.04119454 | 0.714542 | 0.04108575 | 0.7755267 | 0.0413171
[5 empty] | 0.7943474 | 0.04225728 |  |  | 0.6451309 | 0.04194354 | 0.7094276 | 0.04183277 | 0.7746397 | 0.04206832
[5 empty] | 0.7440418 | 0.04301187 |  |  | 0.6474078 | 0.04269253 | 0.7108941 | 0.04257978 | 0.7685092 | 0.04281954
[5 empty] | 0.7494146 | 0.04376647 |  |  | 0.6397318 | 0.04344152 | 0.7048674 | 0.04332679 | 0.7643625 | 0.04357076
[5 empty] | 0.770487 | 0.04452106 |  |  | 0.6404261 | 0.04419051 | 0.6996734 | 0.04407381 | 0.7619274 | 0.04432198
[5 empty] | 0.7842806 | 0.04527565 |  |  | 0.6347141 | 0.0449395 | 0.6907381 | 0.04482082 | 0.7524315 | 0.0450732
[5 empty] | 0.7418168 | 0.04603025 |  |  | 0.6283192 | 0.04568849 | 0.6899873 | 0.04556783 | 0.7505022 | 0.04582442
[5 empty] | 0.7041169 | 0.04678484 |  |  | 0.6256646 | 0.04643749 | 0.685247 | 0.04631485 | 0.7450673 | 0.04657564
[5 empty] | 0.7332025 | 0.04753944 |  |  | 0.6176738 | 0.04718648 | 0.6748432 | 0.04706186 | 0.7319543 | 0.04732686
[5 empty] | 0.7570948 | 0.04829403 |  |  | 0.61117 | 0.04793547 | 0.6715018 | 0.04780887 | 0.7277908 | 0.04807808
[5 empty] | 0.6928154 | 0.04904863 |  |  | 0.6094766 | 0.04868446 | 0.6687487 | 0.04855589 | 0.7252045 | 0.0488293
[5 empty] | 0.7463856 | 0.04980322 |  |  | 0.5986169 | 0.04943345 | 0.6576099 | 0.0493029 | 0.7142228 | 0.04958052
[5 empty] | 0.7388269 | 0.05055781 |  |  | 0.5919143 | 0.05018244 | 0.6544113 | 0.05004992 | 0.7057734 | 0.05033174
[5 empty] | 0.7111607 | 0.05131241 |  |  | 0.5899921 | 0.05093144 | 0.6486789 | 0.05079693 | 0.703484 | 0.05108296
[5 empty] | 0.7014084 | 0.052067 |  |  | 0.5831737 | 0.05168043 | 0.6378385 | 0.05154394 | 0.693482 | 0.05183418
[5 empty] | 0.7235915 | 0.0528216 |  |  | 0.5774823 | 0.05242942 | 0.6293162 | 0.05229096 | 0.6881951 | 0.0525854
[5 empty] | 0.7157312 | 0.05357619 |  |  | 0.5698414 | 0.05317841 | 0.6247378 | 0.05303797 | 0.6805509 | 0.05333662
[5 empty] | 0.7208492 | 0.05433079 |  |  | 0.5649743 | 0.0539274 | 0.6214292 | 0.05378498 | 0.668077 | 0.05408784
[5 empty] | 0.6749667 | 0.05508538 |  |  | 0.5566042 | 0.05467639 | 0.6144166 | 0.054532 | 0.667001 | 0.05483906
[5 empty] | 0.6761053 | 0.05583997 |  |  | 0.5539546 | 0.05542539 | 0.6065256 | 0.05527901 | 0.6548504 | 0.05559028
[5 empty] | 0.6732862 | 0.05659457 |  |  | 0.5480488 | 0.05617438 | 0.5959824 | 0.05602603 | 0.6516529 | 0.0563415
[5 empty] | 0.694531 | 0.05734916 |  |  | 0.5412101 | 0.05692337 | 0.5892128 | 0.05677304 | 0.6447361 | 0.05709272
[5 empty] | 0.6758611 | 0.05810376 |  |  | 0.5343618 | 0.05767236 | 0.5836428 | 0.05752005 | 0.6342276 | 0.05784394
[5 empty] | 0.6462978 | 0.05885835 |  |  | 0.5248274 | 0.05842135 | 0.5789983 | 0.05826707 | 0.6294549 | 0.05859516
[5 empty] | 0.6358627 | 0.05961295 |  |  | 0.5213301 | 0.05917034 | 0.5720053 | 0.05901408 | 0.6174456 | 0.05934637
[5 empty] | 0.6305771 | 0.06036754 |  |  | 0.5146932 | 0.05991934 | 0.5623896 | 0.05976109 | 0.6132274 | 0.06009759
[5 empty] | 0.6334624 | 0.06112213 |  |  | 0.5092402 | 0.06066833 | 0.5566772 | 0.06050811 | 0.6099279 | 0.06084881
[5 empty] | 0.59654 | 0.06187673 |  |  | 0.5024944 | 0.06141732 | 0.5553942 | 0.06125512 | 0.5981746 | 0.06160003
[5 empty] | 0.6578315 | 0.06263132 |  |  | 0.498279 | 0.06216631 | 0.5479663 | 0.06200213 | 0.5976951 | 0.06235125
[5 empty] | 0.6073581 | 0.06338592 |  |  | 0.4973175 | 0.0629153 | 0.5463195 | 0.06274915 | 0.5901171 | 0.06310247
[5 empty] | 0.6021414 | 0.06414051 |  |  | 0.4942331 | 0.06366429 | 0.5369798 | 0.06349616 | 0.5852681 | 0.06385369
[5 empty] | 0.6312026 | 0.06489511 |  |  | 0.4849492 | 0.06441329 | 0.5322731 | 0.06424318 | 0.5763757 | 0.06460491
[5 empty] | 0.5935634 | 0.0656497 |  |  | 0.4847892 | 0.06516228 | 0.5256254 | 0.06499019 | 0.5752676 | 0.06535613
[5 empty] | 0.599202 | 0.06640429 |  |  | 0.481929 | 0.06591127 | 0.522009 | 0.0657372 | 0.5675136 | 0.06610735
[5 empty] | 0.5978368 | 0.06715889 |  |  | 0.4737656 | 0.06666026 | 0.522289 | 0.06648422 | 0.5695536 | 0.06685857
[5 empty] | 0.639418 | 0.06791348 |  |  | 0.4717472 | 0.06740925 | 0.520609 | 0.06723123 | 0.561927 | 0.06760979
[5 empty] | 0.5559523 | 0.06866808 |  |  | 0.4681807 | 0.06815825 | 0.5154767 | 0.06797824 | 0.5599424 | 0.06836101
[5 empty] | 0.5824467 | 0.06942267 |  |  | 0.4652733 | 0.06890724 | 0.5068999 | 0.06872526 | 0.5516083 | 0.06911223
[5 empty] | 0.6279077 | 0.07017727 |  |  | 0.460932 | 0.06965623 | 0.5069864 | 0.06947227 | 0.548033 | 0.06986345
[5 empty] | 0.5543422 | 0.07093186 |  |  | 0.4551639 | 0.07040522 | 0.5010439 | 0.07021929 | 0.5450252 | 0.07061467
[5 empty] | 0.544757 | 0.07168645 |  |  | 0.453676 | 0.07115421 | 0.4987801 | 0.0709663 | 0.5363933 | 0.07136589
[5 empty] | 0.5971587 | 0.07244105 |  |  | 0.4484754 | 0.0719032 | 0.4913028 | 0.07171331 | 0.5390458 | 0.07211711
[5 empty] | 0.5395541 | 0.07319564 |  |  | 0.4460692 | 0.0726522 | 0.4889197 | 0.07246033 | 0.5326912 | 0.07286833
[5 empty] | 0.58395 | 0.07395024 |  |  | 0.4446645 | 0.07340119 | 0.4826386 | 0.07320734 | 0.523638 | 0.07361955
[5 empty] | 0.5283531 | 0.07470483 |  |  | 0.4397683 | 0.07415018 | 0.4813673 | 0.07395435 | 0.5239946 | 0.07437077
[5 empty] | 0.5857702 | 0.07545942 |  |  | 0.4378877 | 0.07489917 | 0.4739134 | 0.07470137 | 0.5144695 | 0.07512199
[5 empty] | 0.586208 | 0.07621402 |  |  | 0.4291297 | 0.07564816 | 0.4716848 | 0.07544838 | 0.5137713 | 0.07587321
[5 empty] | 0.5466734 | 0.07696861 |  |  | 0.4283014 | 0.07639715 | 0.4647892 | 0.07619539 | 0.5115084 | 0.07662443
[5 empty] | 0.5281729 | 0.07772321 |  |  | 0.42311 | 0.07714615 | 0.4651342 | 0.07694241 | 0.5022893 | 0.07737565
[5 empty] | 0.5757135 | 0.0784778 |  |  | 0.4173624 | 0.07789514 | 0.4584278 | 0.07768942 | 0.4999224 | 0.07812687
[5 empty] | 0.5123018 | 0.0792324 |  |  | 0.4165657 | 0.07864413 | 0.4553775 | 0.07843644 | 0.4960164 | 0.07887809
[5 empty] | 0.5419447 | 0.07998699 |  |  | 0.410027 | 0.07939312 | 0.4540912 | 0.07918345 | 0.4926796 | 0.07962931
[5 empty] | 0.5756487 | 0.08074158 |  |  | 0.4123533 | 0.08014211 | 0.4489767 | 0.07993046 | 0.4891205 | 0.08038053
[5 empty] | 0.5024208 | 0.08149618 |  |  | 0.4041518 | 0.0808911 | 0.4417416 | 0.08067748 | 0.4788477 | 0.08113175
[5 empty] | 0.5242677 | 0.08225077 |  |  | 0.4056295 | 0.0816401 | 0.4400937 | 0.08142449 | 0.4797696 | 0.08188297
[5 empty] | 0.5281961 | 0.08300537 |  |  | 0.4018934 | 0.08238909 | 0.4380408 | 0.0821715 | 0.4709947 | 0.08263419
[5 empty] | 0.5442127 | 0.08375996 |  |  | 0.3976506 | 0.08313808 | 0.4327905 | 0.08291852 | 0.4697315 | 0.08338541
[5 empty] | 0.5003244 | 0.08451456 |  |  | 0.3963083 | 0.08388707 | 0.4320508 | 0.08366553 | 0.4711885 | 0.08413663
[5 empty] | 0.5145378 | 0.08526915 |  |  | 0.3875734 | 0.08463606 | 0.4275292 | 0.08441254 | 0.4608741 | 0.08488785
[5 empty] | 0.4828598 | 0.08602374 |  |  | 0.390253 | 0.08538505 | 0.4264336 | 0.08515956 | 0.4632969 | 0.08563907
[5 empty] | 0.480297 | 0.08677834 |  |  | 0.3824542 | 0.08613405 | 0.4208716 | 0.08590657 | 0.4582653 | 0.08639029
[5 empty] | 0.4758563 | 0.08753293 |  |  | 0.3844841 | 0.08688304 | 0.4192511 | 0.08665359 | 0.4541879 | 0.08714151
[5 empty] | 0.4985444 | 0.08828753 |  |  | 0.3783497 | 0.08763203 | 0.4144798 | 0.0874006 | 0.447573 | 0.08789273
[5 empty] | 0.471368 | 0.08904212 |  |  | 0.3745581 | 0.08838102 | 0.4105655 | 0.08814761 | 0.4451293 | 0.08864395
[5 empty] | 0.533334 | 0.08979672 |  |  | 0.3764163 | 0.08913001 | 0.4081158 | 0.08889463 | 0.4465651 | 0.08939517
[5 empty] | 0.4774489 | 0.09055131 |  |  | 0.3721315 | 0.089879 | 0.4091385 | 0.08964164 | 0.446389 | 0.09014639
[5 empty] | 0.5077197 | 0.0913059 |  |  | 0.3695107 | 0.090628 | 0.4057415 | 0.09038865 | 0.4409094 | 0.09089761
[5 empty] | 0.4691531 | 0.0920605 |  |  | 0.366861 | 0.09137699 | 0.4015323 | 0.09113567 | 0.4357349 | 0.09164883
[5 empty] | 0.5117557 | 0.09281509 |  |  | 0.3678894 | 0.09212598 | 0.4020189 | 0.09188268 | 0.4348739 | 0.09240005
[5 empty] | 0.4605344 | 0.09356969 |  |  | 0.3676029 | 0.09287497 | 0.4021088 | 0.0926297 | 0.432635 | 0.09315127
[5 empty] | 0.467496 | 0.09432428 |  |  | 0.3673088 | 0.09362396 | 0.40161 | 0.09337671 | 0.4324265 | 0.09390249
[5 empty] | 0.4606471 | 0.09507888 |  |  | 0.363314 | 0.09437295 | 0.40203 | 0.09412372 | 0.430157 | 0.09465371
[5 empty] | 0.4779945 | 0.09583347 |  |  | 0.3628255 | 0.09512195 | 0.3950767 | 0.09487074 | 0.430035 | 0.09540493
[5 empty] | 0.491545 | 0.09658806 |  |  | 0.3650506 | 0.09587094 | 0.3994579 | 0.09561775 | 0.430069 | 0.09615615
[5 empty] | 0.4733054 | 0.09734266 |  |  | 0.3666962 | 0.09661993 | 0.3967811 | 0.09636476 | 0.4328674 | 0.09690737
[5 empty] | 0.490276 | 0.09809725 |  |  | 0.3631632 | 0.09736892 | 0.3942472 | 0.09711178 | 0.4312308 | 0.09765859
[5 empty] | 0.4744004 | 0.09885185 |  |  | 0.3626927 | 0.09811791 | 0.4014911 | 0.09785879 | 0.4318881 | 0.09840981
[5 empty] | 0.4636594 | 0.09960644 |  |  | 0.3661644 | 0.0988669 | 0.3946911 | 0.0986058 | 0.4309157 | 0.09916103
[5 empty] | 0.4820484 | 0.100361 |  |  | 0.3610732 | 0.0996159 | 0.3967416 | 0.09935282 | 0.4306074 | 0.09991225
[5 empty] | 0.4645625 | 0.1011156 |  |  | 0.367914 | 0.1003649 | 0.4011371 | 0.1000998 | 0.4299571 | 0.1006635
[5 empty] | 0.5061969 | 0.1018702 |  |  | 0.3642818 | 0.1011139 | 0.3998719 | 0.1008468 | 0.4364589 | 0.1014147
[5 empty] | 0.5069467 | 0.1026248 |  |  | 0.3695714 | 0.1018629 | 0.4024405 | 0.1015939 | 0.4350065 | 0.1021659
[5 empty] | 0.5258073 | 0.1033794 |  |  | 0.3691778 | 0.1026119 | 0.3994374 | 0.1023409 | 0.4330939 | 0.1029171
[5 empty] | 0.5407736 | 0.104134 |  |  | 0.3682959 | 0.1033609 | 0.4066568 | 0.1030879 | 0.441115 | 0.1036684
[5 empty] | 0.534841 | 0.1048886 |  |  | 0.3686207 | 0.1041098 | 0.4078934 | 0.1038349 | 0.4415637 | 0.1044196
[5 empty] | 0.5130046 | 0.1056432 |  |  | 0.372747 | 0.1048588 | 0.4073414 | 0.1045819 | 0.443334 | 0.1051708
[5 empty] | 0.5182596 | 0.1063978 |  |  | 0.3687699 | 0.1056078 | 0.4042954 | 0.1053289 | 0.4397197 | 0.105922
[5 empty] | 0.4846012 | 0.1071524 |  |  | 0.3727841 | 0.1063568 | 0.4080497 | 0.1060759 | 0.4437148 | 0.1066732
[5 empty] | 0.5080245 | 0.107907 |  |  | 0.3725847 | 0.1071058 | 0.4099987 | 0.106823 | 0.4426132 | 0.1074245
[5 empty] | 0.5025248 | 0.1086616 |  |  | 0.3764665 | 0.1078548 | 0.411537 | 0.10757 | 0.4515088 | 0.1081757
[5 empty] | 0.4780973 | 0.1094162 |  |  | 0.3779246 | 0.1086038 | 0.4147589 | 0.108317 | 0.4495955 | 0.1089269
[5 empty] | 0.478737 | 0.1101708 |  |  | 0.3788537 | 0.1093528 | 0.4121588 | 0.109064 | 0.4545672 | 0.1096781
[5 empty] | 0.4924393 | 0.1109254 |  |  | 0.3809489 | 0.1101018 | 0.4182313 | 0.109811 | 0.4563178 | 0.1104293
[5 empty] | 0.5511993 | 0.1116799 |  |  | 0.3842051 | 0.1108508 | 0.4209706 | 0.110558 | 0.4585414 | 0.1111806
[5 empty] | 0.5220121 | 0.1124345 |  |  | 0.3879172 | 0.1115998 | 0.4250712 | 0.111305 | 0.4598316 | 0.1119318
[5 empty] | 0.4968731 | 0.1131891 |  |  | 0.38788 | 0.1123488 | 0.4207276 | 0.1120521 | 0.4604826 | 0.112683
[5 empty] | 0.4907772 | 0.1139437 |  |  | 0.3877886 | 0.1130977 | 0.4280342 | 0.1127991 | 0.4644882 | 0.1134342
[5 empty] | 0.5157198 | 0.1146983 |  |  | 0.3907379 | 0.1138467 | 0.4268854 | 0.1135461 | 0.4666422 | 0.1141854
[5 empty] | 0.4946961 | 0.1154529 |  |  | 0.3941228 | 0.1145957 | 0.4305756 | 0.1142931 | 0.4642387 | 0.1149367
[5 empty] | 0.5177011 | 0.1162075 |  |  | 0.3924381 | 0.1153447 | 0.4294993 | 0.1150401 | 0.4711716 | 0.1156879
[5 empty] | 0.5587301 | 0.1169621 |  |  | 0.398479 | 0.1160937 | 0.4353508 | 0.1157871 | 0.4749347 | 0.1164391
[5 empty] | 0.5357783 | 0.1177167 |  |  | 0.4028401 | 0.1168427 | 0.4361247 | 0.1165341 | 0.4760219 | 0.1171903
[5 empty] | 0.5068408 | 0.1184713 |  |  | 0.4034166 | 0.1175917 | 0.4423153 | 0.1172811 | 0.4743273 | 0.1179415
[5 empty] | 0.5469129 | 0.1192259 |  |  | 0.4050033 | 0.1183407 | 0.4420171 | 0.1180282 | 0.4810446 | 0.1186927
[5 empty] | 0.5659898 | 0.1199805 |  |  | 0.4073951 | 0.1190897 | 0.4430244 | 0.1187752 | 0.4842679 | 0.119444
[5 empty] | 0.5310665 | 0.1207351 |  |  | 0.407187 | 0.1198387 | 0.4458317 | 0.1195222 | 0.489691 | 0.1201952
[5 empty] | 0.5461848 | 0.1214897 |  |  | 0.4141214 | 0.1205877 | 0.4468867 | 0.1202692 | 0.4870673 | 0.1209464
[5 empty] | 0.5414367 | 0.1222443 |  |  | 0.414197 | 0.1213367 | 0.4521969 | 0.1210162 | 0.4927126 | 0.1216976
[5 empty] | 0.5788256 | 0.1229989 |  |  | 0.4136175 | 0.1220856 | 0.4528663 | 0.1217632 | 0.4950308 | 0.1224488
[5 empty] | 0.5483519 | 0.1237535 |  |  | 0.4213837 | 0.1228346 | 0.4603955 | 0.1225102 | 0.4949226 | 0.1232001
[5 empty] | 0.5220165 | 0.1245081 |  |  | 0.4226961 | 0.1235836 | 0.4599852 | 0.1232573 | 0.5014889 | 0.1239513
[5 empty] | 0.5708198 | 0.1252626 |  |  | 0.4257554 | 0.1243326 | 0.4649362 | 0.1240043 | 0.5066303 | 0.1247025
[5 empty] | 0.5587625 | 0.1260172 |  |  | 0.4259621 | 0.1250816 | 0.464549 | 0.1247513 | 0.5060478 | 0.1254537
[5 empty] | 0.5868452 | 0.1267718 |  |  | 0.4338168 | 0.1258306 | 0.4714244 | 0.1254983 | 0.511142 | 0.1262049
[5 empty] | 0.5490685 | 0.1275264 |  |  | 0.4351203 | 0.1265796 | 0.476263 | 0.1262453 | 0.5152138 | 0.1269562
[5 empty] | 0.5334331 | 0.128281 |  |  | 0.439373 | 0.1273286 | 0.4815655 | 0.1269923 | 0.5170639 | 0.1277074
[5 empty] | 0.5619396 | 0.1290356 |  |  | 0.4405757 | 0.1280776 | 0.4833327 | 0.1277393 | 0.5243931 | 0.1284586
[5 empty] | 0.5845885 | 0.1297902 |  |  | 0.4463289 | 0.1288266 | 0.4910651 | 0.1284864 | 0.5291022 | 0.1292098
[5 empty] | 0.5603806 | 0.1305448 |  |  | 0.4490332 | 0.1295756 | 0.4935634 | 0.1292334 | 0.533892 | 0.129961
[5 empty] | 0.5973163 | 0.1312994 |  |  | 0.4501893 | 0.1303246 | 0.4945284 | 0.1299804 | 0.5379632 | 0.1307123
[5 empty] | 0.5673964 | 0.132054 |  |  | 0.4556978 | 0.1310735 | 0.4979607 | 0.1307274 | 0.5480167 | 0.1314635
[5 empty] | 0.5496215 | 0.1328086 |  |  | 0.4597592 | 0.1318225 | 0.505561 | 0.1314744 | 0.5514532 | 0.1322147
[5 empty] | 0.5699921 | 0.1335632 |  |  | 0.4634742 | 0.1325715 | 0.50803 | 0.1322214 | 0.5577734 | 0.1329659
[5 empty] | 0.5655089 | 0.1343178 |  |  | 0.4688435 | 0.1333205 | 0.5179683 | 0.1329684 | 0.5632783 | 0.1337171
[5 empty] | 0.6261726 | 0.1350724 |  |  | 0.4775676 | 0.1340695 | 0.5253767 | 0.1337154 | 0.5642685 | 0.1344684
[5 empty] | 0.6319836 | 0.135827 |  |  | 0.4812471 | 0.1348185 | 0.5257557 | 0.1344625 | 0.5770449 | 0.1352196
[5 empty] | 0.6449429 | 0.1365816 |  |  | 0.4872828 | 0.1355675 | 0.5324064 | 0.1352095 | 0.5791085 | 0.1359708
[5 empty] | 0.6512365 | 0.1373362 |  |  | 0.4950717 | 0.1363165 | 0.536346 | 0.1359565 | 0.5846959 | 0.136722
[5 empty] | 0.618015 | 0.1380907 |  |  | 0.4963714 | 0.1370655 | 0.5438466 | 0.1367035 | 0.5931951 | 0.1374732
[5 empty] | 0.6702573 | 0.1388453 |  |  | 0.50456 | 0.1378145 | 0.5521839 | 0.1374505 | 0.6044797 | 0.1382245
[5 empty] | 0.6409424 | 0.1395999 |  |  | 0.5118152 | 0.1385635 | 0.5589337 | 0.1381975 | 0.6092232 | 0.1389757
[5 empty] | 0.6070495 | 0.1403545 |  |  | 0.519315 | 0.1393125 | 0.5701716 | 0.1389445 | 0.620199 | 0.1397269
[5 empty] | 0.6735573 | 0.1411091 |  |  | 0.5283373 | 0.1400614 | 0.5798733 | 0.1396916 | 0.6253806 | 0.1404781
[5 empty] | 0.6364449 | 0.1418637 |  |  | 0.5334599 | 0.1408104 | 0.5873147 | 0.1404386 | 0.6394416 | 0.1412293
[5 empty] | 0.6446914 | 0.1426183 |  |  | 0.5419607 | 0.1415594 | 0.5975713 | 0.1411856 | 0.6454554 | 0.1419806
[5 empty] | 0.6562756 | 0.1433729 |  |  | 0.5545176 | 0.1423084 | 0.6051189 | 0.1419326 | 0.6603955 | 0.1427318
[5 empty] | 0.6931766 | 0.1441275 |  |  | 0.5648085 | 0.1430574 | 0.6202333 | 0.1426796 | 0.6698354 | 0.143483
[5 empty] | 0.6683734 | 0.1448821 |  |  | 0.5699112 | 0.1438064 | 0.6285901 | 0.1434266 | 0.6835486 | 0.1442342
[5 empty] | 0.742845 | 0.1456367 |  |  | 0.5856037 | 0.1445554 | 0.637965 | 0.1441736 | 0.6915086 | 0.1449854
[5 empty] | 0.6845703 | 0.1463913 |  |  | 0.5925639 | 0.1453044 | 0.6486338 | 0.1449207 | 0.7081889 | 0.1457367
[5 empty] | 0.6905283 | 0.1471459 |  |  | 0.6039695 | 0.1460534 | 0.6617722 | 0.1456677 | 0.7225629 | 0.1464879
[5 empty] | 0.6966981 | 0.1479005 |  |  | 0.6121986 | 0.1468024 | 0.6709559 | 0.1464147 | 0.7317042 | 0.1472391
[5 empty] | 0.7210586 | 0.1486551 |  |  | 0.6259289 | 0.1475514 | 0.6842606 | 0.1471617 | 0.7446863 | 0.1479903
[5 empty] | 0.7955887 | 0.1494097 |  |  | 0.6394384 | 0.1483004 | 0.700862 | 0.1479087 | 0.7622826 | 0.1487415
[5 empty] | 0.7922676 | 0.1501643 |  |  | 0.644305 | 0.1490493 | 0.7118358 | 0.1486557 | 0.7731667 | 0.1494928