## 1
Общество с ограниченной ответственностью "Инженерная геология" (ООО "ИнжГео") | [11 empty] | Общество с ограниченной ответственностью "Инженерная геология" (ООО "ИнжГео")
Юр. адрес: 117279, г. Москва, ул. Миклухо-Маклая, 36 а, этаж 5, пом. XXIII к. 76-84 | [11 empty] | Юр. адрес: 117279, г. Москва, ул. Миклухо-Маклая, 36 а, этаж 5, пом. XXIII к. 76-84 | [8 empty] | нагр |  |  | X0 | Y0 | R |  | нагр |  |  |  | X0 | Y0 | R | нагр |  |  |  | X0 | Y0 | R |  | нагр |  |  |  | X0 | Y0 | R
Телефон/факс +7 (495) 132-30-00, Адрес электронной почты inbox@inj-geo.ru | [11 empty] | Телефон/факс +7 (495) 132-30-00, Адрес электронной почты inbox@inj-geo.ru | [12 empty] | 0 | [7 empty] | 0 | [6 empty] | 0 | [7 empty] | 0
[21 empty] | девиатор | [6 empty] | девиатор | [6 empty] | девиатор | [7 empty] | девиатор
Испытательная лаборатория ООО «ИнжГео» | [11 empty] | Испытательная лаборатория ООО «ИнжГео» | [8 empty] | x0 | Угол | X | Y |  |  |  | x0 |  | Угол | X | Y |  |  | x0 |  | Угол | X | Y |  |  |  | x0 |  | Угол | X | Y
Адрес места осуществления деятельности лаборатории: г. Москва, просп. Вернадского, д. 51, стр. 1 | [11 empty] | Адрес места осуществления деятельности лаборатории: г. Москва, просп. Вернадского, д. 51, стр. 1 | [9 empty] | 0 | [7 empty] | 0 | [6 empty] | 0 | [7 empty] | 0
Телефон +7(910)4557682, E-mail: slg85@mail.ru | [11 empty] | Телефон +7(910)4557682, E-mail: slg85@mail.ru | [9 empty] | 5 | [7 empty] | 5 | [6 empty] | 5 | [7 empty] | 5
[22 empty] | 10 | [7 empty] | 10 | [6 empty] | 10 | [7 empty] | 10
[12 empty] | Протокол испытаний № 13-63/39 от 07-12-2022 | [9 empty] | 15 | [7 empty] | 15 | [6 empty] | 15 | [7 empty] | 15
[22 empty] | 20 | [7 empty] | 20 | [6 empty] | 20 | [7 empty] | 20
[12 empty] | Наименование и адрес заказчика: Переход трубопровода через р. Енисей | [9 empty] | 25 | [7 empty] | 25 | [6 empty] | 25 | [7 empty] | 25
[12 empty] | Наименование объекта: ООО Регионстрой | [9 empty] | 30 | [7 empty] | 30 | [6 empty] | 30 | [7 empty] | 30
Наименование используемого метода/методики: ГОСТ 12248.4-2020 | [11 empty] | Наименование используемого метода/методики: ГОСТ 12248.3-2020 | [9 empty] | 35 | [7 empty] | 35 | [6 empty] | 35 | [7 empty] | 35
Условия проведения испытания: температура окружающей среды (18 - 25)0С, влажность воздуха (40 - 75)% | [11 empty] | Условия проведения испытания: температура окружающей среды (18 - 25)0С, влажность воздуха (40 - 75)% | [9 empty] | 40 | [7 empty] | 40 | [6 empty] | 40 | [7 empty] | 40
[12 empty] | Дата получение объекта подлежащего испытаниям: 10-11-2022 | [9 empty] | 45 | [7 empty] | 45 | [6 empty] | 45 | [7 empty] | 45
[12 empty] | Дата испытания: 25.10.2022-19.11.2039 | [9 empty] | 50 | [7 empty] | 50 | [6 empty] | 50 | [7 empty] | 50
[22 empty] | 55 | [7 empty] | 55 | [6 empty] | 55 | [7 empty] | 55
Испытание грунтов методом трехосного сжатия | [11 empty] | Испытание грунтов методом трехосного сжатия | [9 empty] | 60 | [7 empty] | 60 | [6 empty] | 60 | [7 empty] | 60
[22 empty] | 65 | [7 empty] | 65 | [6 empty] | 65 | [7 empty] | 65
Лабораторный номер: | [6 empty] | We, д.е. = |  |  |  |  | Лабораторный номер: |  | 1074 |  |  |  | We, д.е. = | 0.568577864 |  |  | 70 | [7 empty] | 70 | [6 empty] | 70 | [7 empty] | 70
Номер скважины: | [6 empty] | ρ, г/см3 = |  |  |  |  | Номер скважины: |  | BH-006 |  |  |  | ρ, г/см3 = | 1.52 |  |  | 75 | [7 empty] | 75 | [6 empty] | 75 | [7 empty] | 75
Глубина отбора, м: | [6 empty] | ρs, г/см3 = |  |  |  |  | Глубина отбора, м: |  | 1.6 |  |  |  | ρs, г/см3 = | 2.73 |  |  | 80 | [7 empty] | 80 | [6 empty] | 80 | [7 empty] | 80
Наименование грунта: | [6 empty] | e, д.е. = |  |  |  |  | Наименование грунта: |  | Суглинок, после оттаивания текучий, тяжелый песчанистый |  |  |  | e, д.е. = | 1.817248 |  |  | 85 | [7 empty] | 85 | [6 empty] | 85 | [7 empty] | 85
Схема проведения опыта: | [6 empty] | IL, д.е. = |  |  |  |  | Схема проведения опыта: |  | КД |  |  |  | IL, д.е. = | 3.153 |  |  | 90 | [7 empty] | 90 | [6 empty] | 90 | [7 empty] | 90
[22 empty] | 95 | [7 empty] | 95 | [6 empty] | 95 | [7 empty] | 95
[22 empty] | 100 | [7 empty] | 100 | [6 empty] | 100 | [7 empty] | 100
Результаты испытаний | [11 empty] | Результаты испытаний | [9 empty] | 105 | [7 empty] | 105 | [6 empty] | 105 | [7 empty] | 105
[22 empty] | 110 | [7 empty] | 110 | [6 empty] | 110 | [7 empty] | 110
[22 empty] | 115 | [7 empty] | 115 | [6 empty] | 115 | [7 empty] | 115
[22 empty] | 120 | [7 empty] | 120 | [6 empty] | 120 | [7 empty] | 120
[22 empty] | 125 | [7 empty] | 125 | [6 empty] | 125 | [7 empty] | 125
[22 empty] | 130 | [7 empty] | 130 | [6 empty] | 130 | [7 empty] | 130
[22 empty] | 135 | [7 empty] | 135 | [6 empty] | 135 | [7 empty] | 135
[22 empty] | 140 | [7 empty] | 140 | [6 empty] | 140 | [7 empty] | 140
[22 empty] | 145 | [7 empty] | 145 | [6 empty] | 145 | [7 empty] | 145
[22 empty] | 150 | [7 empty] | 150 | [6 empty] | 150 | [7 empty] | 150
[22 empty] | 155 | [7 empty] | 155 | [6 empty] | 155 | [7 empty] | 155
[22 empty] | 160 | [7 empty] | 160 | [6 empty] | 160 | [7 empty] | 160
[22 empty] | 165 | [7 empty] | 165 | [6 empty] | 165 | [7 empty] | 165
[22 empty] | 170 | [7 empty] | 170 | [6 empty] | 170 | [7 empty] | 170
[22 empty] | 175 | [7 empty] | 175 | [6 empty] | 175 | [7 empty] | 175
[22 empty] | 180 | [7 empty] | 180 | [6 empty] | 180 | [7 empty] | 180
[13 empty] | Давление в камере, Мпа σ3 | Вертикальная нагрузка, Мпа σ1 | Поровое давление, Мпа u
| K0, д.е. | 0.7580781 |  |  |  |  | Коэфф. Точки | [5 empty] | 1 | 1.712487 | [5 empty] | 1 | [6 empty] | σ3,кПа | σ1,кПа | u, кПа |  |  |  | 4
| q_zg, МПа | 0.7580781 | [10 empty] | 1.1 | 1.876312 | [27 empty] | δ3, Мпа | δ1-δ3, МПа | δ1, МПа | δ1, КПа
|  |  | Модуль деформации, МПа: | [9 empty] | 1.2 | 2.040137 | [21 empty] | С, МПа:
|  |  | Е0= |  | Точки модуля (полное напр.), МПа |  |  |  | 0.7580781 | 1.212925 | [25 empty] | φ, град:
|  |  | E50 = |  | qf (полное напр.), МПа |  |  |  | 1.818724 | [26 empty] | E, Мпа
|  |  | Коэф. Поперечной деформации, ϑ = | [9 empty] | Эффективные значения угла внутреннего трения и удельного сцепления ϕ', С' | [13 empty] | x | 0
[13 empty] | ϕ', град. = | 14 | [12 empty] | y |  |  |  | С, кПа | φ,°
[13 empty] | С', МПа = | 0.029
| Исполнитель: | [6 empty] | Морозов Д.С. |  |  |  |  | Исполнитель: |  |  |  |  | Морозов Д.С.
| Начальник исп. лаборатории: | [6 empty] | Семиколенова Л.Г. |  |  |  |  | Начальник исп. лаборатории: |  |  |  |  | Семиколенова Л.Г.
Лист 1 , всего листов 2 | [11 empty] | Лист 2 , всего листов 2
Частичное воспроизведение протокола испытаний без письменного разрешения ООО «ИнжГео» ЗАПРЕЩАЕТСЯ | [11 empty] | Частичное воспроизведение протокола испытаний без письменного разрешения ООО «ИнжГео» ЗАПРЕЩАЕТСЯ
[5 empty] | второй график |  | первый график | [9 empty] | К Пуассона
dev50 | epsE50 | ind | devE0 | epsE0 | dev | eps | sigma |  | dev1 | eps1 | dev2 | eps2 | dev3 | eps3 |  | Глины
0.8187244 | 0.01262516 |  |  |  | 0 | 0 |  |  | 0 | 0 | 0 | 0 | 0 | 0 |  | < 0 | 0,20-0,30
ind |  |  |  |  | 0.09536622 | 0.0007626029 |  |  | 0.084 | 0.0007771944 | 0.1110284 | 0.0007405206 | 0.1283516 | 0.00074155 |  | 0-0,25 | 0,30-0,38
2 |  |  |  |  | 0.1464846 | 0.001525206 |  |  | 0.1373491 | 0.001483262 | 0.2088242 | 0.001481041 | 0.237081 | 0.0014831 |  | 0,25< | 0,38-0,45
E0 |  |  |  |  | 0.2111073 | 0.002287809 |  |  | 0.1911968 | 0.002224892 | 0.268 | 0.002106729 | 0.3246268 | 0.00222465 |  | Суглинки | 0,35-0,37
epsE0 | devE0 |  |  |  | 0.3159864 | 0.003050412 |  |  | 0.2427931 | 0.002966523 | 0.3144016 | 0.002962083 | 0.367 | 0.002858249 |  | Пески и супеси | 0,30-0,35
0.004208386 | 0.4548469 |  |  |  | 0.4048742 | 0.003813015 |  |  | 0.2852768 | 0.003708154 | 0.3442536 | 0.003702603 | 0.3861214 | 0.00370775
[5 empty] | 0.4548469 | 0.004208386 |  |  | 0.3196869 | 0.004449785 | 0.3711314 | 0.004443124 | 0.3981913 | 0.0044493
График E50 |  | График E |  |  | 0.4385741 | 0.005338221 |  |  | 0.3562436 | 0.005493463 | 0.3881561 | 0.005085447 | 0.4200687 | 0.005452592
eps | q | sigma |  |  | 0.4836879 | 0.006100824 |  |  | 0.3636136 | 0.005933046 | 0.4018219 | 0.005924165 | 0.4270836 | 0.0059324
Горизонтальная линия E50 |  | Касательная |  |  | 0.5990395 | 0.006863427 |  |  | 0.381214 | 0.006674677 | 0.4212599 | 0.006664686 | 0.4374905 | 0.00667395
0 |  | a | b |  | 0.4962761 | 0.007626029 |  |  | 0.3981125 | 0.007416308 | 0.4320313 | 0.007405206 | 0.4539655 | 0.0074155
|  |  | 0 |  | 0.582045 | 0.008388632 |  |  | 0.4091088 | 0.008157939 | 0.4509299 | 0.008145727 | 0.4676842 | 0.00815705
Вертикальная линия E50 |  | p1 и p2 |  |  | 0.6519934 | 0.009151235 |  |  | 0.428303 | 0.008899569 | 0.4648496 | 0.008886248 | 0.4732224 | 0.0088986
| 0 | 0 |  |  | 0.5857687 | 0.009913838 |  |  | 0.441695 | 0.0096412 | 0.4771844 | 0.009626768 | 0.4918555 | 0.00964015
[5 empty] | 0.6290179 | 0.01067644 |  |  | 0.4573848 | 0.01038283 | 0.4912281 | 0.01036729 | 0.5071594 | 0.0103817
Касательная линия E50 |  |  |  |  | 0.6383884 | 0.01143904 |  |  | 0.4731722 | 0.01112446 | 0.5108746 | 0.01110781 | 0.5211097 | 0.01112325
0 | 0 | Горизонтальная 1 |  |  | 0.7185274 | 0.01220165 |  |  | 0.4819573 | 0.01186609 | 0.5250179 | 0.01184833 | 0.5295821 | 0.0118648
[5 empty] | 0.8187244 | 0.01262516 |  |  | 0.4936399 | 0.01260772 | 0.5384517 | 0.01258885 | 0.5442522 | 0.01260635
Горизонтальная линия qкр |  |  |  |  | 0.8126927 | 0.01372685 |  |  | 0.50702 | 0.01334935 | 0.5477701 | 0.01332937 | 0.5606956 | 0.0133479
Горизонтальная линия q |  | Горизонтальная 2 |  |  | 0.8013646 | 0.01448946 |  |  | 0.5215976 | 0.01409098 | 0.5594668 | 0.01406989 | 0.5709881 | 0.01408945
0 |  | 0 |  |  | 0.8548933 | 0.01525206 |  |  | 0.5376725 | 0.01483262 | 0.5752359 | 0.01481041 | 0.5872053 | 0.014831
[5 empty] | 0.9371438 | 0.01601466 |  |  | 0.5481448 | 0.01557425 | 0.5844712 | 0.01555093 | 0.5995229 | 0.01557255
Вертикальная линия q |  |  |  |  | 0.8789809 | 0.01677726 |  |  | 0.5597144 | 0.01631588 | 0.5981665 | 0.01629145 | 0.6134165 | 0.0163141
| 0 |  |  |  | 0.9172699 | 0.01753987 |  |  | 0.5645812 | 0.01705751 | 0.6110159 | 0.01703197 | 0.6290618 | 0.01705565
[5 empty] | 0.9108755 | 0.01830247 |  |  | 0.5782451 | 0.01779914 | 0.6201131 | 0.0177725 | 0.6352345 | 0.0177972
[5 empty] | 1.026663 | 0.01906507 |  |  | 0.5893062 | 0.01854077 | 0.6307521 | 0.01851302 | 0.6537102 | 0.01853875
[5 empty] | 1.103497 | 0.01982768 |  |  | 0.5945642 | 0.0192824 | 0.6428268 | 0.01925354 | 0.6652646 | 0.0192803
[5 empty] | 1.036243 | 0.02059028 |  |  | 0.6058193 | 0.02002403 | 0.651731 | 0.01999406 | 0.6742733 | 0.02002185
[5 empty] | 1.127766 | 0.02135288 |  |  | 0.6190713 | 0.02076566 | 0.6638587 | 0.02073458 | 0.6863121 | 0.0207634
[5 empty] | 1.14893 | 0.02211549 |  |  | 0.6229202 | 0.02150729 | 0.6744037 | 0.0214751 | 0.7016565 | 0.02150495
[5 empty] | 1.205601 | 0.02287809 |  |  | 0.6316659 | 0.02224892 | 0.6856601 | 0.02221562 | 0.7119824 | 0.0222465
[5 empty] | 1.182644 | 0.02364069 |  |  | 0.6438083 | 0.02299055 | 0.6920215 | 0.02295614 | 0.7253652 | 0.02298805
[5 empty] | 1.179924 | 0.02440329 |  |  | 0.6462474 | 0.02373219 | 0.696882 | 0.02369666 | 0.7311807 | 0.0237296
[5 empty] | 1.288305 | 0.0251659 |  |  | 0.6562832 | 0.02447382 | 0.7046354 | 0.02443718 | 0.7455045 | 0.02447115
[5 empty] | 1.386654 | 0.0259285 |  |  | 0.6628155 | 0.02521545 | 0.7134757 | 0.0251777 | 0.7538123 | 0.0252127
[5 empty] | 1.308834 | 0.0266911 |  |  | 0.6676444 | 0.02595708 | 0.7220967 | 0.02591822 | 0.7672799 | 0.02595425
[5 empty] | 1.447711 | 0.02745371 |  |  | 0.6716697 | 0.02669871 | 0.7288923 | 0.02665874 | 0.7759827 | 0.0266958
[5 empty] | 1.357149 | 0.02821631 |  |  | 0.6756914 | 0.02744034 | 0.7369564 | 0.02739926 | 0.7784965 | 0.02743735
[5 empty] | 1.392015 | 0.02897891 |  |  | 0.6822095 | 0.02818197 | 0.741883 | 0.02813978 | 0.786797 | 0.0281789
[5 empty] | 1.505172 | 0.02974151 |  |  | 0.6894239 | 0.0289236 | 0.7477659 | 0.02888031 | 0.7993599 | 0.02892045
[5 empty] | 1.415486 | 0.03050412 |  |  | 0.6941345 | 0.02966523 | 0.7508989 | 0.02962083 | 0.8008607 | 0.029662
[5 empty] | 1.453821 | 0.03126672 |  |  | 0.6948412 | 0.03040686 | 0.7581761 | 0.03036135 | 0.8094751 | 0.03040355
[5 empty] | 1.455044 | 0.03202932 |  |  | 0.6976441 | 0.03114849 | 0.7602912 | 0.03110187 | 0.8148789 | 0.0311451
[5 empty] | 1.548018 | 0.03279193 |  |  | 0.6990431 | 0.03189012 | 0.7635383 | 0.03184239 | 0.8223477 | 0.03188665
[5 empty] | 1.611609 | 0.03355453 |  |  | 0.701538 | 0.03263175 | 0.7647111 | 0.03258291 | 0.8246571 | 0.0326282
[5 empty] | 1.599682 | 0.03431713 |  |  | 0.7065289 | 0.03337339 | 0.7711036 | 0.03332343 | 0.8263828 | 0.03336975
[5 empty] | 1.520102 | 0.03507974 |  |  | 0.7038157 | 0.03411502 | 0.7687097 | 0.03406395 | 0.8317005 | 0.0341113
[5 empty] | 1.637449 | 0.03584234 |  |  | 0.7064982 | 0.03485665 | 0.7683233 | 0.03480447 | 0.8304858 | 0.03485285
[5 empty] | 1.587442 | 0.03660494 |  |  | 0.7124872 | 0.03559828 | 0.7763123 | 0.03554499 | 0.8401373 | 0.0355944
[5 empty] | 1.574129 | 0.03736754 |  |  | 0.7124507 | 0.03633991 | 0.7714483 | 0.03628551 | 0.836162 | 0.03633595
[5 empty] | 1.551099 | 0.03813015 |  |  | 0.7069934 | 0.03708154 | 0.7747338 | 0.03702603 | 0.8376275 | 0.0370775
[5 empty] | 1.535387 | 0.03889275 |  |  | 0.7111933 | 0.03782317 | 0.7730185 | 0.03776655 | 0.8333158 | 0.03781905
[5 empty] | 1.591026 | 0.03965535 |  |  | 0.70436 | 0.0385648 | 0.7723147 | 0.03850707 | 0.8378683 | 0.0385606
[5 empty] | 1.559045 | 0.04041796 |  |  | 0.7073186 | 0.03930643 | 0.7680501 | 0.03924759 | 0.831515 | 0.03930215
[5 empty] | 1.498476 | 0.04118056 |  |  | 0.7054942 | 0.04004806 | 0.7627524 | 0.03998811 | 0.8323857 | 0.0400437
[5 empty] | 1.620351 | 0.04194316 |  |  | 0.7036117 | 0.04078969 | 0.7649491 | 0.04072864 | 0.8242103 | 0.04078525
[5 empty] | 1.5087 | 0.04270577 |  |  | 0.6962963 | 0.04153132 | 0.7638679 | 0.04146916 | 0.8214188 | 0.0415268
[5 empty] | 1.500555 | 0.04346837 |  |  | 0.697273 | 0.04227295 | 0.7605365 | 0.04220968 | 0.8200409 | 0.04226835
[5 empty] | 1.543946 | 0.04423097 |  |  | 0.6909668 | 0.04301459 | 0.7558824 | 0.0429502 | 0.8138067 | 0.0430099
[5 empty] | 1.489906 | 0.04499357 |  |  | 0.683103 | 0.04375622 | 0.7507332 | 0.04369072 | 0.8127459 | 0.04375145
[5 empty] | 1.535464 | 0.04575618 |  |  | 0.6784065 | 0.04449785 | 0.7450166 | 0.04443124 | 0.8041885 | 0.044493
[5 empty] | 1.480653 | 0.04651878 |  |  | 0.6779023 | 0.04523948 | 0.7384603 | 0.04517176 | 0.7962644 | 0.04523455
[5 empty] | 1.541504 | 0.04728138 |  |  | 0.6750156 | 0.04598111 | 0.7284917 | 0.04591228 | 0.7898035 | 0.0459761
[5 empty] | 1.414047 | 0.04804399 |  |  | 0.6690715 | 0.04672274 | 0.7239387 | 0.0466528 | 0.7889355 | 0.04671765
[5 empty] | 1.443314 | 0.04880659 |  |  | 0.6614949 | 0.04746437 | 0.7228287 | 0.04739332 | 0.7770905 | 0.0474592
[5 empty] | 1.395336 | 0.04956919 |  |  | 0.657111 | 0.048206 | 0.7138894 | 0.04813384 | 0.7745983 | 0.04820075
[5 empty] | 1.406144 | 0.05033179 |  |  | 0.6510448 | 0.04894763 | 0.7044485 | 0.04887436 | 0.7674888 | 0.0489423
[5 empty] | 1.40677 | 0.0510944 |  |  | 0.6437214 | 0.04968926 | 0.6986335 | 0.04961488 | 0.7596919 | 0.04968385
[5 empty] | 1.477244 | 0.051857 |  |  | 0.6352659 | 0.05043089 | 0.6939721 | 0.0503554 | 0.7502375 | 0.0504254
[5 empty] | 1.383598 | 0.0526196 |  |  | 0.6298033 | 0.05117252 | 0.6887918 | 0.05109592 | 0.7402554 | 0.05116695
[5 empty] | 1.369863 | 0.05338221 |  |  | 0.6258586 | 0.05191415 | 0.6794205 | 0.05183645 | 0.7351756 | 0.0519085
[5 empty] | 1.469069 | 0.05414481 |  |  | 0.6201571 | 0.05265579 | 0.6724855 | 0.05257697 | 0.730328 | 0.05265005
[5 empty] | 1.396249 | 0.05490741 |  |  | 0.6087236 | 0.05339742 | 0.6691147 | 0.05331749 | 0.7200423 | 0.0533916
[5 empty] | 1.417433 | 0.05567002 |  |  | 0.6010834 | 0.05413905 | 0.6553355 | 0.05405801 | 0.7107486 | 0.05413315
[5 empty] | 1.430653 | 0.05643262 |  |  | 0.5971614 | 0.05488068 | 0.6525757 | 0.05479853 | 0.7047767 | 0.0548747
[5 empty] | 1.38594 | 0.05719522 |  |  | 0.5931827 | 0.05562231 | 0.6405629 | 0.05553905 | 0.6960565 | 0.05561625
[5 empty] | 1.453324 | 0.05795782 |  |  | 0.5862724 | 0.05636394 | 0.6367246 | 0.05627957 | 0.6882179 | 0.0563578
[5 empty] | 1.316837 | 0.05872043 |  |  | 0.5800556 | 0.05710557 | 0.6289885 | 0.05702009 | 0.6841908 | 0.05709935
[5 empty] | 1.434511 | 0.05948303 |  |  | 0.5709573 | 0.0578472 | 0.6263822 | 0.05776061 | 0.675105 | 0.0578409
[5 empty] | 1.338376 | 0.06024563 |  |  | 0.5635026 | 0.05858883 | 0.6169333 | 0.05850113 | 0.6665905 | 0.05858245
[5 empty] | 1.330463 | 0.06100824 |  |  | 0.5584165 | 0.05933046 | 0.6134696 | 0.05924165 | 0.6575771 | 0.059324
[5 empty] | 1.394805 | 0.06177084 |  |  | 0.5518242 | 0.06007209 | 0.6066185 | 0.05998217 | 0.6534947 | 0.06006555
[5 empty] | 1.290431 | 0.06253344 |  |  | 0.5512507 | 0.06081372 | 0.5977078 | 0.06072269 | 0.6460732 | 0.0608071
[5 empty] | 1.264373 | 0.06329604 |  |  | 0.547321 | 0.06155536 | 0.5906649 | 0.06146321 | 0.6432426 | 0.06154865
[5 empty] | 1.275662 | 0.06405865 |  |  | 0.5362602 | 0.06229699 | 0.5854177 | 0.06220373 | 0.6365326 | 0.0622902
[5 empty] | 1.37933 | 0.06482125 |  |  | 0.5331935 | 0.06303862 | 0.5781936 | 0.06294426 | 0.6310733 | 0.06303175
[5 empty] | 1.305408 | 0.06558385 |  |  | 0.5287457 | 0.06378025 | 0.5771204 | 0.06368478 | 0.6237944 | 0.0637733
[5 empty] | 1.246926 | 0.06634646 |  |  | 0.5271421 | 0.06452188 | 0.5754256 | 0.0644253 | 0.6168258 | 0.06451485
[5 empty] | 1.37385 | 0.06710906 |  |  | 0.5238572 | 0.06526351 | 0.5697829 | 0.06516582 | 0.6103361 | 0.0652564
[5 empty] | 1.220763 | 0.06787166 |  |  | 0.5172718 | 0.06600514 | 0.5633419 | 0.06590634 | 0.6095445 | 0.06599795
[5 empty] | 1.286592 | 0.06863427 |  |  | 0.5145314 | 0.06674677 | 0.5630407 | 0.06664686 | 0.6077877 | 0.0667395
[5 empty] | 1.224347 | 0.06939687 |  |  | 0.5110434 | 0.0674884 | 0.5581874 | 0.06738738 | 0.598474 | 0.06748105
[5 empty] | 1.34804 | 0.07015947 |  |  | 0.5111148 | 0.06823003 | 0.5508899 | 0.0681279 | 0.5993121 | 0.0682226
[5 empty] | 1.32868 | 0.07092207 |  |  | 0.5027529 | 0.06897166 | 0.543956 | 0.06886842 | 0.5944106 | 0.06896415
[5 empty] | 1.255278 | 0.07168468 |  |  | 0.4978649 | 0.06971329 | 0.5397936 | 0.06960894 | 0.5900781 | 0.0697057
[5 empty] | 1.234843 | 0.07244728 |  |  | 0.497358 | 0.07045492 | 0.5370107 | 0.07034946 | 0.5847231 | 0.07044725
[5 empty] | 1.320387 | 0.07320988 |  |  | 0.4904395 | 0.07119656 | 0.531815 | 0.07108998 | 0.5808543 | 0.0711888
[5 empty] | 1.22192 | 0.07397249 |  |  | 0.4867164 | 0.07193819 | 0.5281146 | 0.0718305 | 0.5729803 | 0.07193035
[5 empty] | 1.262452 | 0.07473509 |  |  | 0.4873962 | 0.07267982 | 0.5244174 | 0.07257102 | 0.5718095 | 0.0726719
[5 empty] | 1.288993 | 0.07549769 |  |  | 0.4772858 | 0.07342145 | 0.5208311 | 0.07331154 | 0.5615507 | 0.07341345
[5 empty] | 1.155554 | 0.07626029 |  |  | 0.4758926 | 0.07416308 | 0.5137638 | 0.07405206 | 0.5627124 | 0.074155
[5 empty] | 1.260145 | 0.0770229 |  |  | 0.4740238 | 0.07490471 | 0.5131233 | 0.07479259 | 0.5521032 | 0.07489655
[5 empty] | 1.263776 | 0.0777855 |  |  | 0.4663865 | 0.07564634 | 0.5075175 | 0.07553311 | 0.5494317 | 0.0756381
[5 empty] | 1.225459 | 0.0785481 |  |  | 0.4682881 | 0.07638797 | 0.5031543 | 0.07627363 | 0.5453064 | 0.07637965
[5 empty] | 1.160202 | 0.07931071 |  |  | 0.4604356 | 0.0771296 | 0.5039416 | 0.07701415 | 0.544336 | 0.0771212
[5 empty] | 1.224017 | 0.08007331 |  |  | 0.4576363 | 0.07787123 | 0.4977873 | 0.07775467 | 0.5348291 | 0.07786275
[5 empty] | 1.202914 | 0.08083591 |  |  | 0.4556974 | 0.07861286 | 0.4934993 | 0.07849519 | 0.5285942 | 0.0786043
[5 empty] | 1.205903 | 0.08159852 |  |  | 0.4496261 | 0.07935449 | 0.4880855 | 0.07923571 | 0.5272399 | 0.07934585
[5 empty] | 1.237994 | 0.08236112 |  |  | 0.4467296 | 0.08009612 | 0.4833538 | 0.07997623 | 0.5262748 | 0.0800874
[5 empty] | 1.163198 | 0.08312372 |  |  | 0.4429152 | 0.08083776 | 0.4832121 | 0.08071675 | 0.5154075 | 0.08082895
[5 empty] | 1.115526 | 0.08388632 |  |  | 0.43809 | 0.08157939 | 0.4766683 | 0.08145727 | 0.5177466 | 0.0815705
[5 empty] | 1.132986 | 0.08464893 |  |  | 0.4400612 | 0.08232102 | 0.4727303 | 0.08219779 | 0.5099006 | 0.08231205
[5 empty] | 1.103591 | 0.08541153 |  |  | 0.4303361 | 0.08306265 | 0.468806 | 0.08293831 | 0.5057783 | 0.0830536
[5 empty] | 1.21035 | 0.08617413 |  |  | 0.4301219 | 0.08380428 | 0.4700032 | 0.08367883 | 0.503988 | 0.08379515
[5 empty] | 1.158274 | 0.08693674 |  |  | 0.4289257 | 0.08454591 | 0.4629299 | 0.08441935 | 0.5047386 | 0.0845367
[5 empty] | 1.160372 | 0.08769934 |  |  | 0.4283548 | 0.08528754 | 0.458294 | 0.08515987 | 0.4940384 | 0.08527825
[5 empty] | 1.233656 | 0.08846194 |  |  | 0.4192164 | 0.08602917 | 0.4599034 | 0.0859004 | 0.4905961 | 0.0860198
[5 empty] | 1.124136 | 0.08922454 |  |  | 0.4182176 | 0.0867708 | 0.4527659 | 0.08664092 | 0.4918204 | 0.08676135
[5 empty] | 1.108821 | 0.08998715 |  |  | 0.4198658 | 0.08751243 | 0.4547896 | 0.08738144 | 0.4895197 | 0.0875029
[5 empty] | 1.138722 | 0.09074975 |  |  | 0.4120681 | 0.08825406 | 0.4518821 | 0.08812196 | 0.4895028 | 0.08824445
[5 empty] | 1.212851 | 0.09151235 |  |  | 0.4124317 | 0.08899569 | 0.4516516 | 0.08886248 | 0.483078 | 0.088986
[5 empty] | 1.095216 | 0.09227496 |  |  | 0.4129638 | 0.08973732 | 0.4456058 | 0.089603 | 0.4783542 | 0.08972755
[5 empty] | 1.199828 | 0.09303756 |  |  | 0.4115717 | 0.09047896 | 0.4418526 | 0.09034352 | 0.4771398 | 0.0904691
[5 empty] | 1.100698 | 0.09380016 |  |  | 0.4087625 | 0.09122059 | 0.4406 | 0.09108404 | 0.4764434 | 0.09121065
[5 empty] | 1.204837 | 0.09456277 |  |  | 0.4057435 | 0.09196222 | 0.4394559 | 0.09182456 | 0.4749736 | 0.0919522
[5 empty] | 1.145253 | 0.09532537 |  |  | 0.4081218 | 0.09270385 | 0.4430281 | 0.09256508 | 0.477639 | 0.09269375
[5 empty] | 1.058958 | 0.09608797 |  |  | 0.4031047 | 0.09344548 | 0.4382245 | 0.0933056 | 0.4693483 | 0.0934353
[5 empty] | 1.115962 | 0.09685057 |  |  | 0.4066993 | 0.09418711 | 0.4422531 | 0.09404612 | 0.4713099 | 0.09417685
[5 empty] | 1.159276 | 0.09761318 |  |  | 0.404313 | 0.09492874 | 0.4386217 | 0.09478664 | 0.4747324 | 0.0949184
[5 empty] | 1.122909 | 0.09837578 |  |  | 0.4054528 | 0.09567037 | 0.4414383 | 0.09552716 | 0.4686246 | 0.09565995
[5 empty] | 1.196863 | 0.09913838 |  |  | 0.4055196 | 0.096412 | 0.4403034 | 0.09626768 | 0.4685869 | 0.0964015
[5 empty] | 1.131051 | 0.09990099 |  |  | 0.4015534 | 0.09715363 | 0.4394509 | 0.0970082 | 0.4719475 | 0.09714305
[5 empty] | 1.049444 | 0.1006636 |  |  | 0.4028335 | 0.09789526 | 0.4390585 | 0.09774873 | 0.4686821 | 0.0978846
[5 empty] | 1.194034 | 0.1014262 |  |  | 0.4009547 | 0.09863689 | 0.4402204 | 0.09848925 | 0.4742847 | 0.09862615
[5 empty] | 1.181814 | 0.1021888 |  |  | 0.4026118 | 0.09937853 | 0.436331 | 0.09922977 | 0.4705489 | 0.0993677
[5 empty] | 1.111777 | 0.1029514 |  |  | 0.4053996 | 0.1001202 | 0.4429846 | 0.09997029 | 0.4705685 | 0.1001092
[5 empty] | 1.111916 | 0.103714 |  |  | 0.4036127 | 0.1008618 | 0.4378754 | 0.1007108 | 0.4763374 | 0.1008508
[5 empty] | 1.140222 | 0.1044766 |  |  | 0.4039461 | 0.1016034 | 0.4422977 | 0.1014513 | 0.4779493 | 0.1015923
[5 empty] | 1.15569 | 0.1052392 |  |  | 0.4056944 | 0.102345 | 0.4430459 | 0.1021918 | 0.478698 | 0.1023339
[5 empty] | 1.082311 | 0.1060018 |  |  | 0.4058525 | 0.1030867 | 0.4427141 | 0.1029324 | 0.4808773 | 0.1030754
[5 empty] | 1.123078 | 0.1067644 |  |  | 0.412315 | 0.1038283 | 0.4437967 | 0.1036729 | 0.477481 | 0.103817
[5 empty] | 1.206984 | 0.107527 |  |  | 0.4124769 | 0.1045699 | 0.444488 | 0.1044134 | 0.4812029 | 0.1045585
[5 empty] | 1.125021 | 0.1082896 |  |  | 0.4126329 | 0.1053116 | 0.4452823 | 0.1051539 | 0.4823368 | 0.1053001
[5 empty] | 1.107183 | 0.1090522 |  |  | 0.4127776 | 0.1060532 | 0.4476738 | 0.1058945 | 0.4873764 | 0.1060416
[5 empty] | 1.084462 | 0.1098148 |  |  | 0.416506 | 0.1067948 | 0.4508569 | 0.106635 | 0.4886155 | 0.1067832
[5 empty] | 1.16985 | 0.1105774 |  |  | 0.4216128 | 0.1075365 | 0.4551257 | 0.1073755 | 0.493748 | 0.1075247
[5 empty] | 1.201341 | 0.11134 |  |  | 0.4205928 | 0.1082781 | 0.4587747 | 0.108116 | 0.4918675 | 0.1082663
[5 empty] | 1.095927 | 0.1121026 |  |  | 0.4204406 | 0.1090197 | 0.4541982 | 0.1088565 | 0.492968 | 0.1090078
[5 empty] | 1.132601 | 0.1128652 |  |  | 0.4207512 | 0.1097614 | 0.4634902 | 0.1095971 | 0.4932432 | 0.1097494
[5 empty] | 1.156354 | 0.1136278 |  |  | 0.4287193 | 0.110503 | 0.4588453 | 0.1103376 | 0.4984868 | 0.1104909
[5 empty] | 1.212181 | 0.1143904 |  |  | 0.4310396 | 0.1112446 | 0.4639577 | 0.1110781 | 0.4975927 | 0.1112325
[5 empty] | 1.138074 | 0.115153 |  |  | 0.431407 | 0.1119862 | 0.4678215 | 0.1118186 | 0.5030547 | 0.111974
[5 empty] | 1.129025 | 0.1159156 |  |  | 0.4311162 | 0.1127279 | 0.4671313 | 0.1125591 | 0.5099665 | 0.1127156
[5 empty] | 1.150027 | 0.1166783 |  |  | 0.4375619 | 0.1134695 | 0.4680811 | 0.1132997 | 0.5109219 | 0.1134571
[5 empty] | 1.249074 | 0.1174409 |  |  | 0.4370391 | 0.1142111 | 0.4751654 | 0.1140402 | 0.5140148 | 0.1141987
[5 empty] | 1.206156 | 0.1182035 |  |  | 0.4386423 | 0.1149528 | 0.4756784 | 0.1147807 | 0.5138388 | 0.1149402
[5 empty] | 1.155268 | 0.1189661 |  |  | 0.4384664 | 0.1156944 | 0.4763144 | 0.1155212 | 0.5192878 | 0.1156818
[5 empty] | 1.213402 | 0.1197287 |  |  | 0.4444063 | 0.116436 | 0.4833677 | 0.1162617 | 0.5166557 | 0.1164233
[5 empty] | 1.10855 | 0.1204913 |  |  | 0.4479565 | 0.1171777 | 0.4821325 | 0.1170023 | 0.519436 | 0.1171649
[5 empty] | 1.149705 | 0.1212539 |  |  | 0.445912 | 0.1179193 | 0.4854032 | 0.1177428 | 0.5241228 | 0.1179064
[5 empty] | 1.216861 | 0.1220165 |  |  | 0.4523675 | 0.1186609 | 0.490174 | 0.1184833 | 0.5266096 | 0.118648
[5 empty] | 1.239079 | 0.1227791 |  |  | 0.4543669 | 0.1194026 | 0.493292 | 0.1192238 | 0.5292485 | 0.1193895
[5 empty] | 1.2285 | 0.1235417 |  |  | 0.4552111 | 0.1201442 | 0.494369 | 0.1199643 | 0.5313604 | 0.1201311
[5 empty] | 1.201129 | 0.1243043 |  |  | 0.4601042 | 0.1208858 | 0.5002093 | 0.1207049 | 0.5333502 | 0.1208726
[5 empty] | 1.152968 | 0.1250669 |  |  | 0.4622467 | 0.1216274 | 0.4984139 | 0.1214454 | 0.5403187 | 0.1216142
[5 empty] | 1.223016 | 0.1258295 |  |  | 0.4630394 | 0.1223691 | 0.5044832 | 0.1221859 | 0.5448666 | 0.1223557
[5 empty] | 1.239276 | 0.1265921 |  |  | 0.464983 | 0.1231107 | 0.5038182 | 0.1229264 | 0.5464946 | 0.1230973
[5 empty] | 1.274748 | 0.1273547 |  |  | 0.468378 | 0.1238523 | 0.5126194 | 0.1236669 | 0.5508035 | 0.1238388
[5 empty] | 1.158432 | 0.1281173 |  |  | 0.4755251 | 0.124594 | 0.5139876 | 0.1244075 | 0.555894 | 0.1245804
[5 empty] | 1.281331 | 0.1288799 |  |  | 0.4778252 | 0.1253356 | 0.5192235 | 0.125148 | 0.5600669 | 0.1253219
[5 empty] | 1.237444 | 0.1296425 |  |  | 0.4791787 | 0.1260772 | 0.5218277 | 0.1258885 | 0.566223 | 0.1260635
[5 empty] | 1.268773 | 0.1304051 |  |  | 0.4831863 | 0.1268189 | 0.5270011 | 0.126629 | 0.5637628 | 0.126805
[5 empty] | 1.279318 | 0.1311677 |  |  | 0.4897489 | 0.1275605 | 0.5257442 | 0.1273696 | 0.5721874 | 0.1275466
[5 empty] | 1.20408 | 0.1319303 |  |  | 0.4945669 | 0.1283021 | 0.5352579 | 0.1281101 | 0.5755972 | 0.1282881
[5 empty] | 1.206062 | 0.1326929 |  |  | 0.4927411 | 0.1290438 | 0.5408427 | 0.1288506 | 0.5852932 | 0.1290297
[5 empty] | 1.217262 | 0.1334555 |  |  | 0.4991722 | 0.1297854 | 0.5399995 | 0.1295911 | 0.585576 | 0.1297712
[5 empty] | 1.282682 | 0.1342181 |  |  | 0.5039608 | 0.130527 | 0.5463289 | 0.1303316 | 0.5959464 | 0.1305128
[5 empty] | 1.271324 | 0.1349807 |  |  | 0.5092076 | 0.1312686 | 0.5523315 | 0.1310722 | 0.5991052 | 0.1312543
[5 empty] | 1.256188 | 0.1357433 |  |  | 0.5128132 | 0.1320103 | 0.5591083 | 0.1318127 | 0.6054531 | 0.1319959
[5 empty] | 1.239275 | 0.1365059 |  |  | 0.5193784 | 0.1327519 | 0.5629597 | 0.1325532 | 0.6113907 | 0.1327374
[5 empty] | 1.310585 | 0.1372685 |  |  | 0.5252038 | 0.1334935 | 0.5672866 | 0.1332937 | 0.617319 | 0.133479
[5 empty] | 1.314121 | 0.1380311 |  |  | 0.5293901 | 0.1342352 | 0.5730897 | 0.1340342 | 0.6251388 | 0.1342205
[5 empty] | 1.323165 | 0.1387937 |  |  | 0.5346374 | 0.1349768 | 0.585088 | 0.1347748 | 0.6306909 | 0.1349621
[5 empty] | 1.391946 | 0.1395563 |  |  | 0.5424119 | 0.1357184 | 0.5884637 | 0.1355153 | 0.6345697 | 0.1357036
[5 empty] | 1.33343 | 0.1403189 |  |  | 0.5483908 | 0.1364601 | 0.5987918 | 0.1362558 | 0.648648 | 0.1364452
[5 empty] | 1.359587 | 0.1410815 |  |  | 0.5557512 | 0.1372017 | 0.6033473 | 0.1369963 | 0.6514987 | 0.1371867
[5 empty] | 1.316384 | 0.1418441 |  |  | 0.5667703 | 0.1379433 | 0.6152052 | 0.1377368 | 0.6602948 | 0.1379283
[5 empty] | 1.43279 | 0.1426068 |  |  | 0.5719252 | 0.138685 | 0.6190404 | 0.1384774 | 0.674509 | 0.1386698
[5 empty] | 1.426773 | 0.1433694 |  |  | 0.578793 | 0.1394266 | 0.6350279 | 0.1392179 | 0.6871142 | 0.1394114
[5 empty] | 1.3923 | 0.144132 |  |  | 0.589351 | 0.1401682 | 0.6386427 | 0.1399584 | 0.6963833 | 0.1401529
[5 empty] | 1.443341 | 0.1448946 |  |  | 0.5955761 | 0.1409098 | 0.6532599 | 0.1406989 | 0.7067892 | 0.1408945
[5 empty] | 1.410862 | 0.1456572 |  |  | 0.6119457 | 0.1416515 | 0.6616543 | 0.1414394 | 0.7175048 | 0.141636
[5 empty] | 1.486833 | 0.1464198 |  |  | 0.6205369 | 0.1423931 | 0.672101 | 0.14218 | 0.7314028 | 0.1423776
[5 empty] | 1.39922 | 0.1471824 |  |  | 0.6254267 | 0.1431347 | 0.6815749 | 0.1429205 | 0.7368562 | 0.1431191
[5 empty] | 1.477993 | 0.147945 |  |  | 0.6426924 | 0.1438764 | 0.695651 | 0.143661 | 0.7547379 | 0.1438607
[5 empty] | 1.45812 | 0.1487076 |  |  | 0.650611 | 0.144618 | 0.7103043 | 0.1444015 | 0.7642207 | 0.1446022
[5 empty] | 1.419568 | 0.1494702 |  |  | 0.6578598 | 0.1453596 | 0.7163099 | 0.145142 | 0.7779774 | 0.1453438
[5 empty] | 1.586306 | 0.1502328 |  |  | 0.6693159 | 0.1461013 | 0.7329426 | 0.1458826 | 0.788781 | 0.1460853
[5 empty] | 1.480302 | 0.1509954 |  |  | 0.6873565 | 0.1468429 | 0.7487774 | 0.1466231 | 0.8102043 | 0.1468269
[5 empty] | 1.506524 | 0.151758 |  |  | 0.6940585 | 0.1475845 | 0.7603894 | 0.1473636 | 0.8181202 | 0.1475684