## 1
Общество с ограниченной ответственностью "Инженерная геология" (ООО "ИнжГео") | [11 empty] | Общество с ограниченной ответственностью "Инженерная геология" (ООО "ИнжГео")
Юр. адрес: 117279, г. Москва, ул. Миклухо-Маклая, 36 а, этаж 5, пом. XXIII к. 76-84 | [11 empty] | Юр. адрес: 117279, г. Москва, ул. Миклухо-Маклая, 36 а, этаж 5, пом. XXIII к. 76-84 | [8 empty] | нагр |  |  | X0 | Y0 | R |  | нагр |  |  |  | X0 | Y0 | R | нагр |  |  |  | X0 | Y0 | R |  | нагр |  |  |  | X0 | Y0 | R
Телефон/факс +7 (495) 132-30-00, Адрес электронной почты inbox@inj-geo.ru | [11 empty] | Телефон/факс +7 (495) 132-30-00, Адрес электронной почты inbox@inj-geo.ru | [12 empty] | 0 | [7 empty] | 0 | [6 empty] | 0 | [7 empty] | 0
[21 empty] | девиатор | [6 empty] | девиатор | [6 empty] | девиатор | [7 empty] | девиатор
Испытательная лаборатория ООО «ИнжГео» | [11 empty] | Испытательная лаборатория ООО «ИнжГео» | [8 empty] | x0 | Угол | X | Y |  |  |  | x0 |  | Угол | X | Y |  |  | x0 |  | Угол | X | Y |  |  |  | x0 |  | Угол | X | Y
Адрес места осуществления деятельности лаборатории: г. Москва, просп. Вернадского, д. 51, стр. 1 | [11 empty] | Адрес места осуществления деятельности лаборатории: г. Москва, просп. Вернадского, д. 51, стр. 1 | [9 empty] | 0 | [7 empty] | 0 | [6 empty] | 0 | [7 empty] | 0
Телефон +7(910)4557682, E-mail: slg85@mail.ru | [11 empty] | Телефон +7(910)4557682, E-mail: slg85@mail.ru | [9 empty] | 5 | [7 empty] | 5 | [6 empty] | 5 | [7 empty] | 5
[22 empty] | 10 | [7 empty] | 10 | [6 empty] | 10 | [7 empty] | 10
[12 empty] | Протокол испытаний № 13-63/40 от 08-12-2022 | [9 empty] | 15 | [7 empty] | 15 | [6 empty] | 15 | [7 empty] | 15
[22 empty] | 20 | [7 empty] | 20 | [6 empty] | 20 | [7 empty] | 20
[12 empty] | Наименование и адрес заказчика: Переход трубопровода через р. Енисей | [9 empty] | 25 | [7 empty] | 25 | [6 empty] | 25 | [7 empty] | 25
[12 empty] | Наименование объекта: ООО Регионстрой | [9 empty] | 30 | [7 empty] | 30 | [6 empty] | 30 | [7 empty] | 30
Наименование используемого метода/методики: ГОСТ 12248.4-2020 | [11 empty] | Наименование используемого метода/методики: ГОСТ 12248.3-2020 | [9 empty] | 35 | [7 empty] | 35 | [6 empty] | 35 | [7 empty] | 35
Условия проведения испытания: температура окружающей среды (18 - 25)0С, влажность воздуха (40 - 75)% | [11 empty] | Условия проведения испытания: температура окружающей среды (18 - 25)0С, влажность воздуха (40 - 75)% | [9 empty] | 40 | [7 empty] | 40 | [6 empty] | 40 | [7 empty] | 40
[12 empty] | Дата получение объекта подлежащего испытаниям: 11-11-2022 | [9 empty] | 45 | [7 empty] | 45 | [6 empty] | 45 | [7 empty] | 45
[12 empty] | Дата испытания: 25.10.2022-19.11.2040 | [9 empty] | 50 | [7 empty] | 50 | [6 empty] | 50 | [7 empty] | 50
[22 empty] | 55 | [7 empty] | 55 | [6 empty] | 55 | [7 empty] | 55
Испытание грунтов методом трехосного сжатия | [11 empty] | Испытание грунтов методом трехосного сжатия | [9 empty] | 60 | [7 empty] | 60 | [6 empty] | 60 | [7 empty] | 60
[22 empty] | 65 | [7 empty] | 65 | [6 empty] | 65 | [7 empty] | 65
Лабораторный номер: | [6 empty] | We, д.е. = |  |  |  |  | Лабораторный номер: |  | 1075 |  |  |  | We, д.е. = | 0.538958387 |  |  | 70 | [7 empty] | 70 | [6 empty] | 70 | [7 empty] | 70
Номер скважины: | [6 empty] | ρ, г/см3 = |  |  |  |  | Номер скважины: |  | BH-007 |  |  |  | ρ, г/см3 = | 1.51 |  |  | 75 | [7 empty] | 75 | [6 empty] | 75 | [7 empty] | 75
Глубина отбора, м: | [6 empty] | ρs, г/см3 = |  |  |  |  | Глубина отбора, м: |  | 1 |  |  |  | ρs, г/см3 = | 2.72 |  |  | 80 | [7 empty] | 80 | [6 empty] | 80 | [7 empty] | 80
Наименование грунта: | [6 empty] | e, д.е. = |  |  |  |  | Наименование грунта: |  | Суглинок, после оттаивания текучий, легкий песчанистый |  |  |  | e, д.е. = | 1.772163 |  |  | 85 | [7 empty] | 85 | [6 empty] | 85 | [7 empty] | 85
Схема проведения опыта: | [6 empty] | IL, д.е. = |  |  |  |  | Схема проведения опыта: |  | КД |  |  |  | IL, д.е. = | 2.651 |  |  | 90 | [7 empty] | 90 | [6 empty] | 90 | [7 empty] | 90
[22 empty] | 95 | [7 empty] | 95 | [6 empty] | 95 | [7 empty] | 95
[22 empty] | 100 | [7 empty] | 100 | [6 empty] | 100 | [7 empty] | 100
Результаты испытаний | [11 empty] | Результаты испытаний | [9 empty] | 105 | [7 empty] | 105 | [6 empty] | 105 | [7 empty] | 105
[22 empty] | 110 | [7 empty] | 110 | [6 empty] | 110 | [7 empty] | 110
[22 empty] | 115 | [7 empty] | 115 | [6 empty] | 115 | [7 empty] | 115
[22 empty] | 120 | [7 empty] | 120 | [6 empty] | 120 | [7 empty] | 120
[22 empty] | 125 | [7 empty] | 125 | [6 empty] | 125 | [7 empty] | 125
[22 empty] | 130 | [7 empty] | 130 | [6 empty] | 130 | [7 empty] | 130
[22 empty] | 135 | [7 empty] | 135 | [6 empty] | 135 | [7 empty] | 135
[22 empty] | 140 | [7 empty] | 140 | [6 empty] | 140 | [7 empty] | 140
[22 empty] | 145 | [7 empty] | 145 | [6 empty] | 145 | [7 empty] | 145
[22 empty] | 150 | [7 empty] | 150 | [6 empty] | 150 | [7 empty] | 150
[22 empty] | 155 | [7 empty] | 155 | [6 empty] | 155 | [7 empty] | 155
[22 empty] | 160 | [7 empty] | 160 | [6 empty] | 160 | [7 empty] | 160
[22 empty] | 165 | [7 empty] | 165 | [6 empty] | 165 | [7 empty] | 165
[22 empty] | 170 | [7 empty] | 170 | [6 empty] | 170 | [7 empty] | 170
[22 empty] | 175 | [7 empty] | 175 | [6 empty] | 175 | [7 empty] | 175
[22 empty] | 180 | [7 empty] | 180 | [6 empty] | 180 | [7 empty] | 180
[13 empty] | Давление в камере, Мпа σ3 | Вертикальная нагрузка, Мпа σ1 | Поровое давление, Мпа u
| K0, д.е. | 0.7750489 |  |  |  |  | Коэфф. Точки | [5 empty] | 0.05 | 0.09411018 | [5 empty] | 1 | [6 empty] | σ3,кПа | σ1,кПа | u, кПа |  |  |  | 4
| q_zg, МПа | 0.03875245 | [10 empty] | 0.15 | 0.2521584 | [27 empty] | δ3, Мпа | δ1-δ3, МПа | δ1, МПа | δ1, КПа
|  |  | Модуль деформации, МПа: | [9 empty] | 0.25 | 0.4102066 | [21 empty] | С, МПа:
|  |  | Е0= |  | Точки модуля (полное напр.), МПа |  |  |  | 0.03875245 | 0.06200392 | [25 empty] | φ, град:
|  |  | E50 = |  | qf (полное напр.), МПа |  |  |  | 0.06046316 | [26 empty] | E, Мпа
|  |  | Коэф. Поперечной деформации, ϑ = | [9 empty] | Эффективные значения угла внутреннего трения и удельного сцепления ϕ', С' | [13 empty] | x | 0
[13 empty] | ϕ', град. = | 13 | [12 empty] | y |  |  |  | С, кПа | φ,°
[13 empty] | С', МПа = | 0.006
| Исполнитель: | [6 empty] | Морозов Д.С. |  |  |  |  | Исполнитель: |  |  |  |  | Морозов Д.С.
| Начальник исп. лаборатории: | [6 empty] | Семиколенова Л.Г. |  |  |  |  | Начальник исп. лаборатории: |  |  |  |  | Семиколенова Л.Г.
Лист 1 , всего листов 2 | [11 empty] | Лист 2 , всего листов 2
Частичное воспроизведение протокола испытаний без письменного разрешения ООО «ИнжГео» ЗАПРЕЩАЕТСЯ | [11 empty] | Частичное воспроизведение протокола испытаний без письменного разрешения ООО «ИнжГео» ЗАПРЕЩАЕТСЯ
[5 empty] | второй график |  | первый график | [9 empty] | К Пуассона
dev50 | epsE50 | ind | devE0 | epsE0 | dev | eps | sigma |  | dev1 | eps1 | dev2 | eps2 | dev3 | eps3 |  | Глины
0.01046316 | 0.008712761 |  |  |  | 0 | 0 |  |  | 0 | 0 | 0 | 0 | 0 | 0 |  | < 0 | 0,20-0,30
ind |  |  |  |  | -0.0002899117 | 0.0007193579 |  |  | 0.001644265 | 0.0007866983 | 0.005325913 | 0.0007617892 | 0.008706855 | 0.0008197255 |  | 0-0,25 | 0,30-0,38
2 |  |  |  |  | 0.002314177 | 0.001438716 |  |  | 0.004043021 | 0.001573397 | 0.01087626 | 0.001523578 | 0.01727037 | 0.001639451 |  | 0,25< | 0,38-0,45
E0 |  |  |  |  | 0.002706268 | 0.002158074 |  |  | 0.005575307 | 0.002360095 | 0.01598229 | 0.002285368 | 0.02481197 | 0.002459177 |  | Суглинки | 0,35-0,37
epsE0 | devE0 |  |  |  | 0.005812867 | 0.002904254 |  |  | 0.00752016 | 0.003146793 | 0.01977521 | 0.003047157 | 0.03215306 | 0.003278902 |  | Пески и супеси | 0,30-0,35
0.002904254 | 0.005812867 |  |  |  | 0.006591183 | 0.00359679 |  |  | 0.009156619 | 0.003933492 | 0.023 | 0.003514182 | 0.03751506 | 0.004098628
[5 empty] | 0.006298527 | 0.004316148 |  |  | 0.01086372 | 0.00472019 | 0.02623824 | 0.004570735 | 0.042 | 0.004611923
График E50 |  | График E |  |  | 0.007921079 | 0.005035506 |  |  | 0.0123205 | 0.005506888 | 0.0289291 | 0.005332524 | 0.04771152 | 0.005738079
eps | q | sigma |  |  | 0.008477317 | 0.005754864 |  |  | 0.013706 | 0.006293586 | 0.03146824 | 0.006094314 | 0.0512445 | 0.006557804
Горизонтальная линия E50 |  | Касательная |  |  | 0.007985718 | 0.006474221 |  |  | 0.01469926 | 0.007080285 | 0.03420354 | 0.006856103 | 0.05337571 | 0.00737753
0 |  | a | b |  | 0.009464758 | 0.007193579 |  |  | 0.016 | 0.007994 | 0.03618293 | 0.007617892 | 0.05649532 | 0.008197255
|  |  | 0 |  | 0.008932914 | 0.007912937 |  |  | 0.01656824 | 0.008653681 | 0.03825429 | 0.008379681 | 0.06019348 | 0.009016981
Вертикальная линия E50 |  | p1 и p2 |  |  | 0.01046316 | 0.008712761 |  |  | 0.01694565 | 0.00944038 | 0.03996554 | 0.009141471 | 0.06266034 | 0.009836707
| 0 | 0 |  |  | 0.008904563 | 0.009351653 |  |  | 0.01723245 | 0.01022708 | 0.04236457 | 0.00990326 | 0.06478608 | 0.01065643
[5 empty] | 0.009417112 | 0.01007101 |  |  | 0.01784811 | 0.01101378 | 0.04389928 | 0.01066505 | 0.06746085 | 0.01147616
Касательная линия E50 |  |  |  |  | 0.01094289 | 0.01079037 |  |  | 0.01801211 | 0.01180047 | 0.04611758 | 0.01142684 | 0.06997481 | 0.01229588
0 | 0 | Горизонтальная 1 |  |  | 0.01047853 | 0.01150973 |  |  | 0.01834395 | 0.01258717 | 0.04826737 | 0.01218863 | 0.07331811 | 0.01311561
[5 empty] | 0.01302067 | 0.01222909 |  |  | 0.01866309 | 0.01337387 | 0.0510792 | 0.01300736 | 0.07588093 | 0.01393533
Горизонтальная линия qкр |  |  |  |  | 0.01256592 | 0.01294844 |  |  | 0.01928903 | 0.01416057 | 0.05349984 | 0.01371221 | 0.08010331 | 0.01465993
Горизонтальная линия q |  | Горизонтальная 2 |  |  | 0.01311093 | 0.0136678 |  |  | 0.01934123 | 0.01494727 | 0.05632143 | 0.014474 | 0.08422505 | 0.01557479
0 |  | 0 |  |  | 0.01465232 | 0.01438716 |  |  | 0.01993919 | 0.01573397 | 0.05880288 | 0.01523578 | 0.08965821 | 0.01639451
[5 empty] | 0.01418672 | 0.01510652 |  |  | 0.02020239 | 0.01652066 | 0.0621853 | 0.01599757 | 0.09517106 | 0.01721424
Вертикальная линия q |  |  |  |  | 0.01571076 | 0.01582587 |  |  | 0.02085031 | 0.01730736 | 0.06570984 | 0.01675936 | 0.1026779 | 0.01803396
| 0 |  |  |  | 0.01522108 | 0.01654523 |  |  | 0.02205509 | 0.01836546 | 0.06941764 | 0.01752115 | 0.1092931 | 0.01885369
[5 empty] | 0.0157143 | 0.01726459 |  |  | 0.02270742 | 0.01888076 | 0.07274982 | 0.01828294 | 0.1153308 | 0.01967341
[5 empty] | 0.01718705 | 0.01798395 |  |  | 0.02414274 | 0.01966746 | 0.07684753 | 0.01904473 | 0.1226055 | 0.02049314
[5 empty] | 0.01663597 | 0.01870331 |  |  | 0.0259934 | 0.02045416 | 0.07995191 | 0.01980652 | 0.1297314 | 0.02131286
[5 empty] | 0.01605768 | 0.01942266 |  |  | 0.02840515 | 0.02124085 | 0.08400408 | 0.02056831 | 0.1351229 | 0.02213259
[5 empty] | 0.01844881 | 0.02014202 |  |  | 0.03102371 | 0.02202755 | 0.08694518 | 0.0213301 | 0.1418942 | 0.02295232
[5 empty] | 0.016806 | 0.02086138 |  |  | 0.03379484 | 0.02281425 | 0.09011635 | 0.02209189 | 0.1456596 | 0.02377204
[5 empty] | 0.01712587 | 0.02158074 |  |  | 0.03636426 | 0.02360095 | 0.09275873 | 0.02285368 | 0.1491335 | 0.02459177
[5 empty] | 0.01740505 | 0.0223001 |  |  | 0.03867771 | 0.02438765 | 0.09411345 | 0.02361547 | 0.1525302 | 0.02541149
[5 empty] | 0.01964018 | 0.02301945 |  |  | 0.04058094 | 0.02517435 | 0.09562164 | 0.02437725 | 0.152964 | 0.02623122
[5 empty] | 0.01882788 | 0.02373881 |  |  | 0.04181969 | 0.02596104 | 0.09752445 | 0.02513904 | 0.154192 | 0.02705094
[5 empty] | 0.01996479 | 0.02445817 |  |  | 0.04263968 | 0.02674774 | 0.097763 | 0.02590083 | 0.1539559 | 0.02787067
[5 empty] | 0.02004753 | 0.02517753 |  |  | 0.04263051 | 0.02753444 | 0.09833186 | 0.02666262 | 0.1533384 | 0.02869039
[5 empty] | 0.02007283 | 0.02589689 |  |  | 0.04239169 | 0.02832114 | 0.09745822 | 0.02742441 | 0.1527557 | 0.02951012
[5 empty] | 0.01805747 | 0.02661624 |  |  | 0.04205928 | 0.02910784 | 0.09722272 | 0.0281862 | 0.1519241 | 0.03032985
[5 empty] | 0.01801692 | 0.0273356 |  |  | 0.04194793 | 0.02989454 | 0.09694301 | 0.02894799 | 0.1508599 | 0.03114957
[5 empty] | 0.01995321 | 0.02805496 |  |  | 0.04147231 | 0.03068123 | 0.09683677 | 0.02970978 | 0.1504791 | 0.0319693
[5 empty] | 0.01886836 | 0.02877432 |  |  | 0.04124709 | 0.03146793 | 0.09522164 | 0.03047157 | 0.147898 | 0.03278902
[5 empty] | 0.01776437 | 0.02949368 |  |  | 0.04068691 | 0.03225463 | 0.09521531 | 0.03123336 | 0.146833 | 0.03360875
[5 empty] | 0.01764327 | 0.03021303 |  |  | 0.04000645 | 0.03304133 | 0.09453542 | 0.03199515 | 0.1457001 | 0.03442847
[5 empty] | 0.01850708 | 0.03093239 |  |  | 0.03982037 | 0.03382803 | 0.09269964 | 0.03275694 | 0.1453156 | 0.0352482
[5 empty] | 0.0173578 | 0.03165175 |  |  | 0.03924333 | 0.03461473 | 0.09232564 | 0.03351873 | 0.1435957 | 0.03606792
[5 empty] | 0.01719747 | 0.03237111 |  |  | 0.03878999 | 0.03540142 | 0.09113107 | 0.03428051 | 0.1417567 | 0.03688765
[5 empty] | 0.01902808 | 0.03309047 |  |  | 0.03837501 | 0.03618812 | 0.0906336 | 0.0350423 | 0.1413147 | 0.03770738
[5 empty] | 0.01885167 | 0.03380982 |  |  | 0.03771306 | 0.03697482 | 0.08905088 | 0.03580409 | 0.139386 | 0.0385271
[5 empty] | 0.01867025 | 0.03452918 |  |  | 0.03781879 | 0.03776152 | 0.08820059 | 0.03656588 | 0.1377869 | 0.03934683
[5 empty] | 0.01848583 | 0.03524854 |  |  | 0.03730687 | 0.03854822 | 0.08780039 | 0.03732767 | 0.1365334 | 0.04016655
[5 empty] | 0.01630044 | 0.0359679 |  |  | 0.03739196 | 0.03933492 | 0.08686793 | 0.03808946 | 0.135842 | 0.04098628
[5 empty] | 0.01711608 | 0.03668726 |  |  | 0.03718113 | 0.04012161 | 0.08622088 | 0.03885125 | 0.1347287 | 0.041806
[5 empty] | 0.01593478 | 0.03740661 |  |  | 0.03713034 | 0.04090831 | 0.0855769 | 0.03961304 | 0.1330098 | 0.04262573
[5 empty] | 0.01675855 | 0.03812597 |  |  | 0.03752676 | 0.04169501 | 0.08505366 | 0.04037483 | 0.1321015 | 0.04344545
[5 empty] | 0.01758942 | 0.03884533 |  |  | 0.03746655 | 0.04248171 | 0.08376881 | 0.04113662 | 0.1325201 | 0.04426518
[5 empty] | 0.01742938 | 0.03956469 |  |  | 0.03764586 | 0.04326841 | 0.08404003 | 0.04189841 | 0.1314818 | 0.04508491
[5 empty] | 0.01528048 | 0.04028404 |  |  | 0.03796082 | 0.04405511 | 0.08418457 | 0.0426602 | 0.1316027 | 0.04590463
[5 empty] | 0.01614471 | 0.0410034 |  |  | 0.03810758 | 0.0448418 | 0.08359938 | 0.04342199 | 0.1312991 | 0.04672436
[5 empty] | 0.0150241 | 0.04172276 |  |  | 0.0386823 | 0.0456285 | 0.08456782 | 0.04418377 | 0.1304873 | 0.04754408
[5 empty] | 0.01592066 | 0.04244212 |  |  | 0.0388811 | 0.0464152 | 0.08447633 | 0.04494556 | 0.1312546 | 0.04836381
[5 empty] | 0.01583642 | 0.04316148 |  |  | 0.03920015 | 0.0472019 | 0.08511135 | 0.04570735 | 0.1313686 | 0.04918353
[5 empty] | 0.01477338 | 0.04388083 |  |  | 0.03963558 | 0.0479886 | 0.08585934 | 0.04646914 | 0.1320562 | 0.05000326
[5 empty] | 0.01573357 | 0.04460019 |  |  | 0.03958355 | 0.0487753 | 0.08690673 | 0.04723093 | 0.1337437 | 0.05082298
[5 empty] | 0.014719 | 0.04531955 |  |  | 0.04014019 | 0.04956199 | 0.08783997 | 0.04799272 | 0.1360577 | 0.05164271
[5 empty] | 0.01574155 | 0.04603891 |  |  | 0.04060166 | 0.05034869 | 0.08794551 | 0.04875451 | 0.1391244 | 0.05246243
[5 empty] | 0.01581085 | 0.04675827 |  |  | 0.04076409 | 0.05113539 | 0.0896098 | 0.0495163 | 0.1417704 | 0.05328216
[5 empty] | 0.01492231 | 0.04747762 |  |  | 0.04122364 | 0.05192209 | 0.08991928 | 0.05027809 | 0.144522 | 0.05410189
[5 empty] | 0.01607134 | 0.04819698 |  |  | 0.04167644 | 0.05270879 | 0.09096039 | 0.05103988 | 0.1456056 | 0.05492161
[5 empty] | 0.01625331 | 0.04891634 |  |  | 0.04201866 | 0.05349548 | 0.09191959 | 0.05180167 | 0.1490477 | 0.05574134
[5 empty] | 0.01646364 | 0.0496357 |  |  | 0.04214642 | 0.05428218 | 0.09348331 | 0.05256346 | 0.1511746 | 0.05656106
[5 empty] | 0.0176977 | 0.05035506 |  |  | 0.04265588 | 0.05506888 | 0.09413801 | 0.05332524 | 0.1536127 | 0.05738079
[5 empty] | 0.0169509 | 0.05107441 |  |  | 0.04304319 | 0.05585558 | 0.09527013 | 0.05408703 | 0.1549885 | 0.05820051
[5 empty] | 0.01621862 | 0.05179377 |  |  | 0.04310448 | 0.05664228 | 0.09636612 | 0.05484882 | 0.1565284 | 0.05902024
[5 empty] | 0.01749626 | 0.05251313 |  |  | 0.04343591 | 0.05742898 | 0.09741242 | 0.05561061 | 0.1591588 | 0.05983996
[5 empty] | 0.01677921 | 0.05323249 |  |  | 0.04373361 | 0.05821567 | 0.09869548 | 0.0563724 | 0.1602066 | 0.06065969
[5 empty] | 0.01706286 | 0.05395185 |  |  | 0.04369375 | 0.05900237 | 0.09890174 | 0.05713419 | 0.1586065 | 0.06147942
[5 empty] | 0.01834262 | 0.0546712 |  |  | 0.04401245 | 0.05978907 | 0.1003177 | 0.05789598 | 0.1599008 | 0.06229914
[5 empty] | 0.01861386 | 0.05539056 |  |  | 0.04388587 | 0.06057577 | 0.1008297 | 0.05865777 | 0.1597868 | 0.06311887
[5 empty] | 0.01987199 | 0.05610992 |  |  | 0.04411018 | 0.06136247 | 0.1015242 | 0.05941956 | 0.1591647 | 0.06393859
[5 empty] | 0.01811239 | 0.05682928 |  |  | 0.04381069 | 0.06214917 | 0.1018878 | 0.06018135 | 0.1586346 | 0.06475832
[5 empty] | 0.01833046 | 0.05754864 |  |  | 0.04411116 | 0.06293586 | 0.1011067 | 0.06094314 | 0.1590969 | 0.06557804
[5 empty] | 0.02052159 | 0.05826799 |  |  | 0.04411162 | 0.06372256 | 0.1021584 | 0.06170493 | 0.1585516 | 0.06639777
[5 empty] | 0.01968118 | 0.05898735 |  |  | 0.04401207 | 0.06450926 | 0.1015454 | 0.06246672 | 0.159699 | 0.06721749
[5 empty] | 0.02080462 | 0.05970671 |  |  | 0.0437125 | 0.06529596 | 0.1019016 | 0.0632285 | 0.1597391 | 0.06803722
[5 empty] | 0.0188873 | 0.06042607 |  |  | 0.04391292 | 0.06608266 | 0.101356 | 0.06399029 | 0.1593723 | 0.06885695
[5 empty] | 0.02092632 | 0.06114543 |  |  | 0.04381333 | 0.06686936 | 0.1021086 | 0.06475208 | 0.1595986 | 0.06967667
[5 empty] | 0.01992607 | 0.06186478 |  |  | 0.04391372 | 0.06765605 | 0.1020593 | 0.06551387 | 0.1586183 | 0.0704964
[5 empty] | 0.01992493 | 0.06258414 |  |  | 0.04371409 | 0.06844275 | 0.1019083 | 0.06627566 | 0.1583315 | 0.07131612
[5 empty] | 0.02092288 | 0.0633035 |  |  | 0.04391446 | 0.06922945 | 0.1017556 | 0.06703745 | 0.1587385 | 0.07213585
[5 empty] | 0.02091994 | 0.06402286 |  |  | 0.04371481 | 0.07001615 | 0.101601 | 0.06779924 | 0.1589393 | 0.07295557
[5 empty] | 0.02091613 | 0.06474221 |  |  | 0.04371514 | 0.07080285 | 0.1017447 | 0.06856103 | 0.1583343 | 0.0737753
[5 empty] | 0.01891145 | 0.06546157 |  |  | 0.04391547 | 0.07158955 | 0.1017865 | 0.06932282 | 0.1586235 | 0.07459502
[5 empty] | 0.01890593 | 0.06618093 |  |  | 0.04381578 | 0.07237624 | 0.1021266 | 0.07008461 | 0.1587071 | 0.07541475
[5 empty] | 0.01989957 | 0.06690029 |  |  | 0.04401607 | 0.07316294 | 0.101865 | 0.0708464 | 0.1585854 | 0.07623448
[5 empty] | 0.02089238 | 0.06761965 |  |  | 0.04411636 | 0.07394964 | 0.1019016 | 0.07160819 | 0.1580585 | 0.0770542
[5 empty] | 0.0188844 | 0.068339 |  |  | 0.04371663 | 0.07473634 | 0.1022364 | 0.07236998 | 0.1583266 | 0.07787393
[5 empty] | 0.01887562 | 0.06905836 |  |  | 0.04401689 | 0.07552304 | 0.1028694 | 0.07313176 | 0.1579899 | 0.07869365
[5 empty] | 0.01886606 | 0.06977772 |  |  | 0.04401713 | 0.07630974 | 0.1026007 | 0.07389355 | 0.1583485 | 0.07951338
[5 empty] | 0.01985573 | 0.07049708 |  |  | 0.04401737 | 0.07709643 | 0.1023302 | 0.07465534 | 0.1567027 | 0.0803331
[5 empty] | 0.01984466 | 0.07121644 |  |  | 0.04371759 | 0.07788313 | 0.102558 | 0.07541713 | 0.1569525 | 0.08115283
[5 empty] | 0.01883285 | 0.07193579 |  |  | 0.0437178 | 0.07866983 | 0.1024841 | 0.07617892 | 0.1564983 | 0.08197255
[5 empty] | 0.01982031 | 0.07265515 |  |  | 0.04371799 | 0.07945653 | 0.1025083 | 0.07694071 | 0.1576402 | 0.08279228
[5 empty] | 0.02080707 | 0.07337451 |  |  | 0.04411818 | 0.08024323 | 0.1026309 | 0.0777025 | 0.1573783 | 0.08361201
[5 empty] | 0.02079313 | 0.07409387 |  |  | 0.04391835 | 0.08102993 | 0.1020517 | 0.07846429 | 0.1566129 | 0.08443173
[5 empty] | 0.01977852 | 0.07481323 |  |  | 0.04401851 | 0.08181662 | 0.1021708 | 0.07922608 | 0.1560441 | 0.08525146
[5 empty] | 0.01876323 | 0.07553258 |  |  | 0.04371866 | 0.08260332 | 0.1021881 | 0.07998787 | 0.1560721 | 0.08607118
[5 empty] | 0.01874729 | 0.07625194 |  |  | 0.0438188 | 0.08339002 | 0.1026037 | 0.08074966 | 0.1566972 | 0.08689091
[5 empty] | 0.01873072 | 0.0769713 |  |  | 0.04381892 | 0.08417672 | 0.1027176 | 0.08151145 | 0.1565194 | 0.08771063
[5 empty] | 0.01871352 | 0.07769066 |  |  | 0.04371904 | 0.08496342 | 0.1022298 | 0.08227323 | 0.1557389 | 0.08853036
[5 empty] | 0.01869571 | 0.07841002 |  |  | 0.04401914 | 0.08575012 | 0.1021402 | 0.08303502 | 0.155656 | 0.08935008
[5 empty] | 0.0206773 | 0.07912937 |  |  | 0.04401923 | 0.08653681 | 0.1025489 | 0.08379681 | 0.1551635 | 0.09016981
[5 empty] | 0.01865831 | 0.07984873 |  |  | 0.04391932 | 0.08732351 | 0.102556 | 0.0845586 | 0.1545375 | 0.09098954
[5 empty] | 0.01963875 | 0.08056809 |  |  | 0.04391939 | 0.08811021 | 0.1021612 | 0.08532039 | 0.1553774 | 0.09180926
[5 empty] | 0.02061863 | 0.08128745 |  |  | 0.04381945 | 0.08889691 | 0.1022648 | 0.08608218 | 0.1553847 | 0.09262899
[5 empty] | 0.01959798 | 0.08200681 |  |  | 0.0441195 | 0.08968361 | 0.1026667 | 0.08684397 | 0.1551612 | 0.09344871
[5 empty] | 0.0185768 | 0.08272616 |  |  | 0.04401953 | 0.09047031 | 0.1021639 | 0.08760576 | 0.1544082 | 0.09426844
[5 empty] | 0.02055511 | 0.08344552 |  |  | 0.04381956 | 0.091257 | 0.1029287 | 0.08836755 | 0.1541275 | 0.09508816
[5 empty] | 0.01853291 | 0.08416488 |  |  | 0.04401958 | 0.0920437 | 0.1027556 | 0.08912934 | 0.1539205 | 0.09590789
[5 empty] | 0.01851024 | 0.08488424 |  |  | 0.04391959 | 0.0928304 | 0.1024462 | 0.08989113 | 0.1533889 | 0.09672761
[5 empty] | 0.01848709 | 0.0856036 |  |  | 0.04391473 | 0.0936171 | 0.102402 | 0.09065292 | 0.1519342 | 0.09754734
[5 empty] | 0.01846348 | 0.08632295 |  |  | 0.0440929 | 0.0944038 | 0.1022246 | 0.09141471 | 0.1519581 | 0.09836707
[5 empty] | 0.02043944 | 0.08704231 |  |  | 0.04385423 | 0.0951905 | 0.1021157 | 0.09217649 | 0.152162 | 0.09918679
[5 empty] | 0.01841496 | 0.08776167 |  |  | 0.04389951 | 0.09597719 | 0.1019769 | 0.09293828 | 0.1504476 | 0.1000065
[5 empty] | 0.02039007 | 0.08848103 |  |  | 0.04362953 | 0.09676389 | 0.1012097 | 0.09370007 | 0.1505165 | 0.1008262
[5 empty] | 0.02036478 | 0.08920038 |  |  | 0.04344506 | 0.09755059 | 0.1015156 | 0.09446186 | 0.1490702 | 0.101646
[5 empty] | 0.0203391 | 0.08991974 |  |  | 0.0434469 | 0.09833729 | 0.1002965 | 0.09522365 | 0.1487102 | 0.1024657
[5 empty] | 0.01931305 | 0.0906391 |  |  | 0.04353582 | 0.09912399 | 0.1007537 | 0.09598544 | 0.1485383 | 0.1032854
[5 empty] | 0.01828449 | 0.09135846 |  |  | 0.04351262 | 0.09991069 | 0.1004889 | 0.09674723 | 0.1476559 | 0.1041051
[5 empty] | 0.01825087 | 0.09207782 |  |  | 0.04317808 | 0.1006974 | 0.09930368 | 0.09750902 | 0.1474646 | 0.1049249
[5 empty] | 0.02021238 | 0.09279717 |  |  | 0.04283298 | 0.1014841 | 0.09909966 | 0.09827081 | 0.147166 | 0.1057446
[5 empty] | 0.02016921 | 0.09351653 |  |  | 0.04277811 | 0.1022708 | 0.09887842 | 0.0990326 | 0.1460617 | 0.1065643
[5 empty] | 0.01912156 | 0.09423589 |  |  | 0.04291425 | 0.1030575 | 0.09794154 | 0.09979439 | 0.1464532 | 0.107384
[5 empty] | 0.01906961 | 0.09495525 |  |  | 0.04254219 | 0.1038442 | 0.09789062 | 0.1005562 | 0.1449422 | 0.1082038
[5 empty] | 0.02001355 | 0.09567461 |  |  | 0.04236271 | 0.1046309 | 0.09772725 | 0.101318 | 0.1436302 | 0.1090235
[5 empty] | 0.01995358 | 0.09639396 |  |  | 0.04197659 | 0.1054176 | 0.09675302 | 0.1020798 | 0.1435187 | 0.1098432
[5 empty] | 0.01988988 | 0.09711332 |  |  | 0.04178463 | 0.1062043 | 0.09706952 | 0.1028415 | 0.1439095 | 0.1106629
[5 empty] | 0.01982265 | 0.09783268 |  |  | 0.04178761 | 0.106991 | 0.09557836 | 0.1036033 | 0.1427039 | 0.1114827
[5 empty] | 0.01975208 | 0.09855204 |  |  | 0.0416863 | 0.1077777 | 0.09568111 | 0.1043651 | 0.1416028 | 0.1123024
[5 empty] | 0.01967835 | 0.0992714 |  |  | 0.0411815 | 0.1085644 | 0.09507937 | 0.1051269 | 0.1408966 | 0.1131221
[5 empty] | 0.01760166 | 0.09999075 |  |  | 0.041074 | 0.1093511 | 0.09427473 | 0.1058887 | 0.1412827 | 0.1139419
[5 empty] | 0.0195222 | 0.1007101 |  |  | 0.04086457 | 0.1101378 | 0.09386879 | 0.1066505 | 0.1396609 | 0.1147616
[5 empty] | 0.01844016 | 0.1014295 |  |  | 0.040954 | 0.1109245 | 0.09376314 | 0.1074123 | 0.1394312 | 0.1155813
[5 empty] | 0.01835573 | 0.1021488 |  |  | 0.04074307 | 0.1117112 | 0.09285936 | 0.1081741 | 0.1393938 | 0.116401
[5 empty] | 0.01726909 | 0.1028682 |  |  | 0.04033258 | 0.1124979 | 0.09215906 | 0.1089359 | 0.1374485 | 0.1172208
[5 empty] | 0.01918045 | 0.1035875 |  |  | 0.0402233 | 0.1132846 | 0.09206382 | 0.1096976 | 0.1377954 | 0.1180405
[5 empty] | 0.01809 | 0.1043069 |  |  | 0.03971569 | 0.1140713 | 0.09207523 | 0.1104594 | 0.1364345 | 0.1188602
[5 empty] | 0.01899791 | 0.1050263 |  |  | 0.03950298 | 0.114858 | 0.09079489 | 0.1112212 | 0.1366657 | 0.1196799
[5 empty] | 0.01690439 | 0.1057456 |  |  | 0.03948224 | 0.1156447 | 0.0911141 | 0.111983 | 0.1363891 | 0.1204997
[5 empty] | 0.01680962 | 0.106465 |  |  | 0.03905351 | 0.1164313 | 0.08982295 | 0.1127448 | 0.1344047 | 0.1213194
[5 empty] | 0.0177138 | 0.1071843 |  |  | 0.03911686 | 0.117218 | 0.09002151 | 0.1135066 | 0.1338124 | 0.1221391
[5 empty] | 0.01661711 | 0.1079037 |  |  | 0.03857232 | 0.1180047 | 0.08900982 | 0.1142684 | 0.1340123 | 0.1229588
[5 empty] | 0.01651975 | 0.108623 |  |  | 0.03861996 | 0.1187914 | 0.08818795 | 0.1150302 | 0.1329043 | 0.1237786
[5 empty] | 0.0184219 | 0.1093424 |  |  | 0.03845983 | 0.1195781 | 0.08855595 | 0.115792 | 0.1317885 | 0.1245983
[5 empty] | 0.01832205 | 0.1100618 |  |  | 0.03789197 | 0.1203648 | 0.08721387 | 0.1165537 | 0.1308648 | 0.125418
[5 empty] | 0.01721883 | 0.1107811 |  |  | 0.03751644 | 0.1211515 | 0.08716177 | 0.1173155 | 0.1305332 | 0.1262377
[5 empty] | 0.01711225 | 0.1115005 |  |  | 0.03763329 | 0.1219382 | 0.0866997 | 0.1180773 | 0.1302938 | 0.1270575
[5 empty] | 0.01800234 | 0.1122198 |  |  | 0.03724257 | 0.1227249 | 0.08592772 | 0.1188391 | 0.1296466 | 0.1278772
[5 empty] | 0.01688912 | 0.1129392 |  |  | 0.03664432 | 0.1235116 | 0.08554589 | 0.1196009 | 0.1276915 | 0.1286969
[5 empty] | 0.01677262 | 0.1136586 |  |  | 0.03663862 | 0.1242983 | 0.08475426 | 0.1203627 | 0.1272285 | 0.1295166
[5 empty] | 0.01565286 | 0.1143779 |  |  | 0.03622549 | 0.125085 | 0.08365288 | 0.1211245 | 0.1270577 | 0.1303364
[5 empty] | 0.01752986 | 0.1150973 |  |  | 0.035705 | 0.1258717 | 0.08334181 | 0.1218863 | 0.126879 | 0.1311561
[5 empty] | 0.01540366 | 0.1158166 |  |  | 0.0354772 | 0.1266584 | 0.0823211 | 0.1226481 | 0.1260924 | 0.1319758
[5 empty] | 0.01727427 | 0.116536 |  |  | 0.03534213 | 0.1274451 | 0.08169082 | 0.1234099 | 0.1241979 | 0.1327955
[5 empty] | 0.01614172 | 0.1172553 |  |  | 0.03499986 | 0.1282318 | 0.081351 | 0.1241716 | 0.1229956 | 0.1336153
[5 empty] | 0.01500604 | 0.1179747 |  |  | 0.03435042 | 0.1290185 | 0.08050172 | 0.1249334 | 0.1236854 | 0.134435
[5 empty] | 0.01486724 | 0.1186941 |  |  | 0.03429388 | 0.1298052 | 0.08034303 | 0.1256952 | 0.1223673 | 0.1352547
[5 empty] | 0.01472536 | 0.1194134 |  |  | 0.03403028 | 0.1305919 | 0.07967497 | 0.126457 | 0.1208414 | 0.1360744
[5 empty] | 0.01558041 | 0.1201328 |  |  | 0.03365967 | 0.1313786 | 0.07929761 | 0.1272188 | 0.1201075 | 0.1368942
[5 empty] | 0.01543242 | 0.1208521 |  |  | 0.03328211 | 0.1321653 | 0.078011 | 0.1279806 | 0.1199658 | 0.1377139
[5 empty] | 0.01628142 | 0.1215715 |  |  | 0.03249765 | 0.132952 | 0.07771519 | 0.1287424 | 0.1182162 | 0.1385336
[5 empty] | 0.01612743 | 0.1222909 |  |  | 0.03210634 | 0.1337387 | 0.07661025 | 0.1295042 | 0.1173587 | 0.1393533
[5 empty] | 0.01497047 | 0.1230102 |  |  | 0.03170823 | 0.1345254 | 0.07559622 | 0.130266 | 0.1176933 | 0.1401731
[5 empty] | 0.01381057 | 0.1237296 |  |  | 0.03170336 | 0.1353121 | 0.07587316 | 0.1310277 | 0.11622 | 0.1409928
[5 empty] | 0.01564776 | 0.1244489 |  |  | 0.0309918 | 0.1360988 | 0.07444113 | 0.1317895 | 0.1144388 | 0.1418125
[5 empty] | 0.01348205 | 0.1251683 |  |  | 0.0305736 | 0.1368855 | 0.07410018 | 0.1325513 | 0.1137497 | 0.1426322
[5 empty] | 0.01331347 | 0.1258876 |  |  | 0.0300488 | 0.1376722 | 0.07275036 | 0.1333131 | 0.1127527 | 0.143452
[5 empty] | 0.01314206 | 0.126607 |  |  | 0.02981746 | 0.1384589 | 0.07229173 | 0.1340749 | 0.1122478 | 0.1442717
[5 empty] | 0.01496782 | 0.1273264 |  |  | 0.02927962 | 0.1392456 | 0.07202435 | 0.1348367 | 0.110935 | 0.1450914
[5 empty] | 0.01479078 | 0.1280457 |  |  | 0.02913535 | 0.1400323 | 0.07104828 | 0.1355985 | 0.1104143 | 0.1459111
[5 empty] | 0.01461098 | 0.1287651 |  |  | 0.02868468 | 0.140819 | 0.07046356 | 0.1363603 | 0.1091857 | 0.1467309
[5 empty] | 0.01442843 | 0.1294844 |  |  | 0.02782768 | 0.1416057 | 0.06967025 | 0.1371221 | 0.1081491 | 0.1475506
[5 empty] | 0.01324315 | 0.1302038 |  |  | 0.02746439 | 0.1423924 | 0.0680684 | 0.1378838 | 0.1087047 | 0.1483703
[5 empty] | 0.01305518 | 0.1309231 |  |  | 0.02699486 | 0.1431791 | 0.06745808 | 0.1386456 | 0.1066523 | 0.14919
[5 empty] | 0.01386454 | 0.1316425 |  |  | 0.02651915 | 0.1439658 | 0.06673933 | 0.1394074 | 0.106792 | 0.1500098
[5 empty] | 0.01267125 | 0.1323619 |  |  | 0.02623731 | 0.1447525 | 0.06561222 | 0.1401692 | 0.1044238 | 0.1508295
[5 empty] | 0.01247533 | 0.1330812 |  |  | 0.02544939 | 0.1455392 | 0.06517679 | 0.140931 | 0.1039477 | 0.1516492
[5 empty] | 0.01327681 | 0.1338006 |  |  | 0.02505544 | 0.1463259 | 0.06423311 | 0.1416928 | 0.1027636 | 0.152469
[5 empty] | 0.01207572 | 0.1345199 |  |  | 0.02485551 | 0.1471126 | 0.06318122 | 0.1424546 | 0.1015716 | 0.1532887
[5 empty] | 0.01287208 | 0.1352393 |  |  | 0.02404965 | 0.1478993 | 0.06212119 | 0.1432164 | 0.1011717 | 0.1541084
[5 empty] | 0.01266591 | 0.1359587 |  |  | 0.02373791 | 0.148686 | 0.06205306 | 0.1439782 | 0.09966384 | 0.1549281
[5 empty] | 0.01245724 | 0.136678 |  |  | 0.02312035 | 0.1494727 | 0.06107689 | 0.14474 | 0.09844805 | 0.1557479
[5 empty] | 0.01124609 | 0.1373974 |  |  | 0.02279702 | 0.1502594 | 0.06009275 | 0.1455017 | 0.09802432 | 0.1565676
[5 empty] | 0.01003248 | 0.1381167 |  |  | 0.02206797 | 0.1510461 | 0.05860067 | 0.1462635 | 0.09649265 | 0.1573873
[5 empty] | 0.01181645 | 0.1388361 |  |  | 0.02163324 | 0.1518328 | 0.05800072 | 0.1470253 | 0.09555303 | 0.158207
[5 empty] | 0.01059801 | 0.1395554 |  |  | 0.0209929 | 0.1526195 | 0.05689296 | 0.1477871 | 0.09520548 | 0.1590268
[5 empty] | 0.009377193 | 0.1402748 |  |  | 0.02054699 | 0.1534062 | 0.05607743 | 0.1485489 | 0.09374997 | 0.1598465
[5 empty] | 0.01015402 | 0.1409942 |  |  | 0.01979556 | 0.1541929 | 0.0551542 | 0.1493107 | 0.09308651 | 0.1606662
[5 empty] | 0.01092851 | 0.1417135 |  |  | 0.01943867 | 0.1549796 | 0.05502331 | 0.1500725 | 0.09151511 | 0.1614859
[5 empty] | 0.0107007 | 0.1424329 |  |  | 0.01857636 | 0.1557663 | 0.05338483 | 0.1508343 | 0.09123575 | 0.1623057
[5 empty] | 0.008470601 | 0.1431522 |  |  | 0.01840869 | 0.156553 | 0.0522388 | 0.1515961 | 0.08944843 | 0.1631254