## 1
Общество с ограниченной ответственностью "Инженерная геология" (ООО "ИнжГео") | [11 empty] | Общество с ограниченной ответственностью "Инженерная геология" (ООО "ИнжГео")
Юр. адрес: 117279, г. Москва, ул. Миклухо-Маклая, 36 а, этаж 5, пом. XXIII к. 76-84 | [11 empty] | Юр. адрес: 117279, г. Москва, ул. Миклухо-Маклая, 36 а, этаж 5, пом. XXIII к. 76-84 | [8 empty] | нагр |  |  | X0 | Y0 | R |  | нагр |  |  |  | X0 | Y0 | R | нагр |  |  |  | X0 | Y0 | R |  | нагр |  |  |  | X0 | Y0 | R
Телефон/факс +7 (495) 132-30-00, Адрес электронной почты inbox@inj-geo.ru | [11 empty] | Телефон/факс +7 (495) 132-30-00, Адрес электронной почты inbox@inj-geo.ru | [12 empty] | 0 | [7 empty] | 0 | [6 empty] | 0 | [7 empty] | 0
[21 empty] | девиатор | [6 empty] | девиатор | [6 empty] | девиатор | [7 empty] | девиатор
Испытательная лаборатория ООО «ИнжГео» | [11 empty] | Испытательная лаборатория ООО «ИнжГео» | [8 empty] | x0 | Угол | X | Y |  |  |  | x0 |  | Угол | X | Y |  |  | x0 |  | Угол | X | Y |  |  |  | x0 |  | Угол | X | Y
Адрес места осуществления деятельности лаборатории: г. Москва, просп. Вернадского, д. 51, стр. 1 | [11 empty] | Адрес места осуществления деятельности лаборатории: г. Москва, просп. Вернадского, д. 51, стр. 1 | [9 empty] | 0 | [7 empty] | 0 | [6 empty] | 0 | [7 empty] | 0
Телефон +7(910)4557682, E-mail: slg85@mail.ru | [11 empty] | Телефон +7(910)4557682, E-mail: slg85@mail.ru | [9 empty] | 5 | [7 empty] | 5 | [6 empty] | 5 | [7 empty] | 5
[22 empty] | 10 | [7 empty] | 10 | [6 empty] | 10 | [7 empty] | 10
[12 empty] | Протокол испытаний № 13-63/42 от 10-12-2022 | [9 empty] | 15 | [7 empty] | 15 | [6 empty] | 15 | [7 empty] | 15
[22 empty] | 20 | [7 empty] | 20 | [6 empty] | 20 | [7 empty] | 20
[12 empty] | Наименование и адрес заказчика: Переход трубопровода через р. Енисей | [9 empty] | 25 | [7 empty] | 25 | [6 empty] | 25 | [7 empty] | 25
[12 empty] | Наименование объекта: ООО Регионстрой | [9 empty] | 30 | [7 empty] | 30 | [6 empty] | 30 | [7 empty] | 30
Наименование используемого метода/методики: ГОСТ 12248.4-2020 | [11 empty] | Наименование используемого метода/методики: ГОСТ 12248.3-2020 | [9 empty] | 35 | [7 empty] | 35 | [6 empty] | 35 | [7 empty] | 35
Условия проведения испытания: температура окружающей среды (18 - 25)0С, влажность воздуха (40 - 75)% | [11 empty] | Условия проведения испытания: температура окружающей среды (18 - 25)0С, влажность воздуха (40 - 75)% | [9 empty] | 40 | [7 empty] | 40 | [6 empty] | 40 | [7 empty] | 40
[12 empty] | Дата получение объекта подлежащего испытаниям: 13-11-2022 | [9 empty] | 45 | [7 empty] | 45 | [6 empty] | 45 | [7 empty] | 45
[12 empty] | Дата испытания: 25.10.2022-19.11.2042 | [9 empty] | 50 | [7 empty] | 50 | [6 empty] | 50 | [7 empty] | 50
[22 empty] | 55 | [7 empty] | 55 | [6 empty] | 55 | [7 empty] | 55
Испытание грунтов методом трехосного сжатия | [11 empty] | Испытание грунтов методом трехосного сжатия | [9 empty] | 60 | [7 empty] | 60 | [6 empty] | 60 | [7 empty] | 60
[22 empty] | 65 | [7 empty] | 65 | [6 empty] | 65 | [7 empty] | 65
Лабораторный номер: | [6 empty] | We, д.е. = |  |  |  |  | Лабораторный номер: |  | 1077 |  |  |  | We, д.е. = | 0.665392049 |  |  | 70 | [7 empty] | 70 | [6 empty] | 70 | [7 empty] | 70
Номер скважины: | [6 empty] | ρ, г/см3 = |  |  |  |  | Номер скважины: |  | BH-008 |  |  |  | ρ, г/см3 = | 1.52 |  |  | 75 | [7 empty] | 75 | [6 empty] | 75 | [7 empty] | 75
Глубина отбора, м: | [6 empty] | ρs, г/см3 = |  |  |  |  | Глубина отбора, м: |  | 0.5 |  |  |  | ρs, г/см3 = | 2.74 |  |  | 80 | [7 empty] | 80 | [6 empty] | 80 | [7 empty] | 80
Наименование грунта: | [6 empty] | e, д.е. = |  |  |  |  | Наименование грунта: |  | Суглинок, после оттаивания текучий, тяжелый песчанистый |  |  |  | e, д.е. = | 2.002088 |  |  | 85 | [7 empty] | 85 | [6 empty] | 85 | [7 empty] | 85
Схема проведения опыта: | [6 empty] | IL, д.е. = |  |  |  |  | Схема проведения опыта: |  | КД |  |  |  | IL, д.е. = | 3.523 |  |  | 90 | [7 empty] | 90 | [6 empty] | 90 | [7 empty] | 90
[22 empty] | 95 | [7 empty] | 95 | [6 empty] | 95 | [7 empty] | 95
[22 empty] | 100 | [7 empty] | 100 | [6 empty] | 100 | [7 empty] | 100
Результаты испытаний | [11 empty] | Результаты испытаний | [9 empty] | 105 | [7 empty] | 105 | [6 empty] | 105 | [7 empty] | 105
[22 empty] | 110 | [7 empty] | 110 | [6 empty] | 110 | [7 empty] | 110
[22 empty] | 115 | [7 empty] | 115 | [6 empty] | 115 | [7 empty] | 115
[22 empty] | 120 | [7 empty] | 120 | [6 empty] | 120 | [7 empty] | 120
[22 empty] | 125 | [7 empty] | 125 | [6 empty] | 125 | [7 empty] | 125
[22 empty] | 130 | [7 empty] | 130 | [6 empty] | 130 | [7 empty] | 130
[22 empty] | 135 | [7 empty] | 135 | [6 empty] | 135 | [7 empty] | 135
[22 empty] | 140 | [7 empty] | 140 | [6 empty] | 140 | [7 empty] | 140
[22 empty] | 145 | [7 empty] | 145 | [6 empty] | 145 | [7 empty] | 145
[22 empty] | 150 | [7 empty] | 150 | [6 empty] | 150 | [7 empty] | 150
[22 empty] | 155 | [7 empty] | 155 | [6 empty] | 155 | [7 empty] | 155
[22 empty] | 160 | [7 empty] | 160 | [6 empty] | 160 | [7 empty] | 160
[22 empty] | 165 | [7 empty] | 165 | [6 empty] | 165 | [7 empty] | 165
[22 empty] | 170 | [7 empty] | 170 | [6 empty] | 170 | [7 empty] | 170
[22 empty] | 175 | [7 empty] | 175 | [6 empty] | 175 | [7 empty] | 175
[22 empty] | 180 | [7 empty] | 180 | [6 empty] | 180 | [7 empty] | 180
[13 empty] | Давление в камере, Мпа σ3 | Вертикальная нагрузка, Мпа σ1 | Поровое давление, Мпа u
| K0, д.е. | 0.8781307 |  |  |  |  | Коэфф. Точки | [5 empty] | 0.05 | 0.07292063 | [5 empty] | 1 | [6 empty] | σ3,кПа | σ1,кПа | u, кПа |  |  |  | 4
| q_zg, МПа | 0.04390653 | [10 empty] | 0.15 | 0.2006772 | [27 empty] | δ3, Мпа | δ1-δ3, МПа | δ1, МПа | δ1, КПа
|  |  | Модуль деформации, МПа: | [9 empty] | 0.25 | 0.3284337 | [21 empty] | С, МПа:
|  |  | Е0= |  | Точки модуля (полное напр.), МПа |  |  |  | 0.04390653 | 0.07025045 | [25 empty] | φ, град:
|  |  | E50 = |  | qf (полное напр.), МПа |  |  |  | 0.06383056 | [26 empty] | E, Мпа
|  |  | Коэф. Поперечной деформации, ϑ = | [9 empty] | Эффективные значения угла внутреннего трения и удельного сцепления ϕ', С' | [13 empty] | x | 0
[13 empty] | ϕ', град. = | 7 | [12 empty] | y |  |  |  | С, кПа | φ,°
[13 empty] | С', МПа = | 0.004
| Исполнитель: | [6 empty] | Морозов Д.С. |  |  |  |  | Исполнитель: |  |  |  |  | Морозов Д.С.
| Начальник исп. лаборатории: | [6 empty] | Семиколенова Л.Г. |  |  |  |  | Начальник исп. лаборатории: |  |  |  |  | Семиколенова Л.Г.
Лист 1 , всего листов 2 | [11 empty] | Лист 2 , всего листов 2
Частичное воспроизведение протокола испытаний без письменного разрешения ООО «ИнжГео» ЗАПРЕЩАЕТСЯ | [11 empty] | Частичное воспроизведение протокола испытаний без письменного разрешения ООО «ИнжГео» ЗАПРЕЩАЕТСЯ
[5 empty] | второй график |  | первый график | [9 empty] | К Пуассона
dev50 | epsE50 | ind | devE0 | epsE0 | dev | eps | sigma |  | dev1 | eps1 | dev2 | eps2 | dev3 | eps3 |  | Глины
0.01383056 | 0.009401486 |  |  |  | 0 | 0 |  |  | 0 | 0 | 0 | 0 | 0 | 0 |  | < 0 | 0,20-0,30
ind |  |  |  |  | 0.0007930869 | 0.0007515308 |  |  | 0.001735627 | 0.0007169085 | 0.005779541 | 0.0007672713 | 0.008721487 | 0.0007658794 |  | 0-0,25 | 0,30-0,38
2 |  |  |  |  | 0.002497341 | 0.001503062 |  |  | 0.003261796 | 0.001433817 | 0.01160046 | 0.001534543 | 0.01697334 | 0.001531759 |  | 0,25< | 0,38-0,45
E0 |  |  |  |  | 0.003049182 | 0.002254593 |  |  | 0.004811763 | 0.002150725 | 0.01576939 | 0.002301814 | 0.02335632 | 0.002297638 |  | Суглинки | 0,35-0,37
epsE0 | devE0 |  |  |  | 0.00658598 | 0.003133829 |  |  | 0.006 | 0.002855 | 0.018 | 0.002771845 | 0.028 | 0.002896377 |  | Пески и супеси | 0,30-0,35
0.003133829 | 0.00658598 |  |  |  | 0.00751307 | 0.003757654 |  |  | 0.007038148 | 0.003584542 | 0.02116282 | 0.003836356 | 0.03246873 | 0.003829397
[5 empty] | 0.008545518 | 0.004509185 |  |  | 0.007767346 | 0.004301451 | 0.0230029 | 0.004603628 | 0.03515666 | 0.004595277
График E50 |  | График E |  |  | 0.007497073 | 0.005260716 |  |  | 0.008614297 | 0.005018359 | 0.02533858 | 0.005574176 | 0.03790983 | 0.005361156
eps | q | sigma |  |  | 0.008379793 | 0.006012247 |  |  | 0.009586888 | 0.005735268 | 0.0260229 | 0.00613817 | 0.03921685 | 0.005795244
Горизонтальная линия E50 |  | Касательная |  |  | 0.009205737 | 0.006763778 |  |  | 0.010093 | 0.006452176 | 0.02735323 | 0.006905441 | 0.04172416 | 0.006892915
0 |  | a | b |  | 0.009986963 | 0.007515308 |  |  | 0.01084052 | 0.007169085 | 0.02887038 | 0.007672713 | 0.04343839 | 0.007658794
|  |  | 0 |  | 0.01173553 | 0.008266839 |  |  | 0.01146031 | 0.007790284 | 0.03027093 | 0.008439984 | 0.04543426 | 0.008424674
Вертикальная линия E50 |  | p1 и p2 |  |  | 0.0114635 | 0.00901837 |  |  | 0.01212151 | 0.008602902 | 0.03135148 | 0.009207255 | 0.047406 | 0.009190553
| 0 | 0 |  |  | 0.01383056 | 0.009401486 |  |  | 0.01270948 | 0.00931981 | 0.03240865 | 0.009974526 | 0.04974786 | 0.009956433
[5 empty] | 0.01293025 | 0.01052143 |  |  | 0.01329931 | 0.01003672 | 0.03353902 | 0.0107418 | 0.05175407 | 0.01072231
Касательная линия E50 |  |  |  |  | 0.01469427 | 0.01127296 |  |  | 0.01388859 | 0.01075363 | 0.0347392 | 0.01150907 | 0.05361884 | 0.01148819
0 | 0 | Горизонтальная 1 |  |  | 0.01447277 | 0.01202449 |  |  | 0.01447491 | 0.01147054 | 0.03630579 | 0.01227634 | 0.05503643 | 0.01225407
[5 empty] | 0.01626019 | 0.01277602 |  |  | 0.01485587 | 0.01218744 | 0.03743538 | 0.01304361 | 0.05700105 | 0.01301995
Горизонтальная линия qкр |  |  |  |  | 0.01605098 | 0.01352756 |  |  | 0.01562907 | 0.01290435 | 0.03842458 | 0.01381088 | 0.05850695 | 0.01378583
Горизонтальная линия q |  | Горизонтальная 2 |  |  | 0.01783957 | 0.01427909 |  |  | 0.01599209 | 0.01362126 | 0.03946999 | 0.01457815 | 0.06044835 | 0.01455171
0 |  | 0 |  |  | 0.01862042 | 0.01503062 |  |  | 0.01654255 | 0.01433817 | 0.0404682 | 0.01534543 | 0.06221949 | 0.01531759
[5 empty] | 0.01938796 | 0.01578215 |  |  | 0.01727802 | 0.01505508 | 0.04131582 | 0.0161127 | 0.06341459 | 0.01608347
Вертикальная линия q |  |  |  |  | 0.02013664 | 0.01653368 |  |  | 0.01759611 | 0.01577199 | 0.04230945 | 0.01687997 | 0.0646279 | 0.01684935
| 0 |  |  |  | 0.0198609 | 0.01728521 |  |  | 0.01829441 | 0.0164889 | 0.04334568 | 0.01764724 | 0.06635364 | 0.01761523
[5 empty] | 0.02255519 | 0.01803674 |  |  | 0.01857053 | 0.0172058 | 0.04372111 | 0.01841451 | 0.06708604 | 0.01838111
[5 empty] | 0.02221395 | 0.01878827 |  |  | 0.01922204 | 0.01792271 | 0.04463235 | 0.01918178 | 0.06821934 | 0.01914699
[5 empty] | 0.02183162 | 0.0195398 |  |  | 0.01964656 | 0.01863962 | 0.045176 | 0.01994905 | 0.06974777 | 0.01991287
[5 empty] | 0.02340264 | 0.02029133 |  |  | 0.01984167 | 0.01935653 | 0.04604865 | 0.02071632 | 0.07026556 | 0.02067874
[5 empty] | 0.02392147 | 0.02104286 |  |  | 0.02020497 | 0.02007344 | 0.0461469 | 0.0214836 | 0.07126695 | 0.02144462
[5 empty] | 0.02438254 | 0.02179439 |  |  | 0.02073406 | 0.02079035 | 0.04646736 | 0.02225087 | 0.07194616 | 0.0222105
[5 empty] | 0.02578029 | 0.02254593 |  |  | 0.02082653 | 0.02150725 | 0.04730662 | 0.02301814 | 0.07239743 | 0.02297638
[5 empty] | 0.02610917 | 0.02329746 |  |  | 0.02107997 | 0.02222416 | 0.04716129 | 0.02378541 | 0.07271499 | 0.02374226
[5 empty] | 0.02636363 | 0.02404899 |  |  | 0.02149199 | 0.02294107 | 0.04762796 | 0.02455268 | 0.07339307 | 0.02450814
[5 empty] | 0.0265381 | 0.02480052 |  |  | 0.02146018 | 0.02365798 | 0.04740323 | 0.02531995 | 0.07342591 | 0.02527402
[5 empty] | 0.02662703 | 0.02555205 |  |  | 0.02158213 | 0.02437489 | 0.04767809 | 0.02608722 | 0.07343744 | 0.0260399
[5 empty] | 0.02562564 | 0.02630358 |  |  | 0.02175544 | 0.0250918 | 0.04763959 | 0.02685449 | 0.0725851 | 0.02680578
[5 empty] | 0.02653916 | 0.02705511 |  |  | 0.02167778 | 0.02580871 | 0.04699684 | 0.02762177 | 0.07151508 | 0.02757166
[5 empty] | 0.02437874 | 0.02780664 |  |  | 0.0218614 | 0.02652561 | 0.04706019 | 0.02838904 | 0.07040266 | 0.02833754
[5 empty] | 0.02615557 | 0.02855817 |  |  | 0.02161802 | 0.02724252 | 0.04633997 | 0.02915631 | 0.06892315 | 0.02910342
[5 empty] | 0.02388077 | 0.0293097 |  |  | 0.02164966 | 0.02795943 | 0.04584653 | 0.02992358 | 0.06695182 | 0.0298693
[5 empty] | 0.02356552 | 0.03006123 |  |  | 0.02165832 | 0.02867634 | 0.0453902 | 0.03069085 | 0.06546398 | 0.03063518
[5 empty] | 0.02522097 | 0.03081276 |  |  | 0.02134601 | 0.02939325 | 0.04458133 | 0.03145812 | 0.06363491 | 0.03140106
[5 empty] | 0.02285827 | 0.0315643 |  |  | 0.02131474 | 0.03011016 | 0.04393025 | 0.03222539 | 0.06143992 | 0.03216694
[5 empty] | 0.02248858 | 0.03231583 |  |  | 0.02116651 | 0.03082706 | 0.04334731 | 0.03299266 | 0.05935429 | 0.03293282
[5 empty] | 0.02312305 | 0.03306736 |  |  | 0.02090333 | 0.03154397 | 0.04294284 | 0.03375994 | 0.05805331 | 0.03369869
[5 empty] | 0.02377283 | 0.03381889 |  |  | 0.02092721 | 0.03226088 | 0.04212719 | 0.03452721 | 0.05671229 | 0.03446457
[5 empty] | 0.02144909 | 0.03457042 |  |  | 0.02054016 | 0.03297779 | 0.04141068 | 0.03529448 | 0.0554065 | 0.03523045
[5 empty] | 0.02216298 | 0.03532195 |  |  | 0.02044419 | 0.0336947 | 0.04080368 | 0.03606175 | 0.05481125 | 0.03599633
[5 empty] | 0.02292566 | 0.03607348 |  |  | 0.0201413 | 0.03441161 | 0.0401165 | 0.03682902 | 0.05478361 | 0.03676221
[5 empty] | 0.02174827 | 0.03682501 |  |  | 0.0200335 | 0.03512852 | 0.0389595 | 0.03759629 | 0.05466699 | 0.03752809
[5 empty] | 0.02264198 | 0.03757654 |  |  | 0.0197228 | 0.03584542 | 0.03834302 | 0.03836356 | 0.05505116 | 0.03829397
[5 empty] | 0.02261633 | 0.03832807 |  |  | 0.01951122 | 0.03656233 | 0.03787738 | 0.03913083 | 0.05513015 | 0.03905985
[5 empty] | 0.02163689 | 0.0390796 |  |  | 0.01940074 | 0.03727924 | 0.03727294 | 0.03989811 | 0.05589801 | 0.03982573
[5 empty] | 0.02268431 | 0.03983114 |  |  | 0.01909339 | 0.03799615 | 0.03704004 | 0.04066538 | 0.05654878 | 0.04059161
[5 empty] | 0.02175681 | 0.04058267 |  |  | 0.01889117 | 0.03871306 | 0.036689 | 0.04143265 | 0.05647652 | 0.04135749
[5 empty] | 0.0228526 | 0.0413342 |  |  | 0.0187961 | 0.03942997 | 0.03643018 | 0.04219992 | 0.05747526 | 0.04212337
[5 empty] | 0.02296986 | 0.04208573 |  |  | 0.01861017 | 0.04014687 | 0.03647391 | 0.04296719 | 0.05843905 | 0.04288925
[5 empty] | 0.02110682 | 0.04283726 |  |  | 0.01833539 | 0.04086378 | 0.03613072 | 0.04373446 | 0.05886194 | 0.04365513
[5 empty] | 0.02226167 | 0.04358879 |  |  | 0.01817378 | 0.04158069 | 0.03631844 | 0.04450173 | 0.05933797 | 0.04442101
[5 empty] | 0.02143261 | 0.04434032 |  |  | 0.01802734 | 0.0422976 | 0.03673561 | 0.045269 | 0.06016118 | 0.04518689
[5 empty] | 0.02261786 | 0.04509185 |  |  | 0.01799808 | 0.04301451 | 0.03697058 | 0.04603628 | 0.06092562 | 0.04595277
[5 empty] | 0.02181561 | 0.04584338 |  |  | 0.017888 | 0.04373142 | 0.03711173 | 0.04680355 | 0.06252534 | 0.04671865
[5 empty] | 0.02302406 | 0.04659491 |  |  | 0.01769913 | 0.04444833 | 0.03764741 | 0.04757082 | 0.06275438 | 0.04748452
[5 empty] | 0.02224143 | 0.04734644 |  |  | 0.01783345 | 0.04516523 | 0.03856599 | 0.04833809 | 0.06370678 | 0.0482504
[5 empty] | 0.02246592 | 0.04809797 |  |  | 0.01779299 | 0.04588214 | 0.03945583 | 0.04910536 | 0.0648766 | 0.04901628
[5 empty] | 0.02269572 | 0.04884951 |  |  | 0.01757976 | 0.04659905 | 0.0398053 | 0.04987263 | 0.06615787 | 0.04978216
[5 empty] | 0.02392905 | 0.04960104 |  |  | 0.01770902 | 0.04731596 | 0.04070275 | 0.0506399 | 0.06674464 | 0.05054804
[5 empty] | 0.0231641 | 0.05035257 |  |  | 0.01788971 | 0.04803287 | 0.04153656 | 0.05140717 | 0.06823095 | 0.05131392
[5 empty] | 0.02539908 | 0.0511041 |  |  | 0.01781717 | 0.04874978 | 0.04229508 | 0.05217445 | 0.06921086 | 0.0520798
[5 empty] | 0.0236322 | 0.05185563 |  |  | 0.01798674 | 0.04946669 | 0.04316669 | 0.05294172 | 0.0696784 | 0.05284568
[5 empty] | 0.02386166 | 0.05260716 |  |  | 0.01819376 | 0.05018359 | 0.04393974 | 0.05370899 | 0.07112762 | 0.05361156
[5 empty] | 0.02508566 | 0.05335869 |  |  | 0.01853355 | 0.0509005 | 0.04530259 | 0.05447626 | 0.07155256 | 0.05437744
[5 empty] | 0.0253024 | 0.05411022 |  |  | 0.01880146 | 0.05161741 | 0.04604361 | 0.05524353 | 0.07264727 | 0.05514332
[5 empty] | 0.0265101 | 0.05486175 |  |  | 0.01919283 | 0.05233432 | 0.04695117 | 0.0560108 | 0.0733058 | 0.0559092
[5 empty] | 0.02470695 | 0.05561328 |  |  | 0.01930298 | 0.05305123 | 0.04751363 | 0.05677807 | 0.07452219 | 0.05667508
[5 empty] | 0.02489116 | 0.05636481 |  |  | 0.01962727 | 0.05376814 | 0.04821934 | 0.05754534 | 0.07539049 | 0.05744096
[5 empty] | 0.02506093 | 0.05711634 |  |  | 0.02006101 | 0.05448504 | 0.04875668 | 0.05831262 | 0.07620473 | 0.05820684
[5 empty] | 0.02721446 | 0.05786788 |  |  | 0.02039956 | 0.05520195 | 0.04951401 | 0.05907989 | 0.07645897 | 0.05897272
[5 empty] | 0.02634997 | 0.05861941 |  |  | 0.02063824 | 0.05591886 | 0.04977969 | 0.05984716 | 0.07714725 | 0.0597386
[5 empty] | 0.02746564 | 0.05937094 |  |  | 0.0211724 | 0.05663577 | 0.04994208 | 0.06061443 | 0.07746362 | 0.06050447
[5 empty] | 0.0275597 | 0.06012247 |  |  | 0.02139736 | 0.05735268 | 0.05067717 | 0.0613817 | 0.07843371 | 0.06127035
[5 empty] | 0.02563033 | 0.060874 |  |  | 0.02170848 | 0.05806959 | 0.05078202 | 0.06214897 | 0.07829433 | 0.06203623
[5 empty] | 0.02766112 | 0.06162553 |  |  | 0.02200107 | 0.0587865 | 0.05107023 | 0.06291624 | 0.07918806 | 0.06280211
[5 empty] | 0.02771965 | 0.06237706 |  |  | 0.02217049 | 0.0595034 | 0.05075413 | 0.06368351 | 0.0790823 | 0.06356799
[5 empty] | 0.02776072 | 0.06312859 |  |  | 0.02251207 | 0.06022031 | 0.05133342 | 0.06445079 | 0.07947572 | 0.06433387
[5 empty] | 0.02680087 | 0.06388012 |  |  | 0.02282113 | 0.06093722 | 0.05150781 | 0.06521806 | 0.07986702 | 0.06509975
[5 empty] | 0.02684005 | 0.06463165 |  |  | 0.02292063 | 0.06165413 | 0.051777 | 0.06598533 | 0.08005489 | 0.06586563
[5 empty] | 0.02787817 | 0.06538318 |  |  | 0.02296968 | 0.06237104 | 0.05184069 | 0.0667526 | 0.08093803 | 0.06663151
[5 empty] | 0.0269152 | 0.06613471 |  |  | 0.02324373 | 0.06308795 | 0.05209857 | 0.06751987 | 0.08101511 | 0.06739739
[5 empty] | 0.02695105 | 0.06688625 |  |  | 0.02351889 | 0.06380485 | 0.05205035 | 0.06828714 | 0.08148485 | 0.06816327
[5 empty] | 0.02698567 | 0.06763778 |  |  | 0.02359455 | 0.06452176 | 0.05199573 | 0.06905441 | 0.08214592 | 0.06892915
[5 empty] | 0.027019 | 0.06838931 |  |  | 0.02387007 | 0.06523867 | 0.0522344 | 0.06982168 | 0.08249701 | 0.06969503
[5 empty] | 0.02605097 | 0.06914084 |  |  | 0.02394484 | 0.06595558 | 0.05246608 | 0.07058896 | 0.08283683 | 0.07046091
[5 empty] | 0.02808152 | 0.06989237 |  |  | 0.02401822 | 0.06667249 | 0.05249045 | 0.07135623 | 0.08296406 | 0.07122679
[5 empty] | 0.02711059 | 0.0706439 |  |  | 0.0242896 | 0.0673894 | 0.05290722 | 0.0721235 | 0.08327739 | 0.07199267
[5 empty] | 0.02713811 | 0.07139543 |  |  | 0.02435834 | 0.06810631 | 0.0529161 | 0.07289077 | 0.08377551 | 0.07275855
[5 empty] | 0.02716402 | 0.07214696 |  |  | 0.02452383 | 0.06882321 | 0.05281677 | 0.07365804 | 0.08415712 | 0.07352443
[5 empty] | 0.02818827 | 0.07289849 |  |  | 0.02488544 | 0.06954012 | 0.05310894 | 0.07442531 | 0.0837209 | 0.0742903
[5 empty] | 0.02621077 | 0.07365002 |  |  | 0.02484254 | 0.07025703 | 0.05329231 | 0.07519258 | 0.08446555 | 0.07505618
[5 empty] | 0.02823148 | 0.07440155 |  |  | 0.02519451 | 0.07097394 | 0.05296658 | 0.07595986 | 0.08418977 | 0.07582206
[5 empty] | 0.02825033 | 0.07515308 |  |  | 0.02514073 | 0.07169085 | 0.05313145 | 0.07672713 | 0.08459223 | 0.07658794
[5 empty] | 0.02726726 | 0.07590462 |  |  | 0.02548056 | 0.07240776 | 0.05348662 | 0.0774944 | 0.08487163 | 0.07735382
[5 empty] | 0.0272822 | 0.07665615 |  |  | 0.02551339 | 0.07312466 | 0.0534318 | 0.07826167 | 0.08512666 | 0.0781197
[5 empty] | 0.0272951 | 0.07740768 |  |  | 0.02563859 | 0.07384157 | 0.05336667 | 0.07902894 | 0.08495602 | 0.07888558
[5 empty] | 0.02730588 | 0.07815921 |  |  | 0.02585554 | 0.07455848 | 0.05309095 | 0.07979621 | 0.0854584 | 0.07965146
[5 empty] | 0.02731449 | 0.07891074 |  |  | 0.02596361 | 0.07527539 | 0.05340433 | 0.08056348 | 0.08503248 | 0.08041734
[5 empty] | 0.02832086 | 0.07966227 |  |  | 0.02596217 | 0.0759923 | 0.05330507 | 0.08133075 | 0.08547696 | 0.08118322
[5 empty] | 0.02832493 | 0.0804138 |  |  | 0.0261506 | 0.07670921 | 0.05317176 | 0.08209803 | 0.08519045 | 0.0819491
[5 empty] | 0.02632664 | 0.08116533 |  |  | 0.02602829 | 0.07742612 | 0.05299891 | 0.0828653 | 0.08565365 | 0.08271498
[5 empty] | 0.02732412 | 0.08191686 |  |  | 0.02609459 | 0.07814302 | 0.05318855 | 0.08363257 | 0.08535436 | 0.08348086
[5 empty] | 0.02731363 | 0.08266839 |  |  | 0.02614889 | 0.07885993 | 0.05274272 | 0.08439984 | 0.08489513 | 0.08424674
[5 empty] | 0.0272953 | 0.08341992 |  |  | 0.02629056 | 0.07957684 | 0.05286345 | 0.08516711 | 0.08477852 | 0.08501262
[5 empty] | 0.02626938 | 0.08417146 |  |  | 0.02621898 | 0.08029375 | 0.05245277 | 0.08593438 | 0.08440708 | 0.0857785
[5 empty] | 0.0262361 | 0.08492299 |  |  | 0.02633353 | 0.08101066 | 0.05261271 | 0.08670165 | 0.08458339 | 0.08654438
[5 empty] | 0.02719573 | 0.08567452 |  |  | 0.02633331 | 0.08172757 | 0.05204532 | 0.08746892 | 0.08410999 | 0.08731026
[5 empty] | 0.0281485 | 0.08642605 |  |  | 0.02641659 | 0.08244448 | 0.05185261 | 0.0882362 | 0.08388945 | 0.08807613
[5 empty] | 0.02709467 | 0.08717758 |  |  | 0.02628368 | 0.08316138 | 0.05133663 | 0.08900347 | 0.08292432 | 0.08884201
[5 empty] | 0.02803448 | 0.08792911 |  |  | 0.02633523 | 0.08387829 | 0.05089941 | 0.08977074 | 0.08281716 | 0.08960789
[5 empty] | 0.02596819 | 0.08868064 |  |  | 0.02607189 | 0.0845952 | 0.05074298 | 0.09053801 | 0.08217053 | 0.09037377
[5 empty] | 0.02789603 | 0.08943217 |  |  | 0.02619429 | 0.08531211 | 0.05036937 | 0.09130528 | 0.08178699 | 0.09113965
[5 empty] | 0.02781827 | 0.0901837 |  |  | 0.02600309 | 0.08602902 | 0.04988061 | 0.09207255 | 0.0811691 | 0.09190553
[5 empty] | 0.02773514 | 0.09093523 |  |  | 0.02599892 | 0.08674593 | 0.04937875 | 0.09283982 | 0.07991942 | 0.09267141
[5 empty] | 0.02764689 | 0.09168676 |  |  | 0.02578243 | 0.08746283 | 0.0494658 | 0.09360709 | 0.07914049 | 0.09343729
[5 empty] | 0.02755378 | 0.09243829 |  |  | 0.02575426 | 0.08817974 | 0.04854382 | 0.09437437 | 0.07863489 | 0.09420317
[5 empty] | 0.02545605 | 0.09318983 |  |  | 0.02561506 | 0.08889665 | 0.04861482 | 0.09514164 | 0.07790517 | 0.09496905
[5 empty] | 0.02735395 | 0.09394136 |  |  | 0.02546547 | 0.08961356 | 0.04798084 | 0.09590891 | 0.07765389 | 0.09573493
[5 empty] | 0.02524772 | 0.09469289 |  |  | 0.02530613 | 0.09033047 | 0.04734392 | 0.09667618 | 0.07618361 | 0.09650081
[5 empty] | 0.02513762 | 0.09544442 |  |  | 0.02493769 | 0.09104738 | 0.04730608 | 0.09744345 | 0.07549689 | 0.09726669
[5 empty] | 0.02502389 | 0.09619595 |  |  | 0.0247608 | 0.09176429 | 0.04636936 | 0.09821072 | 0.07499628 | 0.09803257
[5 empty] | 0.02690679 | 0.09694748 |  |  | 0.02477609 | 0.09248119 | 0.0464358 | 0.09897799 | 0.07418434 | 0.09879845
[5 empty] | 0.02678655 | 0.09769901 |  |  | 0.02438421 | 0.0931981 | 0.04560742 | 0.09974526 | 0.07336363 | 0.09956433
[5 empty] | 0.02566343 | 0.09845054 |  |  | 0.02428581 | 0.09391501 | 0.04518626 | 0.1005125 | 0.07273672 | 0.1003302
[5 empty] | 0.02453768 | 0.09920207 |  |  | 0.02408152 | 0.09463192 | 0.04467436 | 0.1012798 | 0.07160615 | 0.1010961
[5 empty] | 0.02540954 | 0.0999536 |  |  | 0.02397199 | 0.09534883 | 0.04477373 | 0.1020471 | 0.07047449 | 0.101862
[5 empty] | 0.02527926 | 0.1007051 |  |  | 0.02365787 | 0.09606574 | 0.04388643 | 0.1028143 | 0.0696443 | 0.1026278
[5 empty] | 0.02614709 | 0.1014567 |  |  | 0.0235398 | 0.09678264 | 0.04371448 | 0.1035816 | 0.06951813 | 0.1033937
[5 empty] | 0.02601328 | 0.1022082 |  |  | 0.02311842 | 0.09749955 | 0.04355991 | 0.1043489 | 0.06859855 | 0.1041596
[5 empty] | 0.02487807 | 0.1029597 |  |  | 0.02309438 | 0.09821646 | 0.04312475 | 0.1051162 | 0.0678881 | 0.1049255
[5 empty] | 0.02574172 | 0.1037113 |  |  | 0.02266832 | 0.09893337 | 0.04301105 | 0.1058834 | 0.06658936 | 0.1056914
[5 empty] | 0.02460447 | 0.1044628 |  |  | 0.02264089 | 0.09965028 | 0.04242083 | 0.1066507 | 0.06560487 | 0.1064572
[5 empty] | 0.02346657 | 0.1052143 |  |  | 0.02221272 | 0.1003672 | 0.04215613 | 0.107418 | 0.0651372 | 0.1072231
[5 empty] | 0.02532827 | 0.1059658 |  |  | 0.02208447 | 0.1010841 | 0.04191828 | 0.1081852 | 0.06438891 | 0.107989
[5 empty] | 0.02318982 | 0.1067174 |  |  | 0.02185677 | 0.101801 | 0.04198967 | 0.1089525 | 0.06385169 | 0.1087549
[5 empty] | 0.02305146 | 0.1074689 |  |  | 0.02153027 | 0.1025179 | 0.04176189 | 0.1097198 | 0.06280725 | 0.1095208
[5 empty] | 0.02491344 | 0.1082204 |  |  | 0.02140562 | 0.1032348 | 0.041135 | 0.1104871 | 0.06245523 | 0.1102866
[5 empty] | 0.02277601 | 0.108972 |  |  | 0.02108345 | 0.1039517 | 0.04130908 | 0.1112543 | 0.06119564 | 0.1110525
[5 empty] | 0.02463934 | 0.1097235 |  |  | 0.02086442 | 0.1046686 | 0.04068419 | 0.1120216 | 0.06082848 | 0.1118184
[5 empty] | 0.02449973 | 0.110475 |  |  | 0.02074916 | 0.1053855 | 0.04056039 | 0.1127889 | 0.05995377 | 0.1125843
[5 empty] | 0.02335517 | 0.1112266 |  |  | 0.02053832 | 0.1061025 | 0.04053774 | 0.1135561 | 0.05927152 | 0.1133502
[5 empty] | 0.0232057 | 0.1119781 |  |  | 0.02033255 | 0.1068194 | 0.04001632 | 0.1143234 | 0.05858174 | 0.114116
[5 empty] | 0.02405137 | 0.1127296 |  |  | 0.02023248 | 0.1075363 | 0.04019618 | 0.1150907 | 0.05768444 | 0.1148819
[5 empty] | 0.02289223 | 0.1134812 |  |  | 0.01983876 | 0.1082532 | 0.0399774 | 0.115858 | 0.05667964 | 0.1156478
[5 empty] | 0.02372832 | 0.1142327 |  |  | 0.01965202 | 0.1089701 | 0.03956003 | 0.1166252 | 0.05566733 | 0.1164137
[5 empty] | 0.02255971 | 0.1149842 |  |  | 0.01956808 | 0.109687 | 0.03914414 | 0.1173925 | 0.05484753 | 0.1171796
[5 empty] | 0.02338643 | 0.1157358 |  |  | 0.01928347 | 0.1104039 | 0.0391298 | 0.1181598 | 0.05422026 | 0.1179454
[5 empty] | 0.02320853 | 0.1164873 |  |  | 0.01919819 | 0.1111208 | 0.03911707 | 0.118927 | 0.05328551 | 0.1187113
[5 empty] | 0.02202607 | 0.1172388 |  |  | 0.01891224 | 0.1118377 | 0.03870601 | 0.1196943 | 0.05274332 | 0.1194772
[5 empty] | 0.02183909 | 0.1179903 |  |  | 0.01892562 | 0.1125546 | 0.0381967 | 0.1204616 | 0.05139367 | 0.1202431
[5 empty] | 0.02164764 | 0.1187419 |  |  | 0.01873833 | 0.1132715 | 0.03828918 | 0.1212289 | 0.05093659 | 0.1210089
[5 empty] | 0.02045176 | 0.1194934 |  |  | 0.01835037 | 0.1139884 | 0.03818354 | 0.1219961 | 0.04997208 | 0.1217748
[5 empty] | 0.02125152 | 0.1202449 |  |  | 0.01826174 | 0.1147054 | 0.03767984 | 0.1227634 | 0.04940016 | 0.1225407
[5 empty] | 0.02104695 | 0.1209965 |  |  | 0.01797245 | 0.1154223 | 0.03767813 | 0.1235307 | 0.04812084 | 0.1233066
[5 empty] | 0.02083811 | 0.121748 |  |  | 0.01778249 | 0.1161392 | 0.03717849 | 0.1242979 | 0.04713412 | 0.1240725
[5 empty] | 0.02162505 | 0.1224995 |  |  | 0.01779186 | 0.1168561 | 0.03748097 | 0.1250652 | 0.04654002 | 0.1248383
[5 empty] | 0.0204078 | 0.1232511 |  |  | 0.01740057 | 0.117573 | 0.03688565 | 0.1258325 | 0.04543854 | 0.1256042
[5 empty] | 0.01918643 | 0.1240026 |  |  | 0.01740861 | 0.1182899 | 0.03659259 | 0.1265998 | 0.0448297 | 0.1263701
[5 empty] | 0.01896098 | 0.1247541 |  |  | 0.01721598 | 0.1190068 | 0.03680186 | 0.127367 | 0.04391352 | 0.127136
[5 empty] | 0.01873149 | 0.1255057 |  |  | 0.01682268 | 0.1197237 | 0.03631351 | 0.1281343 | 0.04298999 | 0.1279019
[5 empty] | 0.01949803 | 0.1262572 |  |  | 0.01682873 | 0.1204406 | 0.03602761 | 0.1289016 | 0.04215913 | 0.1286677
[5 empty] | 0.01926063 | 0.1270087 |  |  | 0.0165341 | 0.1211575 | 0.03624423 | 0.1296688 | 0.04112094 | 0.1294336
[5 empty] | 0.02001935 | 0.1277602 |  |  | 0.01643881 | 0.1218744 | 0.03596344 | 0.1304361 | 0.03977545 | 0.1301995
[5 empty] | 0.01777423 | 0.1285118 |  |  | 0.01614286 | 0.1225913 | 0.03598529 | 0.1312034 | 0.03872267 | 0.1309654
[5 empty] | 0.01752532 | 0.1292633 |  |  | 0.01604624 | 0.1233083 | 0.03530986 | 0.1319707 | 0.03796259 | 0.1317313
[5 empty] | 0.01727267 | 0.1300148 |  |  | 0.01584896 | 0.1240252 | 0.0352372 | 0.1327379 | 0.03709523 | 0.1324971
[5 empty] | 0.01901634 | 0.1307664 |  |  | 0.01565101 | 0.1247421 | 0.03496738 | 0.1335052 | 0.03592061 | 0.133263
[5 empty] | 0.01675636 | 0.1315179 |  |  | 0.01535241 | 0.125459 | 0.03520048 | 0.1342725 | 0.03553873 | 0.1340289
[5 empty] | 0.01649279 | 0.1322694 |  |  | 0.01515313 | 0.1261759 | 0.03493654 | 0.1350397 | 0.0342496 | 0.1347948
[5 empty] | 0.01722568 | 0.133021 |  |  | 0.0149532 | 0.1268928 | 0.03477564 | 0.135807 | 0.03285324 | 0.1355607
[5 empty] | 0.01795507 | 0.1337725 |  |  | 0.0146526 | 0.1276097 | 0.03431784 | 0.1365743 | 0.03204965 | 0.1363265
[5 empty] | 0.01768102 | 0.134524 |  |  | 0.01445134 | 0.1283266 | 0.03426321 | 0.1373416 | 0.03143885 | 0.1370924
[5 empty] | 0.01740356 | 0.1352756 |  |  | 0.01434942 | 0.1290435 | 0.03401181 | 0.1381088 | 0.02982084 | 0.1378583
[5 empty] | 0.01512276 | 0.1360271 |  |  | 0.01414684 | 0.1297604 | 0.0343637 | 0.1388761 | 0.02929564 | 0.1386242
[5 empty] | 0.01583866 | 0.1367786 |  |  | 0.0138436 | 0.1304773 | 0.03411896 | 0.1396434 | 0.02826326 | 0.1393901
[5 empty] | 0.01555131 | 0.1375301 |  |  | 0.0138397 | 0.1311943 | 0.03407764 | 0.1404106 | 0.0268237 | 0.1401559
[5 empty] | 0.01626076 | 0.1382817 |  |  | 0.01363513 | 0.1319112 | 0.03383981 | 0.1411779 | 0.02627699 | 0.1409218
[5 empty] | 0.01596705 | 0.1390332 |  |  | 0.01322991 | 0.1326281 | 0.03380553 | 0.1419452 | 0.02492312 | 0.1416877
[5 empty] | 0.01567023 | 0.1397847 |  |  | 0.01322403 | 0.133345 | 0.03327488 | 0.1427125 | 0.0242621 | 0.1424536
[5 empty] | 0.01437036 | 0.1405363 |  |  | 0.01281748 | 0.1340619 | 0.03324791 | 0.1434797 | 0.02259396 | 0.1432195
[5 empty] | 0.01506748 | 0.1412878 |  |  | 0.01271028 | 0.1347788 | 0.03292469 | 0.144247 | 0.0220187 | 0.1439853
[5 empty] | 0.01376165 | 0.1420393 |  |  | 0.01240242 | 0.1354957 | 0.03280528 | 0.1450143 | 0.02033633 | 0.1447512
[5 empty] | 0.0144529 | 0.1427909 |  |  | 0.0122939 | 0.1362126 | 0.03318976 | 0.1457815 | 0.01954686 | 0.1455171
[5 empty] | 0.01214129 | 0.1435424 |  |  | 0.01218473 | 0.1369295 | 0.03287817 | 0.1465488 | 0.0188503 | 0.146283
[5 empty] | 0.01382687 | 0.1442939 |  |  | 0.01177489 | 0.1376464 | 0.0326706 | 0.1473161 | 0.01774666 | 0.1470489
[5 empty] | 0.01350968 | 0.1450455 |  |  | 0.0115644 | 0.1383633 | 0.0327671 | 0.1480834 | 0.01613596 | 0.1478147
[5 empty] | 0.01118978 | 0.145797 |  |  | 0.01145325 | 0.1390802 | 0.03266774 | 0.1488506 | 0.0150182 | 0.1485806
[5 empty] | 0.01086721 | 0.1465485 |  |  | 0.01134144 | 0.1397972 | 0.03267258 | 0.1496179 | 0.01399339 | 0.1493465
[5 empty] | 0.01054202 | 0.1473 |  |  | 0.01092898 | 0.1405141 | 0.03208169 | 0.1503852 | 0.01326155 | 0.1501124
[5 empty] | 0.01121426 | 0.1480516 |  |  | 0.01091586 | 0.141231 | 0.03249513 | 0.1511524 | 0.01142268 | 0.1508782
[5 empty] | 0.01188399 | 0.1488031 |  |  | 0.01070209 | 0.1419479 | 0.03221297 | 0.1519197 | 0.01027679 | 0.1516441
[5 empty] | 0.01055124 | 0.1495546 |  |  | 0.01048766 | 0.1426648 | 0.03193527 | 0.152687 | 0.009823904 | 0.15241